## Jan
Cell # | Membran Batch FA | Temp Gas / [°C] | Temp Kat T1-T2 / [°C] | Gasfluss / [sccm / min] | Membrane V @ 13 bar/[V] | Cell V @ 13 bar/[V] | Cell V @ 0 bar [V] | Voltage Diff. / [V] | H2 Prod / [nmL/A] | Typ | Anzahl Layer | Strom / [A] | FA # | Bemerkungen | Bemerkungen | Visum | Jahr: | 2019
19A-0001Z | 704932 | 26 | 0 | 861 | 1.839 | 5.515 | 5.462 | 0.01766667 | 7.857958 | MU3 | 3 | 40 | FA496318
| " |  |  |  | 1.838
| " |  |  |  | 1.838
19A-0002Z | 704933 | 25.6 | 0 | 861 | 1.845 | 5.523 | 5.465 | 0.01933333 | 7.847451 | MU3 | 3 | 40 | "
| " |  |  |  | 1.835
| " |  |  |  | 1.843
19A-0003Z | " | 25 | 0 | 858 | 1.85 | 5.535 | 5.49 | 0.015 | 7.804402 | MU3 | 3 | 40 | "
| " |  |  |  | 1.841
| " |  |  |  | 1.844 | [8 empty] | Mem. O-seitig feine, silbrige Ablagerung
19A-0004Z | 704694 | 23.7 | 0.1 | 178 |  | 1.878 | 1.864 | 0.014 | 7.73777 | MI_V3 | 1 | 25 | FA496305
19A-0005Z | " | 23.9 | 0.2 | 177 |  | 1.879 | 1.864 | 0.015 | 7.699484 | MI_V3 | 1 | 25 | "
19A-0006Z | " | 24.2 | 0.2 | 177 |  | 1.877 | 1.858 | 0.019 | 7.70726 | MI_V3 | 1 | 25 | " | Mem. Blasen/ Kratzer
19A-0007Z | " | 24.5 | 0.1 | 177 |  | 1.865 | 1.85 | 0.015 | 7.715036 | MI_V3 | 1 | 25 | " | H-Elektr. alt
19A-0008Z | " | 25 | 0.2 | 177 |  | 1.867 | 1.85 | 0.017 | 7.727996 | MI_V3 | 1 | 25 | " | Mem. Blasen/ Kratzer
19A-0009Z | " | 25.6 | 0.2 | 177 |  | 1.857 | 1.842 | 0.015 | 7.743548 | MI_V3 | 1 | 25 | " | "
19A-0010Z | " | 26.3 | 0.3 | 177 |  | 1.858 | 1.844 | 0.014 | 7.761691 | MI_V3 | 1 | 25 | " | "
19A-0011Z | 704781 | 27.2 | 0.2 | 177 |  | 1.866 | 1.848 | 0.018 | 7.785019 | MI_V3 | 1 | 25 | " | "
19A-0012Z | 704933 | 25.8 | 0 | 869 | 1.795 | 7.18 | 7.11 | 0.0175 | 7.925668 | MU4 | 4 | 30 | FA496319
| " |  |  |  | 1.793
| " |  |  |  | 1.797
| " |  |  |  | 1.795
19A-0013Z | " | 26 | 0 | 869 | 1.784 | 7.148 | 7.09 | 0.0145 | 7.93097 | MU4 | 4 | 30 | "
| " |  |  |  | 1.786
| " |  |  |  | 1.788
| " |  |  |  | 1.79
19A-0014Z | " | 25.5 | 0 | 870 | 1.801 | 7.208 | 7.15 | 0.0145 | 7.926826 | MU4 | 4 | 30 | "
| " |  |  |  | 1.802
| " |  |  |  | 1.802
| " |  |  |  | 1.803
19A-0015Z | " | 25.5 | 0 | 866 | 1.808 | 7.233 | 7.17 | 0.01575 | 7.890381 | MU4 | 4 | 30 | "
| " |  |  |  | 1.816
| 704937 |  |  |  | 1.805
| " |  |  |  | 1.804
19A-0016Z | " | 24.5 | 0.1 | 853 | 1.795 | 7.157 | 7.1 | 0.01425 | 7.74591 | MU4 | 4 | 30 | " | TDK Netzteil
| " |  |  |  | 1.783
| " |  |  |  | 1.788
| " |  |  |  | 1.791
" | " | 24.7 | 0.2 | 1143 | 1.829 | 7.308 | 7.25 | 0.0145 | 7.789734 | MU4 | 4 | 40 | "
| " |  |  |  | 1.821
| " |  |  |  | 1.827
| " |  |  |  | 1.831
19A-0017Z | " | 24.2 | 0.1 | 855 | 1.841 | 5.52 | 5.471 | 0.01633333 | 7.756247 | MU3 | 3 | 40 | FA496318
| " |  |  |  | 1.848
| " |  |  |  | 1.831
19A-0018Z | " | 24 | 0 | 281 |  | 1.88 | 1.835 | 0.045 | 7.642243 | MU1 | 1 | 40 | FA496315
| " | 24.3 | 0.1 | 281 |  | 1.871 | 1.843 | 0.028 | 7.649959 | MU1 | 1 | 40 | " | geöffnet/ wieder verschraubt
19A-0019Z | " | 23.6 | 0 | 281 |  | 1.879 | 1.85 | 0.029 | 7.631956 | MU1 | 1 | 40 | "
19A-0020Z | " | 25.1 | 0.4 | 282 |  | 1.862 | 1.836 | 0.026 | 7.697831 | MU1 | 1 | 40 | "
19A-0021Z | " | 25.2 | 0.4 | 281 |  | 1.846 | 1.827 | 0.019 | 7.673105 | MU1 | 1 | 40 | "
19A-0022Z | " | 25.3 | 0.2 | 282 |  | 1.839 | 1.814 | 0.025 | 7.702993 | MU1 | 1 | 40 | "
19A-0023Z | " | 25.3 | 0.3 | 281 |  | 1.847 | 1.825 | 0.022 | 7.675677 | MU1 | 1 | 40 | "
19A-0024Z | " | 25.3 | 0.2 | 281 |  | 1.846 | 1.818 | 0.028 | 7.675677 | MU1 | 1 | 40 | "
19A-0025Z | " | 25.3 | 0.2 | 281 |  | 1.839 | 1.816 | 0.023 | 7.675677 | MU1 | 1 | 40 | "
19A-0026Z | " | 25.2 | 0.1 | 281 |  | 1.869 | 1.823 | 0.046 | 7.673105 | MU1 | 1 | 40 | "
| " | 24.4 | 0.2 | 281 |  | 1.873 | 1.849 | 0.024 | 7.652531 | MU1 | 1 | 40 | " | geöffnet/ wieder verschraubt
19A-0027Z | " | 25.2 | 0.1 | 281 |  | 1.828 | 1.806 | 0.022 | 7.673105 | MU1 | 1 | 40 | "
19A-0028Z | 704781 | 24.6 | 0.1 | 173 |  | 1.843 | 1.828 | 0.015 | 7.543218 | MI_V3 | 1 | 25 | FA496305
19A-0029Z | " | 25.4 | 0.3 | 174 |  | 1.85 | 1.832 | 0.018 | 7.607205 | MI_V3 | 1 | 25 | " | nach 9 und 12 Min
19A-0030Z | " | 25.6 | 0.2 | 173 |  | 1.841 | 1.825 | 0.016 | 7.568552 | MI_V3 | 1 | 25 | "
19A-0031Z | " | 25.6 | 0.2 | 173 |  | 1.83 | 1.815 | 0.015 | 7.568552 | MI_V3 | 1 | 25 | "
19A-0032Z | " | 25.4 | 0.1 | 174 |  | 1.829 | 1.813 | 0.016 | 7.607205 | MI_V3 | 1 | 25 | "
19A-0033Z | 704781 | 24.6 | 0.2 | 173 |  | 1.847 | 1.833 | 0.014 | 7.543218 | MI_V3 | 1 | 25 | "
19A-0034Z | " | 24.6 | 0.1 | 173 |  | 1.834 | 1.822 | 0.012 | 7.543218 | MI_V3 | 1 | 25 | "
19A-0035Z | " | 24.5 | 0.1 | 173 |  | 1.859 | 1.846 | 0.013 | 7.540685 | MI_V3 | 1 | 25 | "
19A-0036Z | " | 24.5 | 0.1 | 173 |  | 1.864 | 1.849 | 0.015 | 7.540685 | MI_V3 | 1 | 25 | "
19A-0037Z | " | 24.6 | 0 | 173 |  | 1.875 | 1.859 | 0.016 | 7.543218 | MI_V3 | 1 | 25 | "
19A-0038Z | " | 24.6 | 0.1 | 173 |  | 1.867 | 1.851 | 0.016 | 7.543218 | MI_V3 | 1 | 25 | "
19A-0039Z | " | 24.6 | 0.1 | 173 |  | 1.872 | 1.853 | 0.019 | 7.543218 | MI_V3 | 1 | 25 | "
19A-0040Z | " | 24.6 | 0.1 | 173 |  | 1.868 | 1.856 | 0.012 | 7.543218 | MI_V3 | 1 | 25 | "
19A-0041Z | " | 24.4 | 0.3 | 173 |  | 1.868 | 1.854 | 0.014 | 7.538151 | MI_V3 | 1 | 25 | "
19A-0042Z | " | 24.4 | 0.1 | 173 |  | 1.868 | 1.851 | 0.017 | 7.538151 | MI_V3 | 1 | 25 | "
19A-0043Z | " | 24.4 | 0.2 | 173 |  | 1.872 | 1.857 | 0.015 | 7.538151 | MI_V3 | 1 | 25 | "
19A-0044Z | " | 24.5 | 0.1 | 173 |  | 1.871 | 1.86 | 0.011 | 7.540685 | MI_V3 | 1 | 25 | "
19A-0045Z | " | 24.5 | 0.2 | 173 |  | 1.868 | 1.85 | 0.018 | 7.540685 | MI_V3 | 1 | 25 | "
19A-0046Z | " | 24.5 | 0.2 | 173 |  | 1.86 | 1.846 | 0.014 | 7.540685 | MI_V3 | 1 | 25 | "
19A-0047Z | 496133 | 24.8 | 0.2 | 174 |  | 1.836 | 1.822 | 0.014 | 7.591917 | MI_V3 | 1 | 25 | FA497216
19A-0048Z | " | 24.9 | 0.2 | 174 |  | 1.843 | 1.827 | 0.016 | 7.594465 | MI_V3 | 1 | 25 | "
19A-0049Z | " | 24.9 | 0.1 | 174 |  | 1.853 | 1.832 | 0.021 | 7.594465 | MI_V3 | 1 | 25 | "
19A-0050Z | " | 24.9 | 0.2 | 174 |  | 1.865 | 1.842 | 0.023 | 7.594465 | MI_V3 | 1 | 25 | "
19A-0051Z | " | 24.9 | 0.1 | 174 |  | 1.849 | 1.831 | 0.018 | 7.594465 | MI_V3 | 1 | 25 | "
19A-0052Z | " | 24.9 | 0.2 | 174 |  | 1.852 | 1.835 | 0.017 | 7.594465 | MI_V3 | 1 | 25 | "
19A-0053Z | " | 24.9 | 0.1 | 174 |  | 1.846 | 1.826 | 0.02 | 7.594465 | MI_V3 | 1 | 25 | "
19A-0054Z | " | 24.9 | 0 | 174 |  | 1.834 | 1.82 | 0.014 | 7.594465 | MI_V3 | 1 | 25 | "
19A-0055Z | " | 24.9 | 0 | 174 |  | 1.842 | 1.826 | 0.016 | 7.594465 | MI_V3 | 1 | 25 | "
19A-0056Z | " | 24.9 | 0 | 174 |  | 1.842 | 1.826 | 0.016 | 7.594465 | MI_V3 | 1 | 25 | "
19A-0057Z | " | 24.8 | 0.1 | 174 |  | 1.834 | 1.816 | 0.018 | 7.591917 | MI_V3 | 1 | 25 | "
19A-0058Z | " | 24.8 | 0.1 | 174 |  | 1.831 | 1.813 | 0.018 | 7.591917 | MI_V3 | 1 | 25 | "
19A-0059Z | " | 24.7 | 0 | 174 |  | 1.839 | 1.822 | 0.017 | 7.589368 | MI_V3 | 1 | 25 | "
19A-0060Z | " | 24.5 | 0 | 174 |  | 1.813 | 1.799 | 0.014 | 7.584272 | MI_V3 | 1 | 25 | "
19A-0061Z | " | 25.1 | 0.1 | 174 |  | 1.867 | 1.851 | 0.016 | 7.599561 | MI_V3 | 1 | 25 | "
19A-0062Z | " | 25.1 | 0 | 174 |  | 1.849 | 1.833 | 0.016 | 7.599561 | MI_V3 | 1 | 25 | "
19A-0063Z | " | 25 | 0 | 174 |  | 1.858 | 1.843 | 0.015 | 7.597013 | MI_V3 | 1 | 25 | "
19A-0064Z | " | 25 | 0.1 | 174 |  | 1.869 | 1.852 | 0.017 | 7.597013 | MI_V3 | 1 | 25 | "
19A-0065Z | " | 24.9 | 0.1 | 174 |  | 1.865 | 1.852 | 0.013 | 7.594465 | MI_V3 | 1 | 25 | "
19A-0066Z | " | 24.9 | 0.1 | 174 |  | 1.844 | 1.829 | 0.015 | 7.594465 | MI_V3 | 1 | 25 | "
19A-0067Z | 704937 | 24.2 | 0 | 570 | 1.831 | 3.653 | 3.62 | 0.0165 | 7.756247 | MU2 | 2 | 40 | FA498490
| 496137 |  |  |  | 1.822
19A-0068Z | " | 23.9 | 0 | 571 | 1.818 | 3.637 | 3.603 | 0.017 | 7.762015 | MU2 | 2 | 40 | "
| " |  |  |  | 1.819
19A-0069Z | " | 23.8 | 0.1 | 569 | 1.821 | 3.661 | 3.62 | 0.0205 | 7.732224 | MU2 | 2 | 40 | FA498496
| " |  |  |  | 1.84
19A-0070Z | " | 23.6 | 0.1 | 569 | 1.823 | 3.644 | 3.619 | 0.0125 | 7.727016 | MU2 | 2 | 40 | "
| " |  |  |  | 1.821
19A-0071Z | " | 24.5 | 0.1 | 570 | 1.828 | 3.66 | 3.626 | 0.017 | 7.764072 | MU2 | 2 | 40 | "
| " |  |  |  | 1.832
19A-0072Z | " | 24.5 | 0 | 570 | 1.828 | 3.658 | 3.62 | 0.019 | 7.764072 | MU2 | 2 | 40 | "
| " |  |  |  | 1.83
19A-0073Z | " | 24.5 | 0 | 570 | 1.837 | 3.681 | 3.651 | 0.015 | 7.764072 | MU2 | 2 | 40 | "
| " |  |  |  | 1.844
19A-0074Z | " | 24.3 | 0 | 571 | 1.838 | 3.668 | 3.63 | 0.019 | 7.772467 | MU2 | 2 | 40 | FA498955
| " |  |  |  | 1.83
19A-0075Z | 496134 | 24.8 | 0.1 | 174 |  | 1.864 | 1.85 | 0.014 | 7.591917 | MI_V3 | 1 | 25 | FA499133
19A-0076Z | " | 24.8 | 0.1 | 174 |  | 1.868 | 1.849 | 0.019 | 7.591917 | MI_V3 | 1 | 25 | "
19A-0077Z | " | 24.8 | 0.1 | 174 |  | 1.863 | 1.846 | 0.017 | 7.591917 | MI_V3 | 1 | 25 | FA499782
19A-0078Z | " | 24.8 | 0.1 | 174 |  | 1.872 | 1.854 | 0.018 | 7.591917 | MI_V3 | 1 | 25 | "
19A-0079Z | " | 24.8 | 0 | 174 |  | 1.87 | 1.854 | 0.016 | 7.591917 | MI_V3 | 1 | 25 | "
19A-0080Z | " | 24.5 | 0.1 | 175 |  | 1.881 | 1.865 | 0.016 | 7.62786 | MI_V3 | 1 | 25 | "
19A-0081Z | " | 24 | 0.1 | 171 |  | 1.894 | 1.88 | 0.014 | 7.440988 | MI_V3 | 1 | 25 | "
" |  | 24 | 0 | 174 |  | 1.888 | 1.875 | 0.013 | 7.571532 | MI_V3 | 1 | 25 | " | Mem. gewechselt
19A-0082Z | " | 24.1 | 0.1 | 174 |  | 1.887 | 1.872 | 0.015 | 7.57408 | MI_V3 | 1 | 25 | " | Mem. Blasen
19A-0083Z | " | 24.1 | 0.1 | 174 |  | 1.885 | 1.867 | 0.018 | 7.57408 | MI_V3 | 1 | 25 | " | "
19A-0084Z | " | 24 | 0.1 | 174 |  | 1.875 | 1.855 | 0.02 | 7.571532 | MI_V3 | 1 | 25 | " | "
19A-0085Z | " | 24 | 0.1 | 174 |  | 1.894 | 1.873 | 0.021 | 7.571532 | MI_V3 | 1 | 25 | " | "
19A-0086Z | " | 24.1 | 0.2 | 174 |  | 1.878 | 1.859 | 0.019 | 7.57408 | MI_V3 | 1 | 25 | " | "
19A-0087Z | " | 24.3 | 0.1 | 174 |  | 1.881 | 1.864 | 0.017 | 7.579176 | MI_V3 | 1 | 25 | " | "
19A-0088Z | " | 24.2 | 0.1 | 174 |  | 1.891 | 1.865 | 0.026 | 7.576628 | MI_V3 | 1 | 25 | " | "
19A-0089Z | 496139 | 24.2 | 0 | 282 |  | 1.858 | 1.834 | 0.024 | 7.674602 | MU1 | 1 | 40 | FA496382
19A-0090Z | " | 24.2 | 0 | 282 |  | 1.872 | 1.837 | 0.035 | 7.674602 | MU1 | 1 | 40 | "
" | B24-0414 | 20.3 | 3.3 | 281 |  | 1.946 | 1.93 | 0.016 | 7.547085 | MU1 | 1 | 40 | " | Mem. gewechselt
" | " | 21.4 | 6.8 | 281 |  | 1.928 | 1.912 | 0.016 | 7.575375 | MU1 | 1 | 40 | "
" | 496139 | 22 | 0.1 | 282 |  | 1.896 | 1.87 | 0.026 | 7.61782 | MU1 | 1 | 40 | " | aktuelle Mem. eingebaut
" | " | 22.2 | 0 | 282 |  | 1.877 | 1.853 | 0.024 | 7.622982 | MU1 | 1 | 40 | "
19A-0091Z | " | 24.2 | 0 | 282 |  | 1.859 | 1.827 | 0.032 | 7.674602 | MU1 | 1 | 40 | "
19A-0092Z | " | 24.2 | 0 | 282 |  | 1.857 | 1.833 | 0.024 | 7.674602 | MU1 | 1 | 40 | "
19A-0093Z | " | 24 | 0 | 282 |  | 1.876 | 1.837 | 0.039 | 7.66944 | MU1 | 1 | 40 | "
|  | 24.2 | 0 | 282 |  | 1.872 | 1.84 | 0.032 | 7.674602 | MU1 | 1 | 40 | " | Schr gelöst/ wieder angezogen
19A-0094Z | " | 23.9 | 0 | 282 |  | 1.847 | 1.825 | 0.022 | 7.666859 | MU1 | 1 | 40 | "
19A-0095Z | " | 23.7 | 0 | 282 |  | 1.884 | 1.83 | 0.054 | 7.661697 | MU1 | 1 | 40 | "
" | " | 24 | 0 | 282 |  | 1.868 | 1.835 | 0.033 | 7.66944 | MU1 | 1 | 40 | " | geöffnet/ wieder verschraubt
19A-0096Z | " | 23.5 | 0 | 282 |  | 1.852 | 1.83 | 0.022 | 7.656535 | MU1 | 1 | 40 | "
Reparaturen
18A-0085Z | 702671 |  |  |  |  | Spannung >>>2.5V |  | #REF! | 0 | MI_V3 | 1 | 25 | FA498965
" | 496134 | 24.8 | 0.2 | 174 |  | 1.875 | 1.857 | 0.018 | 7.591917 | MI_V3 | 1 | 25 | "
Tests
18L-00053Z | 704932 | 26.1 | 0.1 | 571 | 1.827 | 3.648 | 3.62 | 0.014 | 7.819502 | MU2 | 2 | 40 | FA496317
| " |  |  |  | 1.821
18L-00054Z | " | 26.2 | 0.2 | 571 | 1.818 | 3.634 | 3.608 | 0.013 | 7.822115 | MU2 | 2 | 40 | "
| " |  |  |  | 1.816
53Z |  | 21.1 |  | 568 |  |  |  | 0 | 7.648453 | MU2 | 2 | 40
54Z |  | 23.4 |  | 569 |  | 3.645 | 3.61 | 0.0175 | 7.721808 | MU2 | 2 | 40
19A-0004Z | 704694 | 23.7 | 0.1 | 178 |  | 1.878 | 1.864 | 0.014 | 7.73777 | MI_V3 | 1 | 25 |  | Test mit altem System
|  | 25.2 | 0.2 | 174 |  | 1.855 | 1.845 | 0.01 | 7.602109 | MI_V3 | 1 | 25 |  | nach ca 15 Min
hohe Spannungsdifferenz;
Info an CS
4.2.19_CS
Voltage Diff. - Toleranz
von < 0.030 auF < 0.060
Note on C4: 28.11.18
Note on C7: 05.12.18
Note on C13: 27.11.18
Note on C20: 04.12.18
Note on C21: 05.12.18
Note on C35: 11.12.18
Note on C60: 04.12.18
Note on C65: 04.12.18
Note on C79: 08.01.19
Note on C99: 11.12.18
Note on C100: 09.01.19
Note on C115: 15.01.19
Note on C130: 22.01.19
Note on C134: 22.01.19
Note on C146: 28.11.17
Note on C147: 15.01.19
Note on C150: 28.11.18
Note on C159: 27.11.18

## Feb
Cell # | Membran Batch FA | Temp Gas / [°C] | Temp Kat T1-T2 / [°C] | Gasfluss / [sccm / min] | Membrane V @ 13 bar/[V] | Cell V @ 13 bar/[V] | Cell V @ 0 bar [V] | Voltage Diff. / [V] | H2 Prod / [nmL/A] | Typ | Anzahl Layer | Strom / [A] | FA # | Bemerkungen | Bemerkungen | Visum | Jahr: | 2019
19B-0001Z | 496139 | 23.6 | 0.1 | 283 |  | 1.887 | 1.843 | 0.044 | 7.686276 | MU1 | 1 | 40 | FA496382
19B-0002Z | " | 23.6 | 0 | 282 |  | 1.872 | 1.839 | 0.033 | 7.659116 | MU1 | 1 | 40 | "
19B-0003Z | " | 23.7 | 0 | 283 |  | 1.873 | 1.841 | 0.032 | 7.688866 | MU1 | 1 | 40 | " | Mem. kleines Ptloch
19B-0004Z | " | 23.7 | 0 | 282 |  | 1.858 | 1.832 | 0.026 | 7.661697 | MU1 | 1 | 40 | "
19B-0005Z | " | 23.7 | 0.1 | 282 |  | 1.861 | 1.831 | 0.03 | 7.661697 | MU1 | 1 | 40 | "
19B-0006Z | " | 23.6 | 0.2 | 281 |  | 1.91 | 1.825 | 0.085 | 7.631956 | MU1 | 1 | 40 | " | Mem. grosser Kratzer
" | 496138 | 26 | 0.2 | 282 |  | 1.82 | 1.799 | 0.021 | 7.72106 | MU1 | 1 | 40 |  | Mem. gewechselt
19B-0007Z | 496139 | 24 | 0.1 | 282 |  | 1.862 | 1.833 | 0.029 | 7.66944 | MU1 | 1 | 40 | "
19B-0008Z | " | 24 | 0.2 | 282 |  | 1.893 | 1.827 | 0.066 | 7.66944 | MU1 | 1 | 40 | "
" | " | 23.9 | 0 | 282 |  | 1.87 | 1.824 | 0.046 | 7.666859 | MU1 | 1 | 40 |  | geöffnet/ wieder verschraubt
" | " | 23.9 | 0 | 282 |  | 1.86 | 1.815 | 0.045 | 7.666859 | MU1 | 1 | 40
19B-0009Z | " | 24 | 0 | 282 |  | 1.875 | 1.826 | 0.049 | 7.66944 | MU1 | 1 | 40 | "
" | " | 23.9 | 0 | 282 |  | 1.889 | 1.826 | 0.063 | 7.666859 | MU1 | 1 | 40 |  | geöffnet/ wieder verschraubt
" | " | 22.3 | 0.1 | 282 |  | 1.918 | 1.859 | 0.059 | 7.625563 | MU1 | 1 | 40 |  | altes Testsys. 38.9A= 40A
" | 496138 | 26 | 0 | 282 |  | 1.827 | 1.807 | 0.02 | 7.72106 | MU1 | 1 | 40 |  | Mem. gewechselt
19B-0010Z | 496139 | 24.1 | 0 | 282 |  | 1.891 | 1.827 | 0.064 | 7.672021 | MU1 | 1 | 40 | "
" | " | 23.8 | 0 | 282 |  | 1.897 | 1.849 | 0.048 | 7.664278 | MU1 | 1 | 40 |  | geöffnet/ wieder verschraubt
" | " | 22.5 | 0 | 282 |  | 1.89 | 1.862 | 0.028 | 7.630725 | MU1 | 1 | 40 |  | altes Testsys. 39.4A= 40A
19B-0011Z | " | 24.1 | 0 | 282 |  | 1.888 | 1.823 | 0.065 | 7.672021 | MU1 | 1 | 40 | "
" | " | 23.7 | 0 | 282 |  | 1.902 | 1.856 | 0.046 | 7.661697 | MU1 | 1 | 40 |  | geöffnet/ wieder verschraubt
19B-0012Z | " | 24.1 | 0 | 281 |  | 1.88 | 1.82 | 0.06 | 7.644815 | MU1 | 1 | 40 | "
" | " | 23.9 | 0 | 282 |  | 1.885 | 1.854 | 0.031 | 7.666859 | MU1 | 1 | 40 |  | geöffnet/ wieder verschraubt
19B-0013Z | 496134 | 22.3 | 0.1 | 173 |  | 1.876 | 1.861 | 0.015 | 7.48495 | MI_V3 | 1 | 25 | FA496362 | altes TS auf 24.2A= 25A
19B-0014Z | " | 22.3 | 0.1 | 173 |  | 1.876 | 1.861 | 0.015 | 7.48495 | MI_V3 | 1 | 25 | " | "
19B-0015Z | " | 22.3 | 0.1 | 173 |  | 1.874 | 1.858 | 0.016 | 7.48495 | MI_V3 | 1 | 25 | " | "
19B-0016Z | 496136 | 22.3 | 0.1 | 173 |  | 1.87 | 1.851 | 0.019 | 7.48495 | MI_V3 | 1 | 25 | " | "
" | " | 23.8 | 0 | 175 |  | 1.835 | 1.817 | 0.018 | 7.609921 | MI_V3 | 1 | 25 | " | neues Netzteil Vergleichsmessung
19B-0017Z | " | 22.3 | 0.1 | 173 |  | 1.869 | 1.855 | 0.014 | 7.48495 | MI_V3 | 1 | 25 | " | altes TS auf 24.2A= 25A
" | " | 23.9 | 0 | 175 |  | 1.837 | 1.824 | 0.013 | 7.612484 | MI_V3 | 1 | 25 | " | neues Netzteil Vergleichsmessung
19B-0018Z | " | 22.3 | 0.2 | 173 |  | 1.878 | 1.861 | 0.017 | 7.48495 | MI_V3 | 1 | 25 | "
19B-0019Z | " | 22.3 | 0.2 | 173 |  | 1.873 | 1.858 | 0.015 | 7.48495 | MI_V3 | 1 | 25 | "
19B-0020Z | " | 22.1 | 0.2 | 173 |  | 1.87 | 1.862 | 0.008 | 7.479883 | MI_V3 | 1 | 25 | "
19B-0021Z | 496138 | 26 | 0 | 281 |  | 1.825 | 1.809 | 0.016 | 7.69368 | MU1 | 1 | 40 | FA502898
19B-0022Z | " | 25.9 | 0 | 282 |  | 1.843 | 1.815 | 0.028 | 7.718479 | MU1 | 1 | 40 | " | Mem. Punktlöcher
19B-0023Z | " | 25.8 | 0 | 281 |  | 1.846 | 1.813 | 0.033 | 7.688537 | MU1 | 1 | 40 | " | "
19B-0024Z | " | 25.8 | 0.1 | 281 |  | 1.836 | 1.819 | 0.017 | 7.688537 | MU1 | 1 | 40 | " | "
19B-0025Z | " | 25.6 | 0.1 | 281 |  | 1.811 | 1.792 | 0.019 | 7.683393 | MU1 | 1 | 40 | " | "
19B-0026Z | " | 25.5 | 0 | 282 |  | 1.807 | 1.791 | 0.016 | 7.708155 | MU1 | 1 | 40 | " | "
19B-0027Z | " | 23 | 0 | 281 |  | 1.845 | 1.82 | 0.025 | 7.616525 | MU1 | 1 | 40 | " | "
19B-0028Z | " | 23.2 | 0 | 281 |  | 1.828 | 1.812 | 0.016 | 7.621668 | MU1 | 1 | 40 | " | "
19B-0029Z | " | 23.4 | 0 | 282 |  | 1.825 | 1.807 | 0.018 | 7.653954 | MU1 | 1 | 40 | "
19B-0030Z | " | 23.6 | 0 | 282 |  | 1.847 | 1.824 | 0.023 | 7.659116 | MU1 | 1 | 40 | "
19B-0031Z | " | 24.1 | 0 | 282 |  | 1.842 | 1.824 | 0.018 | 7.672021 | MU1 | 1 | 40 | FA504494 | ersetzt 1505-5746
19B-0032Z | " | 25.3 | 0 | 569 | 1.824 | 3.658 | 3.623 | 0.0175 | 7.771282 | MU2 | 2 | 40 | FA502897
| " |  |  |  | 1.834
19B-0033Z | " | 25.1 | 0 | 569 | 1.818 | 3.635 | 3.6 | 0.0175 | 7.766074 | MU2 | 2 | 40 | "
| " |  |  |  | 1.817
19B-0034Z | " | 24.5 | 0.1 | 856 | 1.824 | 5.468 | 5.424 | 0.01466667 | 7.773153 | MU3 | 3 | 40 | FA503933
| " |  |  |  | 1.82
| " |  |  |  | 1.824
19B-0035Z | 496138 | 24.2 | 0 | 856 | 1.835 | 5.503 | 5.446 | 0.019 | 7.765318 | MU3 | 3 | 40 | FA498491
| " |  |  |  | 1.834
| " |  |  |  | 1.834
19B-0036Z | 496136 | 25.9 | 0 | 173 |  | 1.847 | 1.832 | 0.015 | 7.576152 | MI_V3 | 1 | 25 | FA505069
19B-0037Z | " | 25.9 | 0 | 173 |  | 1.84 | 1.825 | 0.015 | 7.576152 | MI_V3 | 1 | 25 | "
19B-0038Z | " | 26 | 0 | 173 |  | 1.832 | 1.816 | 0.016 | 7.578686 | MI_V3 | 1 | 25 | FA500547
19B-0039Z | " | 26 | 0 | 173 |  | 1.833 | 1.816 | 0.017 | 7.578686 | MI_V3 | 1 | 25 | "
19B-0040Z | " | 25.9 | 0 | 174 |  | 1.842 | 1.825 | 0.017 | 7.619945 | MI_V3 | 1 | 25 | " | Messung nach 15 Min
19B-0041Z | " | 25.9 | 0.1 | 173 |  | 1.835 | 1.818 | 0.017 | 7.576152 | MI_V3 | 1 | 25 | "
19B-0042Z | " | 25.8 | 0 | 173 |  | 1.839 | 1.823 | 0.016 | 7.573619 | MI_V3 | 1 | 25 | "
19B-0043Z | " | 25.5 | 0 | 173 |  | 1.841 | 1.828 | 0.013 | 7.566019 | MI_V3 | 1 | 25 | FA498493
19B-0044Z | " | 26.5 | 0 | 173 |  | 1.848 | 1.837 | 0.011 | 7.591353 | MI_V3 | 1 | 25 | "
19B-0045Z | " | 26.5 | 0 | 173 |  | 1.848 | 1.834 | 0.014 | 7.591353 | MI_V3 | 1 | 25 | "
19B-0046Z | " | 26.5 | 0 | 173 |  | 1.845 | 1.829 | 0.016 | 7.591353 | MI_V3 | 1 | 25 | "
19B-0047Z | " | 26.5 | 0 | 173 |  | 1.839 | 1.823 | 0.016 | 7.591353 | MI_V3 | 1 | 25 | "
19B-0048Z | " | 26.7 | 0 | 173 |  | 1.843 | 1.824 | 0.019 | 7.59642 | MI_V3 | 1 | 25 | "
19B-0049Z | " | 26.6 | 0.3 | 176 |  | 1.841 | 1.825 | 0.016 | 7.725572 | MI_V3 | 1 | 25 | "
19B-0050Z | " | 26.6 | 0.4 | 173 |  | 1.833 | 1.819 | 0.014 | 7.593886 | MI_V3 | 1 | 25 | FA503964
19B-0051Z | 496135 | 26.5 | 0 | 173 |  | 1.831 | 1.816 | 0.015 | 7.591353 | MI_V3 | 1 | 25 | "
19B-0052Z | 496138 | 24.2 | 0 | 860 | 1.821 | 5.487 | 5.435 | 0.01733333 | 7.801605 | MU3 | 3 | 40 | FA498922
| " |  |  |  | 1.833
| " |  |  |  | 1.833
19B-0053Z | " | 24 | 0 | 860 | 1.825 | 5.478 | 5.423 | 0.01833333 | 7.796357 | MU3 | 3 | 40 | "
| " |  |  |  | 1.826
| " |  |  |  | 1.827
19B-0054Z | " | 24 | 0 | 282 |  | 1.838 | 1.82 | 0.018 | 7.66944 | MU1 | 1 | 40 | FA503959
19B-0055Z | 496135 | 25.6 | 0 | 173 |  | 1.84 | 1.823 | 0.017 | 7.568552 | MI_V3 | 1 | 25 | FA502984
19B-0056Z | " | 25.6 | 0.1 | 173 |  | 1.845 | 1.83 | 0.015 | 7.568552 | MI_V3 | 1 | 25 | "
19B-0057Z | " | 25.6 | 0 | 173 |  | 1.842 | 1.828 | 0.014 | 7.568552 | MI_V3 | 1 | 25 | "
19B-0058Z | " | 25.6 | 0 | 173 |  | 1.84 | 1.825 | 0.015 | 7.568552 | MI_V3 | 1 | 25 | "
19B-0059Z | " | 25.6 | 0 | 173 |  | 1.843 | 1.827 | 0.016 | 7.568552 | MI_V3 | 1 | 25 | "
19B-0060Z | " | 25.6 | 0 | 173 |  | 1.831 | 1.815 | 0.016 | 7.568552 | MI_V3 | 1 | 25 | "
19B-0061Z | " | 25.6 | 0 | 173 |  | 1.826 | 1.807 | 0.019 | 7.568552 | MI_V3 | 1 | 25 | "
19B-0062Z | " | 25.6 | 0 | 173 |  | 1.835 | 1.822 | 0.013 | 7.568552 | MI_V3 | 1 | 25 | "
19B-0063Z | 496138 | 25.6 | 0 | 857 | 1.827 | 5.48 | 5.425 | 0.01833333 | 7.810994 | MU3 | 3 | 40 | FA498922
| " |  |  |  | 1.822
| " |  |  |  | 1.831
19B-0064Z | " | 25.5 | 0.2 | 856 | 1.823 | 5.466 | 5.422 | 0.01466667 | 7.799268 | MU3 | 3 | 40 | FA498922
| " |  |  |  | 1.824
| " |  |  |  | 1.819
19B-0065Z | " | 23.9 | 0 | 568 | 1.843 | 3.673 | 3.645 | 0.014 | 7.721234 | MU2 | 2 | 40 | FA505144 | ersetzt M2-1602-0038
| " |  |  |  | 1.83
19B-0066Z | 496135 | 25.2 | 0 | 173 |  | 1.843 | 1.831 | 0.012 | 7.558418 | MI_V3 | 1 | 25 | FA496362
19B-0067Z | " | 25.3 | 0 | 173 |  | 1.835 | 1.815 | 0.02 | 7.560952 | MI_V3 | 1 | 25 | "
19B-0068Z | " | 25.3 | 0 | 173 |  | 1.844 | 1.824 | 0.02 | 7.560952 | MI_V3 | 1 | 25 | "
19B-0069Z | " | 25.2 | 0 | 174 |  | 1.845 | 1.828 | 0.017 | 7.602109 | MI_V3 | 1 | 25 | "
19B-0070Z | " | 25.2 | 0 | 173 |  | 1.84 | 1.825 | 0.015 | 7.558418 | MI_V3 | 1 | 25 | "
19B-0071Z | " | 25.2 | 0 | 174 |  | 1.833 | 1.817 | 0.016 | 7.602109 | MI_V3 | 1 | 25 | "
19B-0072Z | " | 24.9 | 0 | 173 |  | 1.831 | 1.812 | 0.019 | 7.550818 | MI_V3 | 1 | 25 | "
19B-0073Z | " | 24.6 | 0 | 173 |  | 1.831 | 1.815 | 0.016 | 7.543218 | MI_V3 | 1 | 25 | "
19B-0074Z-R | 496140 | 26.4 | 0 | 280 |  | 1.874 | 1.858 | 0.016 | 7.676551 | MA_V1 | 1 | 40 | FA503965
19B-0075Z-R | " | 26.4 | 0 | 281 |  | 1.866 | 1.85 | 0.016 | 7.703968 | MA_V1 | 1 | 40 | FA499710
19B-0076Z-R | " | 26.4 | 0.1 | 281 |  | 1.871 | 1.856 | 0.015 | 7.703968 | MA_V1 | 1 | 40 | "
19B-0077Z-R | " | 26.4 | 0 | 281 |  | 1.862 | 1.849 | 0.013 | 7.703968 | MA_V1 | 1 | 40 | "
19B-0078Z-R | " | 26.4 | 0 | 281 |  | 1.852 | 1.837 | 0.015 | 7.703968 | MA_V1 | 1 | 40 | "
19B-0079Z-R | " | 26.3 | 0.1 | 281 |  | 1.853 | 1.838 | 0.015 | 7.701396 | MA_V1 | 1 | 40 | "
19B-0080Z-R | " | 26.1 | 0 | 281 |  | 1.848 | 1.834 | 0.014 | 7.696252 | MA_V1 | 1 | 40 | "
19B-0081Z | " | 25.6 | 0 | 857 | 1.813 | 5.448 | 5.404 | 0.01466667 | 7.810994 | MU3 | 3 | 40 | FA506468
| " |  |  |  | 1.817
| " |  |  |  | 1.818
19B-0082Z | " | 25.5 | 0 | 857 | 1.825 | 5.464 | 5.414 | 0.01666667 | 7.808379 | MU3 | 3 | 40 | "
| " |  |  |  | 1.818
| " |  |  |  | 1.821
19B-0083Z | " | 25.6 | 0 | 569 | 1.826 | 3.643 | 3.613 | 0.015 | 7.779093 | MU2 | 2 | 40 | FA500549
| " |  |  |  | 1.817
19B-0084Z | " | 25.4 | 0 | 570 | 1.83 | 3.657 | 3.622 | 0.0175 | 7.787548 | MU2 | 2 | 40 | "
| " |  |  |  | 1.827
Reparaturen
18H-0057Z-R | [7 empty] | 0 | 0 | SP-H2 | 1 | 40 |  | Kat.Temp.>>>>
Ref.Zelle | 700977 | 24.8 | 0 | 844 | 1.834 | 5.603 | 5.468 | 0.045 | 7.671908 | MU3 | 3 | 40 | ohne | (M3-1604-072 R)
| " |  |  |  | 1.931
| 496138 |  |  |  | 1.841
" | 700977 | 23.2 | 0 | 852 | 1.838 | 5.529 | 5.478 | 0.017 | 7.703039 | MU3 | 3 | 40 |  | (M3-1604-072 R)
| 496138 |  |  |  | 1.845
| " |  |  |  | 1.846
Tests | [7 empty] | 0 | 0 | MU1 | 1 | 40
17B-0049Z |  | 23.7 | 0 | 281 |  | 1.884 | 1.825 | 0.059 | 7.634528 | MU1 | 1 | 40
18L-0054Z |  | 23.6 | 0 | 571 |  | 3.675 | 3.635 | 0.02 | 7.754176 | MU2 | 2 | 40
17C-0030Z |  | 21.8 | 0 | 836 |  | 5.372 | 5.322 | 0.01666667 | 7.522674 | MU3 | 3 | 40 |  | 39.6A
" |  | 23.1 | 0 | 842 |  | 5.245 | 5.189 | 0.01866667 | 7.610059 | MU3 | 3 | 40 |  | 40A
" |  | 23.5 | 0 | 837 | 1.753 | 5.279 | 5.232 | 0.01566667 | 7.575082 | MU3 | 3 | 40 |  | 40A
1.758
1.768
18K-0055Z |  | 25.1 | 0 | 848 | 1.802 | 5.403 | 5.368 | 0.01166667 | 7.716029 | MU3 | 3 | 40 |  | Wassertest i.O.
2019-02-27 |  |  |  |  | 1.802
1.799
18K-0055Z |  | 23.9 | 0.2 | 850 | 1.823 | 5.469 | 5.433 | 0.012 | 7.703109 | MU3 | 3 | 40 |  | Wassertest i.O.
2019-03-01 |  |  |  |  | 1.825
1.821
18K-0056Z |  | 23.4 | 0.4 | 848 | 1.797 | 5.4 | 5.374 | 0.008666667 | 7.672048 | MU3 | 3 | 40 |  | Wassertest i.O.
2019-03-01 |  |  |  |  | 1.8
1.804
" |  | 24.5 | 0.1 | 848 | 1.784 | 5.359 | 5.332 | 0.009 | 7.700506 | MU3 | 3 | 40
1.786
1.789
" |  | 25.2 | 0.1 | 849 | 1.774 | 5.329 | 5.3 | 0.009666667 | 7.727718 | MU3 | 3 | 40 |  | nach ca 25 Min
1.776
1.779
" |  | 23.3 | 1.2 | 848 | 1.799 | 5.402 | 5.386 | 0.005333333 | 7.669461 | MU3 | 3 | 40 |  | mit TeflonBand
1.801
1.802
18K-0055Z |  | 23.4 | 1.1 | 849 | 1.812 | 5.435 | 5.414 | 0.007 | 7.681096 | MU3 | 3 | 40 |  | mit TeflonBand
1.814
1.809
19A-0016ZZ |  | 23.7 | 0.4 | 1144 | 1.842 | 7.372 | 7.32 | 0.013 | 7.770373 | MU4 | 4 | 40 |  | mit TeflonBand
1.835
1.845
1.85
19A-0015ZZ | [7 empty] | 0 | 0 | MU4 | 4 | 40 |  | mit TeflonBand
Note on C4: 22.01.19
Note on C10: 07.02.19
Note on C11: 22.01.19
Note on C18: 07.02.19
Note on C19: 22.01.19
Note on C26: 15.01.19
Note on C29: 23.01.19
Note on C36: 05.02.19
Note on C54: 06.02.19
Note on C57: 23.01.19
Note on C72: 30.01.19
Note on C73: 06.02.19
Note on C80: 30.01.19
Note on C88: 06.02.19
Note on C96: 30.01.19
Note on C104: 21.02.19
Note on B126: M2-1602-0038
Note on C126: 13.12.16
Note on C128: 06.02.19
Note on C129: 13.12.16
Note on C130: 06.02.19

## Mar
Cell # | Membran Batch FA | Temp Gas / [°C] | Temp Kat T1-T2 / [°C] | Gasfluss / [sccm / min] | Membrane V @ 13 bar/[V] | Cell V @ 13 bar/[V] | Cell V @ 0 bar [V] | Voltage Diff. / [V] | H2 Prod / [nmL/A] | Typ | Anzahl Layer | Strom / [A] | FA # | Bemerkungen | Bemerkungen |  | Visum | Jahr: | 2019
19C-0001Z | 496140 | 25.4 | 0 | 282 |  | 1.84 | 1.82 | 0.02 | 7.675677 | MU1 | 1 | 40 | FA506467
19C-0002Z | " | 25.4 | 0 | 282 |  | 1.837 | 1.818 | 0.019 | 7.705574 | MU1 | 1 | 40 | "
19C-0003Z | " | 25.3 | 0 | 282 |  | 1.832 | 1.814 | 0.018 | 7.702993 | MU1 | 1 | 40 | "
19C-0004Z | " | 25.3 | 0 | 282 |  | 1.84 | 1.816 | 0.024 | 7.702993 | MU1 | 1 | 40 | "
19C-0005Z | " | 25.3 | 0 | 281 |  | 1.832 | 1.815 | 0.017 | 7.675677 | MU1 | 1 | 40 | "
19C-0006Z | " | 23.3 | 0 | 856 | 1.826 | 5.484 | 5.425 | 0.01966667 | 7.741815 | MU3 | 3 | 40 | FA498497
| " |  |  |  | 1.833
| " |  |  |  | 1.825
19C-0007Z | " | 22.9 | 0.1 | 856 | 1.823 | 5.463 | 5.413 | 0.01666667 | 7.731369 | MU3 | 3 | 40 | "
| " |  |  |  | 1.823
| " |  |  |  | 1.817
19C-0008Z-R | 496337 | 24.9 | 0.3 | 275 |  | 1.918 | 1.903 | 0.015 | 7.501716 | SP-H2 | 1 | 40 | FA509063 | vormals: 0236-1867-2517
19C-0009Z-R | " | 25.1 | 0.2 | 275 |  | 1.91 | 1.895 | 0.015 | 7.50675 | SP-H2 | 1 | 40 | " | vormals: 0522-0071-4116
19C-0010Z-R | " | 24.9 | 0.1 | 275 |  | 1.917 | 1.901 | 0.016 | 7.501716 | SP-H2 | 1 | 40 | FA509064 | vormals: 0522-0168-5117
19C-0011Z-R | " | 24.9 | 0 | 274 |  | 1.901 | 1.886 | 0.015 | 7.474437 | SP-H2 | 1 | 40 | FA505694 | vormals: 0522-0043-1616
19C-0012Z-R | 496140 | 25.1 | 0.3 | 281 |  | 1.884 | 1.869 | 0.015 | 7.670534 | MA_V1 | 1 | 40 | FA505067
19C-0013Z-R | " | 25.1 | 0.3 | 281 |  | 1.884 | 1.87 | 0.014 | 7.670534 | MA_V1 | 1 | 40 | ??? | Mat. mit Stefan ausbuchen
19C-0014Z-R | 496140 | 25.1 | 0.2 | 281 |  | 1.883 | 1.869 | 0.014 | 7.670534 | MA_V1 | 1 | 40 | FA499792
19C-0015Z-R | " | 25 | 0.3 | 281 |  | 1.891 | 1.875 | 0.016 | 7.667962 | MA_V1 | 1 | 40 | "
19C-0016Z-R | " | 25 | 0.3 | 281 |  | 1.884 | 1.867 | 0.017 | 7.667962 | MA_V1 | 1 | 40 | "
19C-0017Z-R | " | 24.9 | 0.3 | 280 |  | 1.886 | 1.871 | 0.015 | 7.638111 | MA_V1 | 1 | 40 | "
19C-0018Z | 496135 | 24.5 | 0.1 | 173 |  | 1.861 | 1.844 | 0.017 | 7.540685 | MI_V3 | 1 | 25 | FA506469
19C-0019Z | " | 24.5 | 0.1 | 173 |  | 1.857 | 1.842 | 0.015 | 7.540685 | MI_V3 | 1 | 25 | "
19C-0020Z | " | 24.4 | 0.1 | 173 |  | 1.849 | 1.831 | 0.018 | 7.538151 | MI_V3 | 1 | 25 | "
19C-0021Z | " | 24.3 | 0.1 | 173 |  | 1.84 | 1.823 | 0.017 | 7.535618 | MI_V3 | 1 | 25 | "
19C-0022Z | " | 24.2 | 0 | 173 |  | 1.849 | 1.832 | 0.017 | 7.533084 | MI_V3 | 1 | 25 | "
19C-0023Z | " | 23.8 | 0 | 173 |  | 1.836 | 1.822 | 0.014 | 7.522951 | MI_V3 | 1 | 25 | "
19C-0024Z | " | 24.8 | 0.2 | 173 |  | 1.852 | 1.837 | 0.015 | 7.548285 | MI_V3 | 1 | 25 | "
19C-0025Z | " | 24.8 | 0.2 | 173 |  | 1.849 | 1.833 | 0.016 | 7.548285 | MI_V3 | 1 | 25 | "
19C-0026Z | " | 24.7 | 0.2 | 173 |  | 1.858 | 1.842 | 0.016 | 7.545751 | MI_V3 | 1 | 25 | "
19C-0027Z | " | 24.6 | 0.2 | 173 |  | 1.854 | 1.837 | 0.017 | 7.543218 | MI_V3 | 1 | 25 | "
19C-0028Z | " | 24.6 | 0.1 | 173 |  | 1.865 | 1.847 | 0.018 | 7.543218 | MI_V3 | 1 | 25 | "
19C-0029Z | " | 24.5 | 0.1 | 173 |  | 1.856 | 1.84 | 0.016 | 7.540685 | MI_V3 | 1 | 25 | "
19C-0030Z | " | 24.3 | 0 | 173 |  | 1.843 | 1.827 | 0.016 | 7.535618 | MI_V3 | 1 | 25 | "
19C-0031Z | " | 24.3 | 0 | 173 |  | 1.841 | 1.823 | 0.018 | 7.535618 | MI_V3 | 1 | 25 | "
19C-0032Z | " | 24.3 | 0 | 173 |  | 1.835 | 1.818 | 0.017 | 7.535618 | MI_V3 | 1 | 25 | "
19C-0033Z | " | 24.4 | 0 | 173 |  | 1.836 | 1.818 | 0.018 | 7.538151 | MI_V3 | 1 | 25 | "
19C-0034Z | " | 24.3 | 0 | 173 |  | 1.847 | 1.829 | 0.018 | 7.535618 | MI_V3 | 1 | 25 | "
19C-0035Z | " | 24.3 | 0 | 173 |  | 1.843 | 1.827 | 0.016 | 7.535618 | MI_V3 | 1 | 25 | "
19C-0036Z | " | 24.3 | 0.1 | 173 |  | 1.839 | 1.821 | 0.018 | 7.535618 | MI_V3 | 1 | 25 | FA498494
19C-0037Z | " | 24.3 | 0 | 173 |  | 1.842 | 1.825 | 0.017 | 7.535618 | MI_V3 | 1 | 25 | FA505877
19C-0038Z | 499724 | 25.8 | 0 | 173 |  | 1.842 | 1.829 | 0.013 | 7.573619 | MI_V3 | 1 | 25 | " | O-Ring 7.1x1.6
19C-0039Z | " | 25.7 | 0 | 173 |  | 1.833 | 1.819 | 0.014 | 7.571085 | MI_V3 | 1 | 25 | "
19C-0040Z | " | 25.6 | 0 | 173 |  | 1.837 | 1.823 | 0.014 | 7.568552 | MI_V3 | 1 | 25 | "
19C-0041Z | " | 25.6 | 0 | 173 |  | 1.832 | 1.819 | 0.013 | 7.568552 | MI_V3 | 1 | 25 | "
19C-0042Z | " | 25.5 | 0 | 173 |  | 1.829 | 1.817 | 0.012 | 7.566019 | MI_V3 | 1 | 25 | "
19C-0043Z | " | 25.4 | 0 | 173 |  | 1.834 | 1.82 | 0.014 | 7.563485 | MI_V3 | 1 | 25 | "
19C-0044Z | 496140 | 24.8 | 4.4 | 281 |  | 1.889 | 1.83 | 0.059 | 7.662818 | MU1 | 1 | 40 | FA505878 | nach 2 Std spülen/ 2 Stops; |  | Vlies auf 0.75
" | " | 24.9 | 3.8 | 281 |  | 1.853 | 1.835 | 0.018 | 7.66539 | MU1 | 1 | 40 |  | " |  | Vlies auf 0.8
" | " | 25.6 | 0 | 282 |  | 1.841 | 1.825 | 0.016 | 7.710736 | MU1 | 1 | 40 |  | nach StandartSpülen |  | "
19C-0045Z | " | 24.6 | 4.6 | 281 |  | 1.842 | 1.819 | 0.023 | 7.657674 | MU1 | 1 | 40 | " | nach 2 Std spülen/ 2 Stops; |  | Vlies auf 0.75
" | " | 25.5 | 0.1 | 283 |  | 1.832 | 1.816 | 0.016 | 7.735489 | MU1 | 1 | 40 |  | nach StandartSpülen
19C-0046Z | " | 24.5 | 4 | 281 |  | 1.842 | 1.82 | 0.022 | 7.655103 | MU1 | 1 | 40 | " | nach 2 Std spülen/ 2 Stops; |  | "
" | " | 25.6 | 0.4 | 282 |  | 1.839 | 1.821 | 0.018 | 7.710736 | MU1 | 1 | 40 |  | nach StandartSpülen
19C-0047Z | " | 24.3 | 3.6 | 280 |  | 1.857 | 1.827 | 0.03 | 7.622735 | MU1 | 1 | 40 | " | nach 2 Std spülen/ 2 Stops; |  | "
" | " | 26 | 0 | 282 |  | 1.847 | 1.826 | 0.021 | 7.72106 | MU1 | 1 | 40 |  | nach StandartSpülen
19C-0048Z | 499726 | 25.9 | 0 | 282 |  | 1.847 | 1.828 | 0.019 | 7.718479 | MU1 | 1 | 40 | FA507480 |  |  | Vlies auf 0.8
19C-0049Z | " | 25.8 | 0 | 282 |  | 1.841 | 1.822 | 0.019 | 7.715898 | MU1 | 1 | 40 | " |  |  | "
19C-0050Z | " | 25.8 | 0.1 | 282 |  | 1.839 | 1.822 | 0.017 | 7.715898 | MU1 | 1 | 40 | " |  |  | "
19C-0051Z | " | 25.8 | 0.2 | 281 |  | 1.835 | 1.817 | 0.018 | 7.688537 | MU1 | 1 | 40 | " |  |  | "
19C-0052Z | " | 25.7 | 0.2 | 281 |  | 1.831 | 1.816 | 0.015 | 7.685965 | MU1 | 1 | 40 | "
19C-0053Z | " | 25.7 | 0.2 | 281 |  | 1.828 | 1.81 | 0.018 | 7.685965 | MU1 | 1 | 40 | " | Mem. Pl.Rand nicht schön
19C-0054Z | " | 25.8 | 0.1 | 281 |  | 1.828 | 1.811 | 0.017 | 7.688537 | MU1 | 1 | 40 | " | Mem. Pl.Rand nicht schön
19C-0055Z | " | 25.7 | 0.1 | 281 |  | 1.815 | 1.8 | 0.015 | 7.685965 | MU1 | 1 | 40 | " | Mem. Leicht transparent
19C-0056Z | " | 25.6 | 0 | 281 |  | 1.815 | 1.799 | 0.016 | 7.683393 | MU1 | 1 | 40 | "
19C-0057Z | " | 25.7 | 0.2 | 281 |  | 1.835 | 1.818 | 0.017 | 7.685965 | MU1 | 1 | 40 | "
19C-0058Z | " | 25.6 | 0.2 | 282 |  | 1.836 | 1.818 | 0.018 | 7.710736 | MU1 | 1 | 40 | "
19C-0059Z | " | 25.6 | 0.2 | 281 |  | 1.842 | 1.825 | 0.017 | 7.683393 | MU1 | 1 | 40 | FA509637
19C-0060Z | " | 25.6 | 0.2 | 281 |  | 1.838 | 1.82 | 0.018 | 7.683393 | MU1 | 1 | 40 | "
19C-0061Z | " | 25.6 | 0.3 | 282 |  | 1.842 | 1.821 | 0.021 | 7.710736 | MU1 | 1 | 40 | "
19C-0062Z | " | 25.6 | 0.2 | 281 |  | 1.825 | 1.81 | 0.015 | 7.683393 | MU1 | 1 | 40 | "
19C-0063Z | 499724 | 25.8 | 0.2 | 173 |  | 1.845 | 1.83 | 0.015 | 7.573619 | MI_V3 | 1 | 25 | FA509112 | Ersatz für NV1311-1753
19C-0064Z | " | 25.7 | 0.1 | 173 |  | 1.84 | 1.826 | 0.014 | 7.571085 | MI_V3 | 1 | 25 | FA509078 | Ersatz für 1605-2862; da alte O-Elektr mit U-Sch, Problem Wasseranschluss neuer O-Ring
19C-0065Z | " | 25.7 | 0.2 | 173 |  | 1.837 | 1.821 | 0.016 | 7.571085 | MI_V3 | 1 | 25 | FA496362
19C-0066Z | " | 25.6 | 0.6 | 170 |  | 1.875 | 1.854 | 0.021 | 7.437306 | MI_V3 | 1 | 25 | "
" | " | 25.6 | 0.1 | 173 |  | 1.83 | 1.815 | 0.015 | 7.568552 | MI_V3 | 1 | 25 | " | Mem. Gewechselt
19C-0067Z | " | 25.6 | 0.2 | 173 |  | 1.846 | 1.832 | 0.014 | 7.568552 | MI_V3 | 1 | 25 | "
19C-0068Z | " | 25.6 | 0.2 | 173 |  | 1.843 | 1.83 | 0.013 | 7.568552 | MI_V3 | 1 | 25 | "
19C-0069Z | " | 25.6 | 0.1 | 173 |  | 1.841 | 1.827 | 0.014 | 7.568552 | MI_V3 | 1 | 25 | "
19C-0070Z | " | 25.5 | 0 | 173 |  | 1.824 | 1.811 | 0.013 | 7.566019 | MI_V3 | 1 | 25 | "
19C-0071Z | " | 25.5 | 0.1 | 173 |  | 1.843 | 1.83 | 0.013 | 7.566019 | MI_V3 | 1 | 25 | "
19C-0072Z | " | 25.5 | 0.2 | 173 |  | 1.838 | 1.82 | 0.018 | 7.566019 | MI_V3 | 1 | 25 | FA502442
19C-0073Z | " | 25.5 | 0.1 | 173 |  | 1.839 | 1.823 | 0.016 | 7.566019 | MI_V3 | 1 | 25 | "
19C-0074Z | " | 25.5 | 0.2 | 173 |  | 1.84 | 1.823 | 0.017 | 7.566019 | MI_V3 | 1 | 25 | "
19C-0075Z | " | 25.5 | 0.1 | 173 |  | 1.833 | 1.816 | 0.017 | 7.566019 | MI_V3 | 1 | 25 | "
19C-0076Z | " | 25.6 | 0.1 | 173 |  | 1.826 | 1.809 | 0.017 | 7.568552 | MI_V3 | 1 | 25 | "
19C-0077Z | 499724 | 25.7 | 0 | 173 |  | 1.823 | 1.805 | 0.018 | 7.571085 | MI_V3 | 1 | 25 | "
19C-0078Z | " | 25.8 | 0 | 173 |  | 1.829 | 1.812 | 0.017 | 7.573619 | MI_V3 | 1 | 25 | "
19C-0079Z | " | 25.8 | 0 | 173 |  | 1.821 | 1.804 | 0.017 | 7.573619 | MI_V3 | 1 | 25 | "
19C-0080Z | " | 25.7 | 0.1 | 173 |  | 1.848 | 1.833 | 0.015 | 7.571085 | MI_V3 | 1 | 25 | "
19C-0081Z | " | 25.6 | 0 | 173 |  | 1.849 | 1.831 | 0.018 | 7.568552 | MI_V3 | 1 | 25 | "
19C-0082Z | " | 25.5 | 0.2 | 173 |  | 1.843 | 1.829 | 0.014 | 7.566019 | MI_V3 | 1 | 25 | "
19C-0083Z | " | 25.5 | 0.2 | 173 |  | 1.84 | 1.826 | 0.014 | 7.566019 | MI_V3 | 1 | 25 | "
19C-0084Z | " | 25.5 | 0.2 | 173 |  | 1.842 | 1.824 | 0.018 | 7.566019 | MI_V3 | 1 | 25 | "
19C-0085Z | " | 25.5 | 0 | 173 |  | 1.836 | 1.824 | 0.012 | 7.566019 | MI_V3 | 1 | 25 | "
19C-0086Z | " | 25.4 | 0 | 173 |  | 1.842 | 1.828 | 0.014 | 7.563485 | MI_V3 | 1 | 25 | " | Mem. kleines Pt. Loch
Rev./ Rep.
16K-0004Z | 496140 | 24.5 | 0.5 | 569 | 1.827 | 3.652 | 3.619 | 0.0165 | 7.750451 | MU2 | 2 | 40 | FA505742
1.825
18L-0020Z | 496135 | 25.6 | 0 | 173 |  | 1.83 | 1.818 | 0.012 | 7.568552 | MI_V3 | 1 | 25 | FA509113
Tests
19A-0015Z |  | 25.5 | 0 | 866 | 1.808 | 7.233 | 7.17 | 0.01575 | 7.890381 | MU4 | 4 | 30
" | " | 22 | 0 | 1138 | 1.904 | 7.543 | 7.44 | 0.02575 | 7.685354 | MU4 | 4 | 40 |  | Wassertest i.O.
1.897
1.865
1.877
19A-0016Z | " | 24.7 | 0.2 | 1143 | 1.829 | 7.308 | 7.25 | 0.0145 | 7.789734 | MU4 | 4 | 40
| " |  |  |  | 1.821
| " |  |  |  | 1.827
| " |  |  |  | 1.831
19A-0016Z | " | 22.9 | 0 | 1144 | 1.837 | 7.356 | 7.28 | 0.019 | 7.749433 | MU4 | 4 | 40 |  | mit TeflonBand
1.829
1.842
1.848
19A-0015Z |  | 23.7 | 0.6 | 1139 | 1.862 | 7.442 | 7.38 | 0.0155 | 7.736412 | MU4 | 4 | 40 |  | mit TeflonBand
1.874
1.851
1.855
Nachmessung, Schrauben mit TeflonBand
19A-0001Z |  | 24.9 | 0.1 | 850 | 1.788 | 5.346 | 5.324 | 0.007333333 | 7.729041 | MU3 | 3 | 40 |  | Wassertest i.O.
1.779
1.779
19B-0064Z |  | 24.6 | 0.8 | 852 | 1.801 | 5.401 | 5.377 | 0.008 | 7.739429 | MU3 | 3 | 40 |  | Wassertest i.O.
1.802
1.798
18K-0055Z |  | 24.5 | 0.2 | 852 | 1.806 | 5.419 | 5.39 | 0.009666667 | 7.73683 | MU3 | 3 | 40 |  | Wassertest i.O.
1.809
1.804
18K-0056Z |  | 24.4 | 0.6 | 850 | 1.788 | 5.371 | 5.352 | 0.006333333 | 7.716075 | MU3 | 3 | 40 |  | Wassertest i.O.
1.791
1.792
19A-0014Z |  | 23.6 | 0.4 | 1134 | 1.811 | 7.26 | 7.23 | 0.0075 | 7.699856 | MU4 | 4 | 40 |  | Wassertest i.O.
1.816
1.815
1.818
19A-0015Z |  | 23.8 | 0 | 1137 | 1.856 | 7.422 | 7.37 | 0.013 | 7.725429 | MU4 | 4 | 40 |  | Wassertest i.O.
1.866
1.848
1.852
19A-0016Z |  | 23.9 | 0.2 | 1143 | 1.833 | 7.339 | 7.29 | 0.01225 | 7.768812 | MU4 | 4 | 40 |  | Wassertest i.O.
1.827
1.837
1.842
Note on C4: 21.02.19
Note on C15: 29.01.19
Note on C19: 21.02.19
Note on C21: 26.02.19
Note on C25: 30.01.19
Note on C45: 27.02.19
Note on C51: 26.02.19
Note on C60: 12.03.19
Note on C75: 27.02.19
Note on C90: 12.03.19
Note on C103: 26.02.19
Note on C105: 30.01.19

## Apr
Cell # | Membran Batch FA | Temp Gas / [°C] | Temp Kat T1-T2 / [°C] | Gasfluss / [sccm / min] | Membrane V @ 13 bar/[V] | Cell V @ 13 bar/[V] | Cell V @ 0 bar [V] | Voltage Diff. / [V] | H2 Prod / [nmL/A] | Typ | Anzahl Layer | Strom / [A] | FA # | Bemerkungen | Bemerkungen | Visum | Jahr: | 2019
19D-0001Z | 499724 | 25.7 | 0.1 | 173 |  | 1.859 | 1.84 | 0.019 | 7.571085 | MI_V3 | 1 | 25 | FA500555
19D-0002Z | " | 25.8 | 0.2 | 173 |  | 1.85 | 1.834 | 0.016 | 7.573619 | MI_V3 | 1 | 25 | "
19D-0003Z | " | 25.8 | 0.1 | 173 |  | 1.86 | 1.845 | 0.015 | 7.573619 | MI_V3 | 1 | 25 | "
19D-0004Z | " | 25.8 | 0.2 | 173 |  | 1.85 | 1.835 | 0.015 | 7.573619 | MI_V3 | 1 | 25 | "
19D-0005Z | " | 25.8 | 0.2 | 173 |  | 1.855 | 1.838 | 0.017 | 7.573619 | MI_V3 | 1 | 25 | "
19D-0006Z | " | 25.8 | 0.2 | 173 |  | 1.856 | 1.843 | 0.013 | 7.573619 | MI_V3 | 1 | 25 | "
19D-0007Z | " | 25.8 | 0.2 | 173 |  | 1.866 | 1.849 | 0.017 | 7.573619 | MI_V3 | 1 | 25 | "
19D-0008Z | " | 25.9 | 0.3 | 173 |  | 1.86 | 1.842 | 0.018 | 7.576152 | MI_V3 | 1 | 25 | "
19D-0009Z | " | 25.9 | 0.2 | 173 |  | 1.865 | 1.846 | 0.019 | 7.576152 | MI_V3 | 1 | 25 | "
19D-0010Z | 499725 | 25.8 | 0.2 | 173 |  | 1.86 | 1.848 | 0.012 | 7.573619 | MI_V3 | 1 | 25 | FA512225
19D-0011Z | " | 25.1 | 0 | 173 |  | 1.85 | 1.836 | 0.014 | 7.555885 | MI_V3 | 1 | 25 | "
19D-0012Z | " | 25.1 | 0 | 173 |  | 1.848 | 1.833 | 0.015 | 7.555885 | MI_V3 | 1 | 25 | "
19D-0013Z | " | 25.1 | 0 | 173 |  | 1.841 | 1.827 | 0.014 | 7.555885 | MI_V3 | 1 | 25 | "
19D-0014Z | " | 25.2 | 0 | 173 |  | 1.841 | 1.828 | 0.013 | 7.558418 | MI_V3 | 1 | 25 | "
19D-0015Z | " | 25.5 | 0 | 173 |  | 1.835 | 1.819 | 0.016 | 7.566019 | MI_V3 | 1 | 25 | "
19D-0016Z | " | 25.5 | 0 | 173 |  | 1.829 | 1.815 | 0.014 | 7.566019 | MI_V3 | 1 | 25 | "
19D-0017Z | " | 25.5 | 0 | 173 |  | 1.827 | 1.812 | 0.015 | 7.566019 | MI_V3 | 1 | 25 | "
19D-0018Z | " | 25.5 | 0 | 173 |  | 1.836 | 1.823 | 0.013 | 7.566019 | MI_V3 | 1 | 25 | "
19D-0019Z | " | 25.4 | 0 | 173 |  | 1.815 | 1.802 | 0.013 | 7.563485 | MI_V3 | 1 | 25 | "
19D-0020Z | " | 25.3 | 0.1 | 173 |  | 1.865 | 1.852 | 0.013 | 7.560952 | MI_V3 | 1 | 25 | "
19D-0021Z | " | 25.3 | 0.1 | 173 |  | 1.851 | 1.837 | 0.014 | 7.560952 | MI_V3 | 1 | 25 | "
19D-0022Z | " | 25.3 | 0 | 173 |  | 1.855 | 1.839 | 0.016 | 7.560952 | MI_V3 | 1 | 25 | "
19D-0023Z | " | 25.2 | 0 | 173 |  | 1.862 | 1.846 | 0.016 | 7.558418 | MI_V3 | 1 | 25 | "
19D-0024Z | " | 25.2 | 0 | 173 |  | 1.865 | 1.852 | 0.013 | 7.558418 | MI_V3 | 1 | 25 | "
19D-0025Z | " | 25.2 | 0.1 | 173 |  | 1.859 | 1.845 | 0.014 | 7.558418 | MI_V3 | 1 | 25 | "
19D-0026Z | " | 25.2 | 0 | 173 |  | 1.86 | 1.847 | 0.013 | 7.558418 | MI_V3 | 1 | 25 | "
19D-0027Z | " | 25.2 | 0 | 173 |  | 1.863 | 1.85 | 0.013 | 7.558418 | MI_V3 | 1 | 25 | "
19D-0028Z | 499726 | 25.3 | 0.1 | 859 | 1.811 | 5.439 | 5.391 | 0.016 | 7.82136 | MU3 | 3 | 40 | FA513218
| " |  |  |  | 1.812
| " |  |  |  | 1.816
19D-0029Z | " | 25.2 | 0.3 | 859 | 1.815 | 5.425 | 5.378 | 0.01566667 | 7.81874 | MU3 | 3 | 40 | "
| 496337 |  |  |  | 1.802
| " |  |  |  | 1.808
19D-0030Z | " | 25.1 | 0.2 | 858 | 1.805 | 5.413 | 5.371 | 0.014 | 7.80702 | MU3 | 3 | 40 | "
| " |  |  |  | 1.807
| " |  |  |  | 1.801
19D-0031Z | 499926 | 25.5 | 0.4 | 281 |  | 1.838 | 1.8222 | 0.0158 | 7.680821 | MU1 | 1 | 40 | FA513217 | Mem. mit def. Filterplatte
19D-0032Z | " | 25.6 | 0.6 | 281 |  | 1.828 | 1.81 | 0.018 | 7.683393 | MU1 | 1 | 40 | " | "
19D-0033Z | " | 25.5 | 0.8 | 281 |  | 1.824 | 1.807 | 0.017 | 7.680821 | MU1 | 1 | 40 | " | "
19D-0034Z-R | " | 25.2 | 0.2 | 279 |  | 1.881 | 1.868 | 0.013 | 7.618493 | MA_V1 | 1 | 40 | FA512218 | "
19D-0035Z | " | 25.5 | 0.4 | 281 |  | 1.853 | 1.834 | 0.019 | 7.680821 | MU1 | 1 | 40 | FA513228 | "
19D-0036Z | " | 25.3 | 0.1 | 281 |  | 1.847 | 1.825 | 0.022 | 7.675677 | MU1 | 1 | 40 | " | "
19D-0037Z | " | 25.2 | 0.2 | 282 |  | 1.831 | 1.814 | 0.017 | 7.700412 | MU1 | 1 | 40 | " | "
19D-0038Z | 496337 | 24.9 | 0 | 274 |  | 1.853 | 1.839 | 0.014 | 7.474437 | MU1 | 1 | 40 | ohne | TestZelle (Carmen)
19D-0039Z | " | 25.6 | 0.1 | 567 | 1.819 | 3.636 | 3.595 | 0.0205 | 7.75175 | MU2 | 2 | 40 | FA502985
| " |  |  |  | 1.817
19D-0040Z | " | 25.3 | 0.1 | 567 | 1.824 | 3.645 | 3.609 | 0.018 | 7.743966 | MU2 | 2 | 40 | "
| " |  |  |  | 1.821
19D-0041Z | " | 25.1 | 0 | 567 | 1.822 | 3.647 | 3.61 | 0.0185 | 7.738777 | MU2 | 2 | 40 | "
| " |  |  |  | 1.826
19D-0042Z | " | 25.5 | 0.3 | 567 | 1.818 | 3.638 | 3.61 | 0.014 | 7.749156 | MU2 | 2 | 40 | "
| " |  |  |  | 1.82
19D-0043Z | " | 25.6 | 0.3 | 568 | 1.814 | 3.627 | 3.588 | 0.0195 | 7.765422 | MU2 | 2 | 40 | "
| " |  |  |  | 1.813 | [8 empty] | Mem. kleiner Faden
19D-0044Z | " | 25.8 | 0.3 | 567 | 1.808 | 3.622 | 3.585 | 0.0185 | 7.75694 | MU2 | 2 | 40 | "
| 499926 |  |  |  | 1.814 | [8 empty] | Mem. mit def. Filterplatte
19D-0045Z | " | 25.4 | 0 | 280 |  | 1.81 | 1.797 | 0.013 | 7.650924 | MU1 | 1 | 40 | FA502983 | "
19D-0046Z | 704933 | 25 | 0.1 | 280 |  | 1.817 | 1.804 | 0.013 | 7.640674 | MU1 | 1 | 40 | FA509109 | Mem. aus 19A-0014Z
19D-0047Z | " | 24.9 | 0.1 | 280 |  | 1.812 | 1.796 | 0.016 | 7.638111 | MU1 | 1 | 40 | " | "
19D-0048Z | " | 24.8 | 0.1 | 280 |  | 1.819 | 1.806 | 0.013 | 7.635548 | MU1 | 1 | 40 | FA509126 | "
19D-0049Z | " | 24.9 | 0.1 | 280 |  | 1.826 | 1.81 | 0.016 | 7.638111 | MU1 | 1 | 40 | " | "
19D-0050Z | 499926 | 25.4 | 0.1 | 281 |  | 1.831 | 1.819 | 0.012 | 7.678249 | MU1 | 1 | 40 | FA514796 | Mem. mit def. Filterplatte
19D-0051Z | 499725 | 25.3 | 0 | 173 |  | 1.835 | 1.822 | 0.013 | 7.560952 | MI_V3 | 1 | 25 | FA513801
19D-0052Z | " | 25.4 | 0 | 173 |  | 1.844 | 1.83 | 0.014 | 7.563485 | MI_V3 | 1 | 25 | "
19D-0053Z | 499725 | 25.4 | 0 | 173 |  | 1.838 | 1.822 | 0.016 | 7.563485 | MI_V3 | 1 | 25 | "
19D-0054Z | " | 25.3 | 0 | 173 |  | 1.833 | 1.817 | 0.016 | 7.560952 | MI_V3 | 1 | 25 | "
19D-0055Z | " | 25.1 | 0 | 173 |  | 1.824 | 1.81 | 0.014 | 7.555885 | MI_V3 | 1 | 25 | "
19D-0056Z | 499726 | 25.3 | 0.1 | 568 | 1.826 | 3.655 | 3.616 | 0.0195 | 7.757624 | MU2 | 2 | 40 | FA505879
| " |  |  |  | 1.829
19D-0057Z | " | 25.1 | 0 | 568 | 1.825 | 3.647 | 3.608 | 0.0195 | 7.752425 | MU2 | 2 | 40 | "
| " |  |  |  | 1.822
19D-0058Z | " | 24.8 | 0 | 568 | 1.821 | 3.642 | 3.606 | 0.018 | 7.744627 | MU2 | 2 | 40 | "
| " |  |  |  | 1.821
19D-0059Z | " | 25.8 | 0.2 | 568 | 1.833 | 3.666 | 3.632 | 0.017 | 7.770621 | MU2 | 2 | 40 | "
| " |  |  |  | 1.833
19D-0060Z | " | 25.8 | 0.2 | 568 | 1.839 | 3.674 | 3.635 | 0.0195 | 7.770621 | MU2 | 2 | 40 | "
| " |  |  |  | 1.835
19D-0061Z | 499727 | 25.8 | 0 | 281 |  | 1.857 | 1.834 | 0.023 | 7.688537 | MU1 | 1 | 40 | FA514795
19D-0062Z | " | 25.6 | 0 | 281 |  | 1.837 | 1.82 | 0.017 | 7.683393 | MU1 | 1 | 40 | "
19D-0063Z | " | 26.1 | 0.1 | 282 |  | 1.863 | 1.816 | 0.047 | 7.723641 | MU1 | 1 | 40 | FA514940 |  | 4.2.19_CS
19D-0064Z | " | 26.1 | 0 | 281 |  | 1.847 | 1.825 | 0.022 | 7.696252 | MU1 | 1 | 40 | " |  | Voltage Diff. - Toleranz
19D-0065Z | " | 25.9 | 0 | 281 |  | 1.855 | 1.821 | 0.034 | 7.691108 | MU1 | 1 | 40 | " |  | von < 0.030 auF < 0.060
19D-0066Z | " | 25.9 | 0 | 281 |  | 1.843 | 1.82 | 0.023 | 7.691108 | MU1 | 1 | 40 | "
19D-0067Z | " | 26.3 | 0.2 | 281 |  | 1.826 | 1.806 | 0.02 | 7.701396 | MU1 | 1 | 40 | " | Punktlöcher
19D-0068Z | " | 26.3 | 0.2 | 281 |  | 1.827 | 1.804 | 0.023 | 7.701396 | MU1 | 1 | 40 | " | "
19D-0069Z | " | 26.2 | 0.2 | 281 |  | 1.829 | 1.807 | 0.022 | 7.698824 | MU1 | 1 | 40 | " | "
19D-0070Z | " | 26.2 | 0.2 | 281 |  | 1.824 | 1.805 | 0.019 | 7.698824 | MU1 | 1 | 40 | "
19D-0071Z | " | 26.2 | 0.1 | 281 |  | 1.83 | 1.81 | 0.02 | 7.698824 | MU1 | 1 | 40 | "
19D-0072Z | 500950 | 25.9 | 0.1 | 281 |  | 1.836 | 1.821 | 0.015 | 7.691108 | MU1 | 1 | 40 | FA512840
19D-0073Z | " | 25.8 | 0.1 | 281 |  | 1.838 | 1.817 | 0.021 | 7.688537 | MU1 | 1 | 40 | " | Punktlöcher
19D-0074Z | " | 25.6 | 0 | 281 |  | 1.834 | 1.815 | 0.019 | 7.683393 | MU1 | 1 | 40 | " | "
19D-0075Z | " | 25.2 | 0 | 281 |  | 1.838 | 1.821 | 0.017 | 7.673105 | MU1 | 1 | 40 | " | "
19D-0076Z | " | 25.4 | 0 | 281 |  | 1.837 | 1.817 | 0.02 | 7.678249 | MU1 | 1 | 40 | " | "
19D-0077Z | " | 25.6 | 0.1 | 282 |  | 1.842 | 1.823 | 0.019 | 7.710736 | MU1 | 1 | 40 | FA514939 | "
19D-0078Z | " | 26.2 | 0.1 | 282 |  | 1.831 | 1.812 | 0.019 | 7.726222 | MU1 | 1 | 40 | " | "
19D-0079Z | " | 26.2 | 0 | 282 |  | 1.835 | 1.813 | 0.022 | 7.726222 | MU1 | 1 | 40 | " | "
19D-0080Z | " | 26.1 | 0.1 | 282 |  | 1.833 | 1.816 | 0.017 | 7.723641 | MU1 | 1 | 40 | " | "
19D-0081Z | " | 25.8 | 0.4 | 858 | 1.828 | 5.488 | 5.44 | 0.016 | 7.825343 | MU3 | 3 | 40 | FA509152
| " |  |  |  | 1.831
| " |  |  |  | 1.829
19D-0082Z-R | " | 25.8 | 0.1 | 280 |  | 1.888 | 1.872 | 0.016 | 7.661175 | MA_V1 | 1 | 40 | FA509633
19D-0083Z-R | " | 25.6 | 0 | 281 |  | 1.878 | 1.863 | 0.015 | 7.683393 | MA_V1 | 1 | 40 | " | H-Elektr alt
19D-0084Z | 500950 | 25.6 | 0.4 | 569 | 1.828 | 3.653 | 3.623 | 0.015 | 7.779093 | MU2 | 2 | 40 | FA509727
| " |  |  |  | 1.825 | [8 empty] | Punktlöcher
19D-0085Z | " | 25.6 | 0.3 | 569 | 1.825 | 3.643 | 3.609 | 0.017 | 7.779093 | MU2 | 2 | 40 | "
| " |  |  |  | 1.818 | [8 empty] | Punktlöcher
19D-0086Z | " | 25.3 | 0.3 | 568 | 1.823 | 3.64 | 3.6 | 0.02 | 7.757624 | MU2 | 2 | 40 | " | "
| " |  |  |  | 1.817 | [8 empty] | "
19D-0087Z | 499727 | 25.5 | 0.2 | 568 | 1.801 | 3.607 | 3.573 | 0.017 | 7.762823 | MU2 | 2 | 40 | "
| " |  |  |  | 1.806
19D-0088Z | 499725 | 25.5 | 0.2 | 173 |  | 1.849 | 1.833 | 0.016 | 7.566019 | MI_V3 | 1 | 25 | FA514867
19D-0089Z | " | 25.5 | 0.2 | 173 |  | 1.846 | 1.831 | 0.015 | 7.566019 | MI_V3 | 1 | 25 | "
19D-0090Z | " | 25.5 | 0.2 | 173 |  | 1.837 | 1.823 | 0.014 | 7.566019 | MI_V3 | 1 | 25 | "
19D-0091Z | " | 25.6 | 0.3 | 173 |  | 1.842 | 1.829 | 0.013 | 7.568552 | MI_V3 | 1 | 25 | "
19D-0092Z | " | 25.8 | 0.2 | 173 |  | 1.83 | 1.813 | 0.017 | 7.573619 | MI_V3 | 1 | 25 | "
19D-0093Z | " | 25.7 | 0.2 | 173 |  | 1.844 | 1.831 | 0.013 | 7.571085 | MI_V3 | 1 | 25 | "
19D-0094Z | " | 25.8 | 0.2 | 173 |  | 1.83 | 1.813 | 0.017 | 7.573619 | MI_V3 | 1 | 25 | "
19D-0095Z | " | 25.8 | 0.2 | 173 |  | 1.827 | 1.811 | 0.016 | 7.573619 | MI_V3 | 1 | 25 | "
Tests
19B-0063Z |  | 24.9 | 0.3 | 848 | 1.825 | 5.431 | 5.365 | 0.022 | 7.710855 | MU3 | 3 | 40 | Druck i.O.; Schr noch ohne TeflonBand- nicht nachgezogen
[5 empty] | 1.795 | [7 empty] | Wassertest i.O.
1.811
" |  | 22.8 | 0 | 847 | 1.82 | 5.454 | 5.433 | 0.007 | 7.647497 | MU3 | 3 | 40 | Schr mit TeflonBand
[5 empty] | 1.814 | [7 empty] | Wassertest i.O.
1.82
" |  | 24.5 | 0.2 | 847 | 1.809 | 5.422 | 5.401 | 0.007 | 7.691426 | MU3 | 3 | 40 | "
[5 empty] | 1.803 | [7 empty] | "
1.81
" |  | 25.5 | 0 | 847 | 1.789 | 5.371 | 5.342 | 0.009666667 | 7.717266 | MU3 | 3 | 40
1.785
1.797
H- Vlies
verpresst auf 0.75
Note on C4: 12.03.19
Note on C13: 13.03.19
Note on C31: 12.03.19
Note on C35: 29.01.19, vormals DB-10332
Note on C40: 27.03.19
Note on C47: 29.01.19, vormals DB-10332
Note on C59: 27.03.19
Note on C61: 05.12.18
Note on C65: 27.03.19
Note on C66: 13.03.19
Note on C68: 19.03.19
Note on C71: 15.04.19
Note on C81: 15.04.19
Note on C92: 18.04.19
Note on C106: 18.04.19
Note on C112: 17.04.19
Note on C114: 19.03.19

## May
| Cell # | Membran Batch FA | Temp Gas / [°C] | Temp Kat T1-T2 / [°C] | Gasfluss / [sccm / min] | Membrane V @ 13 bar/[V] | Cell V @ 13 bar/[V] | Cell V @ 0 bar [V] | Voltage Diff. / [V] | H2 Prod / [nmL/A] | Typ | Anz. Layer | Strom / [A] | FA # |  | Bemerkungen | Bemerkungen | Visum | Jahr: | 2019
| 19E-0001Z | 499727 | 25.9 | 0.4 | 569 | 1.829 | 3.667 | 3.631 | 0.018 | 7.786905 | MU2 | 2 | 40 | FA516491
|  | " |  |  |  | 1.838
| 19E-0002Z | " | 25.8 | 0.3 | 569 | 1.824 | 3.654 | 3.619 | 0.0175 | 7.784301 | MU2 | 2 | 40 | "
|  | " |  |  |  | 1.83
| 19E-0003Z | " | 25.6 | 0.3 | 569 | 1.843 | 3.684 | 3.65 | 0.017 | 7.779093 | MU2 | 2 | 40 | "
|  | " |  |  |  | 1.841
| 19E-0004Z | " | 25.6 | 0.2 | 568 | 1.835 | 3.676 | 3.64 | 0.018 | 7.765422 | MU2 | 2 | 40 | "
|  | " |  |  |  | 1.841
| 19E-0005Z | " | 26.3 | 1.3 | 860 | 1.826 | 5.465 | 5.415 | 0.01666667 | 7.856703 | MU3 | 3 | 40 | FA516492
|  | " |  |  |  | 1.817
|  | " |  |  |  | 1.822
| 19E-0006Z | " | 26.4 | 0.5 | 282 |  | 1.825 | 1.804 | 0.021 | 7.731384 | MU1 | 1 | 40 | FA516490
| 19E-0007Z | " | 26.4 | 0.5 | 281 |  | 1.827 | 1.81 | 0.017 | 7.703968 | MU1 | 1 | 40 | " |  | Mem. leicht transp. Stellen
| 19E-0008Z | " | 26.4 | 0.6 | 281 |  | 1.825 | 1.807 | 0.018 | 7.703968 | MU1 | 1 | 40 | "
| 19E-0009Z | " | 26.3 | 0.9 | 281 |  | 1.824 | 1.806 | 0.018 | 7.701396 | MU1 | 1 | 40 | "
| 19E-0010Z | " | 26.5 | 3.3 | 281 |  | 1.833 | 1.816 | 0.017 | 7.706539 | MU1 | 1 | 40 | "
| 19E-0011Z | 499727 | 26.2 | 0.5 | 1148 | 1.819 | 7.252 | 7.18 | 0.018 | 7.863212 | MU4 | 4 | 40 | FA511099
|  | 499727 |  |  |  | 1.808
|  | " |  |  |  | 1.811
|  | " |  |  |  | 1.814
| 19E-0012Z | " | 26.2 | 0.7 | 857 | 1.801 | 5.401 | 5.364 | 0.01233333 | 7.826681 | MU3 | 3 | 40 | FA502986
|  | " |  |  |  | 1.795
|  | " |  |  |  | 1.805
| 19E-0013Z | " | 25.9 | 0.4 | 857 | 1.806 | 5.422 | 5.379 | 0.01433333 | 7.818837 | MU3 | 3 | 40
|  | " |  |  |  | 1.809
|  | " |  |  |  | 1.807
| 19E-0014Z | 500951 | 25.6 | 0.3 | 857 | 1.802 | 5.407 | 5.361 | 0.01533333 | 7.810994 | MU3 | 3 | 40
|  | " |  |  |  | 1.804
|  | " |  |  |  | 1.801
| 19E-0015Z | " | 25.4 | 0.4 | 857 | 1.799 | 5.397 | 5.35 | 0.01566667 | 7.805765 | MU3 | 3 | 40
|  | " |  |  |  | 1.798
|  | " |  |  |  | 1.8
| 19E-0016Z | " | 25.3 | 0.3 | 857 | 1.811 | 5.411 | 5.369 | 0.014 | 7.80315 | MU3 | 3 | 40
|  | " |  |  |  | 1.798
|  | " |  |  |  | 1.802
| 19E-0017Z | 499726 | 25.3 | 0.1 | 281 |  | 1.814 | 1.795 | 0.019 | 7.675677 | MU1 | 1 | 40 | FA517454
| 19E-0018Z | 500951 | 25.9 | 0.3 | 858 | 1.808 | 5.415 | 5.367 | 0.016 | 7.827961 | MU3 | 3 | 40 | FA505880
|  | " |  |  |  | 1.801
|  | " |  |  |  | 1.806 | [9 empty] | Mem. kl. Kratzer
| 19E-0019Z | " | 25.8 | 0.3 | 858 | 1.829 | 5.479 | 5.425 | 0.018 | 7.825343 | MU3 | 3 | 40 | "
|  | " |  |  |  | 1.826
|  | " |  |  |  | 1.824
| 19E-0020Z | " | 25.9 | 0.9 | 1146 | 1.803 | 7.218 | 7.15 | 0.017 | 7.841646 | MU4 | 4 | 40 | FA509729
|  | " |  |  |  | 1.801
|  | " |  |  |  | 1.808
|  | " |  |  |  | 1.806 | [9 empty] | Mem. kl. Kratzer
| 19E-0021Z | " | 25.7 | 0.5 | 1146 | 1.805 | 7.218 | 7.15 | 0.017 | 7.836402 | MU4 | 4 | 40 | "
|  | " |  |  |  | 1.806
|  | " |  |  |  | 1.802
|  | " |  |  |  | 1.805
| 19E-0022Z | " | 25.8 | 0.2 | 1144 | 1.826 | 7.279 | 7.2 | 0.01975 | 7.825343 | MU4 | 4 | 40 | " |  | Mem. kl. Kratzer
|  | " |  |  |  | 1.817
|  | " |  |  |  | 1.816
|  | " |  |  |  | 1.82
| 19E-0023Z | 499725 | 25.5 | 0.2 | 173 |  | 1.826 | 1.812 | 0.014 | 7.566019 | MI_V3 | 1 | 25 | FA514867
| 19E-0024Z | " | 25.5 | 0.1 | 173 |  | 1.833 | 1.817 | 0.016 | 7.566019 | MI_V3 | 1 | 25 | "
| 19E-0025Z | " | 25.5 | 0.2 | 173 |  | 1.833 | 1.819 | 0.014 | 7.566019 | MI_V3 | 1 | 25 | "
| 19E-0026Z | " | 25.5 | 0.2 | 173 |  | 1.824 | 1.809 | 0.015 | 7.566019 | MI_V3 | 1 | 25 | "
| 19E-0027Z | " | 25.5 | 0.1 | 173 |  | 1.832 | 1.818 | 0.014 | 7.566019 | MI_V3 | 1 | 25 | "
| 19E-0028Z | " | 25.5 | 0.1 | 173 |  | 1.828 | 1.809 | 0.019 | 7.566019 | MI_V3 | 1 | 25 | "
| 19E-0029Z | " | 25.5 | 0.1 | 173 |  | 1.82 | 1.803 | 0.017 | 7.566019 | MI_V3 | 1 | 25 | "
| 19E-0030Z | " | 25.5 | 0 | 173 |  | 1.836 | 1.821 | 0.015 | 7.566019 | MI_V3 | 1 | 25 | "
| 19E-0031Z | 500951 | 25 | 0.5 | 855 | 1.834 | 5.481 | 5.441 | 0.01333333 | 7.777114 | MU3 | 3 | 40 | FA509728
|  | 500951 |  |  |  | 1.828
|  | " |  |  |  | 1.819
| 19E-0032Z | " | 24.8 | 0.3 | 855 | 1.821 | 5.474 | 5.432 | 0.014 | 7.771897 | MU3 | 3 | 40 | "
|  | " |  |  |  | 1.825
|  | " |  |  |  | 1.828
| 19E-0033Z | " | 24.7 | 0.2 | 282 |  | 1.834 | 1.812 | 0.022 | 7.687507 | MU1 | 1 | 40 | FA518050
| 19E-0034Z | " | 26.1 | 0.7 | 857 | 1.812 | 5.434 | 5.385 | 0.01633333 | 7.824066 | MU3 | 3 | 40 | FA509728
|  | " |  |  |  | 1.809
|  | " |  |  |  | 1.813 | [9 empty] | Mem. kl. Kratzer
| 19E-0035Z | " | 25.9 | 0.8 | 857 | 1.815 | 5.443 | 5.397 | 0.01533333 | 7.818837 | MU3 | 3 | 40 | "
|  | 501545 |  |  |  | 1.815
|  | " |  |  |  | 1.813
| 19E-0036Z | " | 25.7 | 0.7 | 856 | 1.812 | 5.436 | 5.395 | 0.01366667 | 7.804491 | MU3 | 3 | 40 | "
|  | " |  |  |  | 1.814
|  | " |  |  |  | 1.81
| 19E-0037Z | " | 25.9 | 0.6 | 857 | 1.82 | 5.458 | 5.408 | 0.01666667 | 7.818837 | MU3 | 3 | 40 | "
|  | " |  |  |  | 1.819
|  | " |  |  |  | 1.819 | [9 empty] | Mem. mehrere. Kratzer
| 19E-0038Z | 501545 | 25.8 | 0.7 | 858 | 1.819 | 5.461 | 5.412 | 0.01633333 | 7.825343 | MU3 | 3 | 40 | "
|  | " |  |  |  | 1.818
|  | " |  |  |  | 1.824
| 19E-0039Z | " | 25.6 | 0.5 | 858 | 1.824 | 5.477 | 5.429 | 0.016 | 7.820108 | MU3 | 3 | 40 | "
|  | " |  |  |  | 1.831
|  | " |  |  |  | 1.822
| 19E-0040Z | " | 26 | 0.3 | 281 |  | 1.825 | 1.807 | 0.018 | 7.69368 | MU1 | 1 | 40 | FA517969 |  | Mem. kl. Pt.Loch
| 19E-0041Z | " | 26 | 0.4 | 281 |  | 1.828 | 1.81 | 0.018 | 7.69368 | MU1 | 1 | 40 | "
| 19E-0042Z | " | 25.6 | 0.3 | 570 | 1.817 | 3.64 | 3.605 | 0.0175 | 7.792765 | MU2 | 2 | 40 | FA512785
|  | " |  |  |  | 1.823
| 19E-0043Z | " | 25.5 | 0.3 | 570 | 1.822 | 3.649 | 3.617 | 0.016 | 7.790157 | MU2 | 2 | 40 | "
|  | " |  |  |  | 1.827
| 19E-0044Z | " | 25.4 | 0.1 | 570 | 1.831 | 3.654 | 3.612 | 0.021 | 7.787548 | MU2 | 2 | 40 | "
|  | " |  |  |  | 1.823 | [9 empty] | Mem. kl. Pt.Loch
| 19E-0045Z | " | 26.1 | 0.4 | 569 | 1.82 | 3.649 | 3.61 | 0.0195 | 7.792113 | MU2 | 2 | 40 | FA517998
|  | " |  |  |  | 1.829
| 19E-0046Z | " | 26.1 | 0.4 | 569 | 1.82 | 3.644 | 3.602 | 0.021 | 7.792113 | MU2 | 2 | 40 | "
|  | " |  |  |  | 1.824
| 19E-0047Z | " | 25.9 | 0.5 | 568 | 1.817 | 3.638 | 3.602 | 0.018 | 7.77322 | MU2 | 2 | 40 | "
|  | " |  |  |  | 1.821
| 19E-0048Z | 501545 | 25.9 | 0.4 | 568 | 1.819 | 3.646 | 3.614 | 0.016 | 7.77322 | MU2 | 2 | 40 | " |  | Mem. leicht transparent
|  | " |  |  |  | 1.827 | [9 empty] | "
| 19E-0049Z | " | 25.8 | 1 | 568 | 1.827 | 3.652 | 3.628 | 0.012 | 7.770621 | MU2 | 2 | 40 | " |  | "
|  | " |  |  |  | 1.825 | [9 empty] | "
50 | 19E-0050Z | " | 25.8 | 1.1 | 569 | 1.828 | 3.658 | 3.632 | 0.013 | 7.784301 | MU2 | 2 | 40 | " |  | "
|  | " |  |  |  | 1.83 | [9 empty] | "
| 19E-0051Z | " | 25.7 | 1.6 | 568 | 1.834 | 3.665 | 3.642 | 0.0115 | 7.768021 | MU2 | 2 | 40 | " |  | "
|  | " |  |  |  | 1.831 | [9 empty] | "
| 19E-0052Z | " | 25.7 | 0.6 | 281 |  | 1.835 | 1.819 | 0.016 | 7.685965 | MU1 | 1 | 40 | FA519055 |  | "
| 19E-0053Z | " | 25.6 | 0.7 | 281 |  | 1.831 | 1.817 | 0.014 | 7.683393 | MU1 | 1 | 40 | " |  | "
| 19E-0054Z | " | 25.6 | 0.8 | 281 |  | 1.834 | 1.817 | 0.017 | 7.683393 | MU1 | 1 | 40 | " |  | "
| 19E-0055Z | " | 25.5 | 0.8 | 281 |  | 1.846 | 1.825 | 0.021 | 7.680821 | MU1 | 1 | 40 | " |  | "
| 19E-0056Z | " | 25.9 | 0.4 | 281 |  | 1.83 | 1.815 | 0.015 | 7.691108 | MU1 | 1 | 40 | " |  | "
| 19E-0057Z | " | 25.9 | 0.5 | 281 |  | 1.829 | 1.814 | 0.015 | 7.691108 | MU1 | 1 | 40 | " |  | "
| 19E-0058Z | " | 25.9 | 0.5 | 281 |  | 1.828 | 1.805 | 0.023 | 7.691108 | MU1 | 1 | 40 | " |  | "
| 19E-0059Z | " | 26 | 0.5 | 281 |  | 1.827 | 1.813 | 0.014 | 7.69368 | MU1 | 1 | 40 | " |  | "
| 19E-0060Z | " | 26 | 0.4 | 281 |  | 1.822 | 1.808 | 0.014 | 7.69368 | MU1 | 1 | 40 | " |  | "
| 19E-0061Z | " | 25.9 | 0.5 | 281 |  | 1.827 | 1.813 | 0.014 | 7.691108 | MU1 | 1 | 40 | " |  | "
| 19E-0062Z | 503924 | 26.8 | 0 | 173 |  | 1.857 | 1.844 | 0.013 | 7.598953 | MI_V3 | 1 | 25 | FA519051
| 19E-0063Z | " | 26.8 | 0 | 173 |  | 1.841 | 1.827 | 0.014 | 7.598953 | MI_V3 | 1 | 25 | "
| 19E-0064Z | " | 26.8 | 0 | 174 |  | 1.854 | 1.836 | 0.018 | 7.642878 | MI_V3 | 1 | 25 | "
| 19E-0065Z | " | 26.8 | 0 | 173 |  | 1.841 | 1.827 | 0.014 | 7.598953 | MI_V3 | 1 | 25 | "
| 19E-0066Z | " | 26.9 | 0 | 173 |  | 1.843 | 1.83 | 0.013 | 7.601486 | MI_V3 | 1 | 25 | "
| 19E-0067Z | " | 26.9 | 0 | 173 |  | 1.85 | 1.841 | 0.009 | 7.601486 | MI_V3 | 1 | 25 | "
| 19E-0068Z | " | 26.9 | 0 | 173 |  | 1.84 | 1.828 | 0.012 | 7.601486 | MI_V3 | 1 | 25 | "
| 19E-0069Z | " | 26.9 | 0 | 173 |  | 1.834 | 1.822 | 0.012 | 7.601486 | MI_V3 | 1 | 25 | "
| 19E-0070Z | " | 26.8 | 0 | 173 |  | 1.845 | 1.833 | 0.012 | 7.598953 | MI_V3 | 1 | 25 | "
| 19E-0071Z | " | 26.8 | 0 | 173 |  | 1.844 | 1.831 | 0.013 | 7.598953 | MI_V3 | 1 | 25 | "
| 19E-0072Z-R | " | 26.9 | 0 | 173 |  | 1.84 | 1.826 | 0.014 | 7.601486 | MI_V3 | 1 | 25 | FA518659 |  | ersetzt: S12062228
| 19E-0073Z | 501546 | 25.5 | 3.7 | 280 |  | 1.854 | 1.831 | 0.023 | 7.653487 | MU1 | 1 | 40 | FA519430 | * | neue Flachdicht. | vor dem Spülen; Zelle kalt/ Wassertest i.O.
|  | " | 26.4 | 0.4 | 281 |  | 1.828 | 1.814 | 0.014 | 7.703968 | MU1 | 1 | 40 |  |  |  | Leak Detector- Test i.O.
| 19E-0074Z | " | 24.6 | 3.8 | 280 |  | 1.861 | 1.84 | 0.021 | 7.630423 | MU1 | 1 | 40 | " | * | " | vor dem Spülen; Zelle kalt/ Wassertest i.O.
|  | " | 26.4 | 0.3 | 281 |  | 1.818 | 1.802 | 0.016 | 7.703968 | MU1 | 1 | 40 |  |  |  | Leak Detector- Test i.O.
| 19E-0075Z | " | 24.5 | 3.6 | 280 |  | 1.861 | 1.841 | 0.02 | 7.62786 | MU1 | 1 | 40 | " | * | " | vor dem Spülen; Zelle kalt/ Wassertest i.O.
|  | " | 26.3 | 0.3 | 281 |  | 1.818 | 1.803 | 0.015 | 7.701396 | MU1 | 1 | 40 |  |  |  | Leak Detector- Test i.O.
| 19E-0076Z | " | 23.7 | 2.7 | 280 |  | 1.857 | 1.835 | 0.022 | 7.607359 | MU1 | 1 | 40 | " | * | " | vor dem Spülen; Zelle kalt/ Wassertest i.O.
|  | " | 26.2 | 0.3 | 281 |  | 1.824 | 1.812 | 0.012 | 7.698824 | MU1 | 1 | 40 |  |  |  | Wassertest i.O.
| 19E-0077Z | " | 26.2 | 0.2 | 281 |  | 1.82 | 1.802 | 0.018 | 7.698824 | MU1 | 1 | 40 | " |  | Mem. leicht transparent
| 19E-0078Z | " | 26.1 | 0.3 | 281 |  | 1.811 | 1.795 | 0.016 | 7.696252 | MU1 | 1 | 40 | " |  | "
| 19E-0079Z | " | 25.9 | 0.3 | 281 |  | 1.823 | 1.806 | 0.017 | 7.691108 | MU1 | 1 | 40 | " |  | "
| 19E-0080Z | " | 25.8 | 0.2 | 281 |  | 1.811 | 1.798 | 0.013 | 7.688537 | MU1 | 1 | 40 | " |  | "
| 19E-0081Z | " | 25.3 | 0.5 | 856 | 1.82 | 5.459 | 5.413 | 0.01533333 | 7.794045 | MU3 | 3 | 40 | FA519429 |  | "
|  | " |  |  |  | 1.821 | [9 empty] | "
|  | " |  |  |  | 1.818 | [9 empty] | "
| 19E-0082Z | " | 24.9 | 0.5 | 856 | 1.823 | 5.472 | 5.428 | 0.01466667 | 7.783599 | MU3 | 3 | 40 | " |  | "
|  | " |  |  |  | 1.825 | [9 empty] | "
|  | " |  |  |  | 1.824 | [9 empty] | "
| 19E-0083Z | " | 24.5 | 0.2 | 856 | 1.822 | 5.458 | 5.412 | 0.01533333 | 7.773153 | MU3 | 3 | 40 | " |  | "
|  | " |  |  |  | 1.814 | [9 empty] | "
|  | " |  |  |  | 1.822 | [9 empty] | "
| 19E-0084Z | " | 26.4 | 0.3 | 281 | 19E-0091Z | 1.851 | 1.836 | 0.015 | 7.703968 | MU1 | 1 | 40 | FA516630 |  | "
| 19E-0085Z | " | 26.3 | 0.3 | 281 |  | 1.84 | 1.826 | 0.014 | 7.701396 | MU1 | 1 | 40 | " |  | Mem. Opt. Untersch. Pla-Irikaum sichtbar
| 19E-0086Z | " | 26.2 | 0.8 | 281 |  | 1.847 | 1.836 | 0.011 | 7.698824 | MU1 | 1 | 40 | " |  | Mem. leicht verschoben; i.O.
| 19E-0087Z | 503927 | 26.1 | 0.1 | 282 |  | 1.842 | 1.826 | 0.016 | 7.723641 | MU1 | 1 | 40 | "
| 19E-0088Z | " | 26 | 0.1 | 281 |  | 1.894 | 1.876 | 0.018 | 7.69368 | MU1 | 1 | 40 | "
| 19E-0089Z | " | 25.9 | 0.1 | 281 |  | 1.889 | 1.87 | 0.019 | 7.691108 | MU1 | 1 | 40 | "
| 19E-0090Z | " | 25.9 | 0.4 | 281 |  | 1.893 | 1.874 | 0.019 | 7.691108 | MU1 | 1 | 40 | "
| 19E-0091Z | " | 26.1 | 0.3 | 281 |  | 1.898 | 1.882 | 0.016 | 7.696252 | MU1 | 1 | 40 | "
| " | 500951 | 25.6 | 3.1 | 281 |  | 1.845 | 1.822 | 0.023 | 7.683393 | MU1 | 1 | 40 | " |  | Mem.; alter Batch (nicht gespült)
| 19E-0092Z | 503927 | 26.3 | 0.3 | 281 |  | 1.886 | 1.87 | 0.016 | 7.701396 | MU1 | 1 | 40 | " | *
| 19E-0093Z | " | 26.4 | 0.3 | 281 |  | 1.891 | 1.87 | 0.021 | 7.703968 | MU1 | 1 | 40 | " | *
| 19E-0094Z | " | 26.5 | 0.3 | 281 |  | 1.885 | 1.868 | 0.017 | 7.706539 | MU1 | 1 | 40 | " | *
| 19E-0095Z | " | 26.5 | 0.4 | 281 |  | 1.878 | 1.861 | 0.017 | 7.706539 | MU1 | 1 | 40 | " | *
| 19E-0096Z | " | 26.5 | 0.4 | 281 |  | 1.887 | 1.866 | 0.021 | 7.706539 | MU1 | 1 | 40 | " | *
| 19E-0097Z | " | 26.4 | 0.4 | 282 |  | 1.893 | 1.87 | 0.023 | 7.731384 | MU1 | 1 | 40 | " | *
| 19E-0098Z | " | 26.4 | 0.4 | 282 |  | 1.885 | 1.868 | 0.017 | 7.731384 | MU1 | 1 | 40 | " | *
| 19E-0099Z | " | 26.4 | 0.5 | 282 |  | 1.88 | 1.862 | 0.018 | 7.731384 | MU1 | 1 | 40 | " | *
| 19E-0100Z | " | 26.4 | 0.4 | 282 |  | 1.878 | 1.864 | 0.014 | 7.731384 | MU1 | 1 | 40 | " | *
DB-10006 (Decovi)
Gew. teilw. sehr eng nachgearb.
TeflonBand nicht optimal
CS inform.
Spannungen generell höher,
Ursache Membranen; s. 19E-0091Z
Absprache, Freigabe mit H.S.
Note on P1: O-Elektrode mit Gravur an falscher Position; Flachdichtung= DB-10093
Note on C2: 17.04.19
Note on C18: 17.04.19
Note on C19: 24.04.19
Note on C28: 24.04.19
Note on C37: 12.03.19
Note on C38: 30.04.19
Note on C56: 19.03.19
Note on C64: 30.04.19
Note on C65: 01.05.19
Note on C75: 01.05.19
Note on C83: 02.05.19
Note on C103: 07.05.19/TH
Note on C121: 20.03.19
Note on C132: 08.05.19/TH
Note on C156: 15.05.19
Note on C161: 01.05.19
Note on C162: 15.05.19

## Jun
Cell # | Membran Batch FA | Temp Gas / [°C] | Temp Kat T1-T2 / [°C] | Gasfluss / [sccm / min] | Membrane V @ 13 bar/[V] | Cell V @ 13 bar/[V] | Cell V @ 0 bar [V] | Voltage Diff. / [V] | H2 Prod / [nmL/A] | Typ | Anz. Layer | Strom / [A] | FA # |  | Bemerkungen | Bemerkungen |  | Visum | Jahr: | 2019
19F-0001Z-R | 503924 | 26.8 | 0.1 | 173 |  | 1.842 | 1.829 | 0.013 | 7.598953 | MI_V3 | 1 | 25 | FA518657 |  | ersetzt: NV1407-2020
19F-0002Z-R | " | 26.7 | 0.1 | 173 |  | 1.852 | 1.84 | 0.012 | 7.59642 | MI_V3 | 1 | 25 | FA518658 |  | ersetzt: 16J-0009Z-R
19F-0003Z | " | 25.8 | 0 | 173 |  | 1.864 | 1.85 | 0.014 | 7.573619 | MI_V3 | 1 | 25 | FA496363
19F-0004Z | " | 25.7 | 0 | 173 |  | 1.851 | 1.836 | 0.015 | 7.571085 | MI_V3 | 1 | 25 | "
19F-0005Z | " | 25.6 | 0 | 173 |  | 1.867 | 1.853 | 0.014 | 7.568552 | MI_V3 | 1 | 25 | "
19F-0006Z | " | 25.5 | 0 | 173 |  | 1.861 | 1.849 | 0.012 | 7.566019 | MI_V3 | 1 | 25 | "
19F-0007Z | 503927 | 26.7 | 0 | 569 | 1.866 | 3.729 | 3.696 | 0.0165 | 7.807736 | MU2 | 2 | 40 | FA514869
| " |  |  |  | 1.863 | [8 empty] | *
19F-0008Z | " | 26.6 | 0 | 569 | 1.867 | 3.736 | 3.705 | 0.0155 | 7.805132 | MU2 | 2 | 40 | "
| " |  |  |  | 1.869 | [8 empty] | *
19F-0009Z | 501546 | 27.1 | 0 | 567 | 1.825 | 3.656 | 3.628 | 0.014 | 7.790671 | MU2 | 2 | 40 | "
| " |  |  |  | 1.831 | [8 empty] | *
19F-0010Z | " | 26.7 | 0 | 568 | 1.861 | 3.702 | 3.67 | 0.016 | 7.794014 | MU2 | 2 | 40 | "
| " |  |  |  | 1.841 | [8 empty] | *
19F-0011Z-R | 503927 | 26.8 | 0 | 281 |  | 1.868 | 1.842 | 0.026 | 7.714255 | MU1 | 1 | 40 | FA519559 |  | Revision: M1-1603-053
19F-0012Z-R | 512136 | 26.5 | 0 | 279 |  | 1.901 | 1.887 | 0.014 | 7.651689 | MA_V1 | 1 | 40 | FA519560 |  | nur O-seitig TeflonDichtung (Anord. C.S.)/ Vlies DB-10436;Stützring ø92.4
19F-0013Z-R | " | 26.4 | 0 | 279 |  | 1.895 | 1.881 | 0.014 | 7.649135 | MA_V1 | 1 | 40 | " |  | "
19F-0014Z-R | " | 26.2 | 0.2 | 274 |  | 1.921 | 1.908 | 0.013 | 7.507038 | MA_V1 | 1 | 40 | FA510926 |  | " | LeckTest i. O./ Abspr. S.B.,C.S. i.O.
19F-0015Z-R | " | 26.1 | 0 | 280 |  | 1.912 | 1.897 | 0.015 | 7.668863 | MA_V1 | 1 | 40 | " |  | "
19F-0016Z-R | " | 25.9 | 0 | 280 |  | 1.904 | 1.89 | 0.014 | 7.663738 | MA_V1 | 1 | 40 | " |  | "
19F-0017Z-R | " | 26.1 | 0 | 280 |  | 1.898 | 1.883 | 0.015 | 7.668863 | MA_V1 | 1 | 40 | FA516561 |  | "
19F-0018Z-R | " | 27.7 | 0 | 279 |  | 1.885 | 1.868 | 0.017 | 7.682331 | MA_V1 | 1 | 40 | FA514864 |  | "
19F-0019Z-R | " | 27.6 | 0 | 279 |  | 1.89 | 1.879 | 0.011 | 7.679778 | MA_V1 | 1 | 40 | " |  | "
19F-0020Z-R | " | 27.5 | 0 | 278 |  | 1.898 | 1.886 | 0.012 | 7.649707 | MA_V1 | 1 | 40 | FA518660 |  | " | Mem. leicht transp. Stellen
19F-0021Z-R | " | 27.4 | 0 | 279 |  | 1.895 | 1.883 | 0.012 | 7.674671 | MA_V1 | 1 | 40 | FA519558 |  | "
19F-0022Z-R | " | 27.3 | 0 | 279 |  | 1.9 | 1.889 | 0.011 | 7.672117 | MA_V1 | 1 | 40 | " |  | "
19F-0023Z | " | 25.6 | 0 | 566 | 1.864 | 3.73 | 3.7 | 0.015 | 7.738079 | MU2 | 2 | 40 | FA521383 |  | Mem. kleine Kratzer
| " |  |  |  | 1.866 | [8 empty] | * | "
19F-0024Z | " | 25.4 | 0 | 566 | 1.869 | 3.741 | 3.713 | 0.014 | 7.732899 | MU2 | 2 | 40 | " |  | Mem. kleine Kratzer, kleine Pt Löcher
| " |  |  |  | 1.872 | [8 empty] | * | "
19F-0025Z | " | 25 | 0 | 854 | 1.818 | 5.502 | 5.458 | 0.01466667 | 7.768018 | MU3 | 3 | 40 | FA521384
| " |  |  |  | 1.813
| 503927 |  |  |  | 1.871 | [8 empty] | *
19F-0026Z | " | 24.6 | 0 | 854 | 1.881 | 5.633 | 5.594 | 0.013 | 7.757597 | MU3 | 3 | 40 | "
| " |  |  |  | 1.875
| " |  |  |  | 1.877 | [8 empty] | *
19F-0027Z | " | 25.7 | 0 | 1142 | 1.865 | 7.461 | 7.41 | 0.01275 | 7.80905 | MU4 | 4 | 40 | FA518472 | b
| " |  |  |  | 1.866
| " |  |  |  | 1.863
| " |  |  |  | 1.867
19F-0028Z-R | " | 25.8 | 0 | 853 | 1.871 | 5.624 | 5.583 | 0.01366667 | 7.779741 | MU3 | 3 | 40 | FA515990 | b | Ersatz:M3-1512-0014
| " |  |  |  | 1.877
| " |  |  |  | 1.876
19F-0029Z | 503924 | 26.5 | 0.2 | 169 |  | 1.889 | 1.873 | 0.016 | 7.41583 | MI_V3 | 1 | 25 | FA519065
" | 503924 | 26.5 | 1.8 | 173 |  | 1.856 | 1.839 | 0.017 | 7.591353 | MI_V3 | 1 | 25 |  |  | Mem. Getauscht; vor dem Spülen
" | " | 26.4 | 0.1 | 173 |  | 1.853 | 1.84 | 0.013 | 7.588819 | MI_V3 | 1 | 25
19F-0030Z | 503924 | 26.6 | 0 | 173 |  | 1.855 | 1.839 | 0.016 | 7.593886 | MI_V3 | 1 | 25 | "
19F-0031Z | 503924 | 26.6 | 0.1 | 173 |  | 1.845 | 1.825 | 0.02 | 7.593886 | MI_V3 | 1 | 25 | "
19F-0032Z | " | 26.6 | 0 | 173 |  | 1.844 | 1.826 | 0.018 | 7.593886 | MI_V3 | 1 | 25 | "
19F-0033Z | " | 26.6 | 0 | 173 |  | 1.839 | 1.818 | 0.021 | 7.593886 | MI_V3 | 1 | 25 | "
19F-0034Z | " | 26.5 | 0 | 173 |  | 1.848 | 1.829 | 0.019 | 7.591353 | MI_V3 | 1 | 25 | "
19F-0035Z | " | 26.5 | 0.1 | 173 |  | 1.836 | 1.818 | 0.018 | 7.591353 | MI_V3 | 1 | 25 | "
19F-0036Z | " | 26.5 | 0 | 173 |  | 1.839 | 1.82 | 0.019 | 7.591353 | MI_V3 | 1 | 25 | "
19F-0037Z | " | 26.5 | 0 | 173 |  | 1.839 | 1.822 | 0.017 | 7.591353 | MI_V3 | 1 | 25 | "
19F-0038Z | " | 25.9 | 0.2 | 854 | 1.854 | 5.554 | 5.51 | 0.01466667 | 7.791467 | MU3 | 3 | 40 | FA521845
| " |  |  |  | 1.848
| " |  |  |  | 1.852 | [8 empty] | b
19F-0039Z | " | 25.6 | 0.1 | 854 | 1.859 | 5.568 | 5.522 | 0.01533333 | 7.783651 | MU3 | 3 | 40 | "
| " |  |  |  | 1.852 | [9 empty] | Mem. kleine Pt.Löcher
| " |  |  |  | 1.857 | [8 empty] | b | Mem. kleine Pt.Löcher
19F-0040Z | " | 27.3 | 0 | 564 | 1.859 | 3.718 | 3.695 | 0.0115 | 7.754613 | MU2 | 2 | 40 | FA518471 |  | "
| 512136 |  |  |  | 1.859 | [8 empty] | *
19F-0041Z | " | 27.2 | 0 | 565 | 1.807 | 3.667 | 3.645 | 0.011 | 7.765777 | MU2 | 2 | 40 | " |  | aus MAXI, teilweise schon gespült.
| " |  |  |  | 1.86 | [8 empty] | * | "
19F-0042Z | " | 26.8 | 0 | 564 | 1.859 | 3.706 | 3.685 | 0.0105 | 7.741708 | MU2 | 2 | 40 | " |  | "
| " |  |  |  | 1.847 | [8 empty] | * | "
19F-0043Z | " | 26.4 | 0 | 565 | 1.859 | 3.668 | 3.644 | 0.012 | 7.745092 | MU2 | 2 | 40 | " |  | "
| " |  |  |  | 1.809 | [8 empty] | * | "
19F-0044Z | " | 26.1 | 0 | 565 | 1.807 | 3.665 | 3.641 | 0.012 | 7.737335 | MU2 | 2 | 40 | " |  | "
| " |  |  |  | 1.858 | [8 empty] | *
19F-0045Z | 503924 | 26.2 | 0 | 173 |  | 1.849 | 1.836 | 0.013 | 7.583753 | MI_V3 | 1 | 25 | FA519065 |  |  |  |  | th
19F-0046Z | " | 26.1 | 0 | 173 |  | 1.852 | 1.837 | 0.015 | 7.581219 | MI_V3 | 1 | 25 | " |  |  |  |  | th
19F-0047Z | " | 25.9 | 0 | 173 |  | 1.848 | 1.832 | 0.016 | 7.576152 | MI_V3 | 1 | 25 | " |  |  |  |  | th
19F-0048Z | " | 25.8 | 0 | 173 |  | 1.849 | 1.834 | 0.015 | 7.573619 | MI_V3 | 1 | 25 | " |  |  |  |  | th
19F-0049Z | " | 25.7 | 0 | 173 |  | 1.854 | 1.84 | 0.014 | 7.571085 | MI_V3 | 1 | 25 | " |  |  |  |  | th
19F-0050Z | " | 24.8 | 0 | 173 |  | 1.845 | 1.834 | 0.011 | 7.548285 | MI_V3 | 1 | 25 | " |  |  |  |  | th
19F-0051Z | " | 24.9 | 0 | 173 |  | 1.84 | 1.826 | 0.014 | 7.550818 | MI_V3 | 1 | 25 | " |  |  |  |  | th
19F-0052Z | " | 24.9 | 0 | 173 |  | 1.841 | 1.825 | 0.016 | 7.550818 | MI_V3 | 1 | 25 | " |  |  |  |  | th
19F-0053Z | " | 25.1 | 0 | 173 |  | 1.863 | 1.848 | 0.015 | 7.555885 | MI_V3 | 1 | 25 | " |  |  |  |  | th
19F-0054Z | " | 26.8 | 0.1 | 173 |  | 1.846 | 1.829 | 0.017 | 7.598953 | MI_V3 | 1 | 25 | FA522705 |  |  | TH | neue Spülanlage
19F-0055Z | " | 26.6 | 0.2 | 173 |  | 1.843 | 1.828 | 0.015 | 7.593886 | MI_V3 | 1 | 25 | " |  |  | TH
19F-0056Z | 503925 | 26.6 | 0 | 173 |  | 1.848 | 1.834 | 0.014 | 7.593886 | MI_V3 | 1 | 25 | " |  |  | TH
19F-0057Z | " | 26.4 | 0 | 172 |  | 1.842 | 1.83 | 0.012 | 7.544953 | MI_V3 | 1 | 25 | " |  |  | TH
19F-0058Z | " | 28 | 0.4 | 173 |  | 1.83 | 1.815 | 0.015 | 7.629354 | MI_V3 | 1 | 25 | " |  |  | TH
19F-0059Z | " | 28 | 0.4 | 173 |  | 1.839 | 1.827 | 0.012 | 7.629354 | MI_V3 | 1 | 25 | " |  |  | TH
19F-0060Z | " | 28 | 0.5 | 173 |  | 1.845 | 1.828 | 0.017 | 7.629354 | MI_V3 | 1 | 25 | " |  |  | TH
19F-0061Z | " | 27.9 | 1.3 | 171 |  | 1.888 | 1.87 | 0.018 | 7.538649 | MI_V3 | 1 | 25 | " |  | nach 30 min. TH | TH
" | " | 25.8 | 0.2 | 172 |  | 1.847 | 1.815 | 0.032 | 7.529841 | MI_V3 | 1 | 25 |  |  | Mem. gewechselt | TH
19F-0062Z | " | 27.8 | 0.1 | 173 |  | 1.835 | 1.818 | 0.017 | 7.624287 | MI_V3 | 1 | 25 | " |  |  | TH
19F-0063Z | " | 27.8 | 0.1 | 173 |  | 1.827 | 1.81 | 0.017 | 7.624287 | MI_V3 | 1 | 25 | " |  |  | TH
19F-0064Z-R | 512136 | 28.4 | 0 | 279 |  | 1.882 | 1.867 | 0.015 | 7.700206 | MA_V1 | 1 | 40 | FA519558 |  | nur O-seitig TeflonDichtung (Anord. C.S.)/ Vlies DB-10436;Stützring ø92.4
19F-0065Z-R | " | 28.3 | 0 | 279 |  | 1.876 | 1.86 | 0.016 | 7.697652 | MA_V1 | 1 | 40 | FA518027 |  | "
19F-0066Z-R | " | 28.2 | 0 | 279 |  | 1.889 | 1.876 | 0.013 | 7.695099 | MA_V1 | 1 | 40 | " |  | "
19F-0067Z-R | " | 28.1 | 0 | 279 |  | 1.883 | 1.869 | 0.014 | 7.692545 | MA_V1 | 1 | 40 | " |  | "
19F-0068Z-R | " | 28 | 0 | 279 |  | 1.894 | 1.881 | 0.013 | 7.689992 | MA_V1 | 1 | 40 | " |  | "
19F-0069Z-R | " | 27.7 | 0 | 280 |  | 1.893 | 1.881 | 0.012 | 7.709866 | MA_V1 | 1 | 40 | FA516561 |  | "
19F-0070Z-R | 512136 | 28.4 | 2.5 | 278 |  | 1.901 | 1.888 | 0.013 | 7.672607 | MA_V1 | 1 | 40 | " |  | "
19F-0071Z-R | " | 28.4 | 3.1 | 278 |  | 1.893 | 1.879 | 0.014 | 7.672607 | MA_V1 | 1 | 40 | " |  | "
19F-0072Z-R | " | 27.2 | 2.9 | 277 |  | 1.897 | 1.884 | 0.013 | 7.614584 | MA_V1 | 1 | 40 | FA524602 |  | " | Mem. Kratzer
19F-0073Z-R | " | 27.2 | 2.7 | 277 |  | 1.907 | 1.895 | 0.012 | 7.614584 | MA_V1 | 1 | 40 | " |  | "
19F-0074Z-R | " | 26.7 | 2.1 | 278 |  | 1.9 | 1.887 | 0.013 | 7.629352 | MA_V1 | 1 | 40 | FA522682 |  | " | Mem. Leicht transp.
19F-0075Z-R | " | 26.5 | 3 | 278 |  | 1.904 | 1.89 | 0.014 | 7.624263 | MA_V1 | 1 | 40 | " |  | " | "
19F-0076Z-R | " | 26.3 | 2.4 | 278 |  | 1.908 | 1.893 | 0.015 | 7.619174 | MA_V1 | 1 | 40 | FA516561 |  | "
19F-0077Z-R | 514283 | 25.8 | 1.8 | 280 |  | 1.906 | 1.895 | 0.011 | 7.661175 | MA_V1 | 1 | 40 | FA519425 |  | "
19F-0078Z | 512136 | 28.1 | 4.2 | 566 | 1.854 | 3.701 | 3.669 | 0.016 | 7.802833 | MU2 | 2 | 40 | FA521320
| " |  |  |  | 1.847 | [8 empty] | *
19F-0079Z | " | 28 | 2.3 | 566 | 1.851 | 3.7 | 3.67 | 0.015 | 7.800243 | MU2 | 2 | 40 | "
| " |  |  |  | 1.849 | [8 empty] | *
19F-0080Z | " | 27.8 | 1.6 | 281 |  | 1.866 | 1.852 | 0.014 | 7.739973 | MU1 | 1 | 40 | FA519474 | *
19F-0081Z | " | 28.3 | 1.3 | 280 |  | 1.849 | 1.834 | 0.015 | 7.725243 | MU1 | 1 | 40 | FA514843 | *
19F-0082Z | " | 28.3 | 1.1 | 279 |  | 1.855 | 1.839 | 0.016 | 7.697652 | MU1 | 1 | 40 | " | *
19F-0083Z | " | 28.3 | 1.2 | 279 |  | 1.846 | 1.831 | 0.015 | 7.697652 | MU1 | 1 | 40 | " | *
19F-0084Z | " | 28.3 | 1.2 | 279 |  | 1.845 | 1.83 | 0.015 | 7.697652 | MU1 | 1 | 40 | " | *
19F-0085Z | 503925 | 26.2 | 1.9 | 169 |  | 1.894 | 1.882 | 0.012 | 7.408406 | MI_V3 | 1 | 25 | FA521319 |  | 194.7 FP-METER HI |  |  | TH
19F-0086Z | " | 25.8 | 0 | 173 |  | 1.84 | 1.822 | 0.018 | 7.573619 | MI_V3 | 1 | 25 | " |  |  |  |  | TH
19F-0087Z | " | 25.7 | 0 | 173 |  | 1.862 | 1.842 | 0.02 | 7.571085 | MI_V3 | 1 | 25 | " |  |  |  |  | TH
19F-0088Z | " | 25.5 | 0 | 172 |  | 1.852 | 1.843 | 0.009 | 7.522284 | MI_V3 | 1 | 25 | " |  |  |  |  | TH
19F-0089Z | " | 25.5 | 0 | 173 |  | 1.844 | 1.827 | 0.017 | 7.566019 | MI_V3 | 1 | 25 | " |  |  |  |  | TH
19F-0090Z | 505189 | 25.8 | 0 | 173 |  | 2.071 | 2.055 | 0.016 | 7.573619 | MI_V3 | 1 | 25 | " |  |  |  |  | TH
" | 503925 | 22.9 | 0.1 | 172 |  | 1.852 | 1.839 | 0.013 | 7.456797 | MI_V3 | 1 | 25 | " |  | Membrane gewechselt | i.O. CS |  | TH
19F-0091Z-R | " | 26.5 | 0.1 | 173 |  | 1.839 | 1.824 | 0.015 | 7.591353 | MI_V3 | 1 | 25 | 522217 |  | ERSETZT 16H-0031Z | 199.7 FP-METER HI
Rev./ Rep./ Test
18E-0036Z-R | 702716 | 25.4 | 0.2 | 170 |  | 1.871 | 1.849 | 0.022 | 7.432327 | MI_V1 | 1 | 25 | FA518656 |  | Kaltstart | H2Leck- Test i.O.
" | " | 25.2 | 0 | 170 |  | 1.872 | 1.849 | 0.023 | 7.427348 | MI_V3 | 1 | 25 |  |  | nach Neustart 25 Min. später
" | 503924 | 26.8 | 0 | 173 |  | 1.847 | 1.833 | 0.014 | 7.598953 | MI_V3 | 1 | 25 |  |  | Membrane ersetzt
19C-0037Z | 496135 | 25.1 | 0 | 172 |  | 1.867 | 1.853 | 0.014 | 7.512209 | MI_V3 | 1 | 25 | ohne |  | (Wasser-Leck!) -kein Fehler gefunden-
19C-0034Z | [7 empty] | 0 | 0 | MI_V3 | 1 | 25 |  |  | Kat.Temp. >>
17H-0058Z | 702229 | 25.6 | 0.1 | 172 |  | 1.893 | 1.868 | 0.025 | 7.524803 | MI_V3 | 1 | 25 | ohne |  | Express; Zelle aus Schublade
19E-0020Z | 500951 | 26.1 | 0 | 1135 | 1.818 | 7.283 | 7.24 | 0.01075 | 7.771571 | MU4 | 4 | 40 | ohne |  | ab It., hatte H2- Leck; (C.S. Schrauben mit mehr TeflonBand);
| " |  |  |  | 1.817 | [9 empty] | Wassertest i.O.
| " |  |  |  | 1.825
| " |  |  |  | 1.823
19C-0034Z | 503925 | 26.7 | 0 | 172 |  | 1.863 | 1.84 | 0.023 | 7.55251 | MI_V3 | 1 | 25 |  |  | MEMBRANE TROCKEN | 198.9 FP-METER HI
Mem. Leicht transp. Stellen
Note on P1: O-Elektrode mit Gravur an falscher Position; *= Flachdichtung DB-10093 b= Bächler- Elektrode
Note on C2: 20.03.19
Note on C8: 15.05.19
Note on C12: 14.05.19
Note on C16: 15.05.19
Note on C17: 22.05.19
Note on C34: 21.05.19
Note on C45: 20.03.19
Note on C46: 26.03.19
Note on C48: 20.03.19
Note on C49: 26.03.19
Note on C63: 22.05.19
Note on C72: 26.03.19
Note on C84: 09.04.19
Note on C93: 22.05.19
Note on C99: 28.05.19
Note on C106: 04.06.19/TH
Note on C107: 28.05.19
Note on C123: 09.04.19
Note on C131: 09.01.18
Note on C133: 20.03.19
Note on C134: 30.01.19
Note on C137: 11.07.17
Note on C138: 30.04.19

## Jul
Cell # | Membran Batch FA | Temp Gas / [°C] | Temp Kat T1-T2 / [°C] | Gasfluss / [mln / min] | Membrane V @ 13 bar/[V] | Cell V @ 13 bar/[V] | Cell V @ 0 bar [V] | Voltage Diff. / [V] | H2 Prod / [nmL/A] | Typ | Anz. Layer | Strom / [A] | FA # |  | Bemerkungen | Bemerkungen | Visum | Jahr: | 2019
19G-0001Z | 503925 | 25.3 | 0 | 172 |  | 1.846 | 1.831 | 0.015 | 7.517247 | MI_V3 | 1 | 25 | FA521319 |  | ok laut CS |  | TH
19G-0002Z | 503925 | 25 | 0.6 | 172 |  | 1.863 | 1.84 | 0.023 | 7.509691 | MI_V3 | 1 | 25 | " |  | ok laut CS |  | TH
19G-0003Z | 503925 | 24.9 | 0.6 | 172 |  | 1.852 | 1.839 | 0.013 | 7.507172 | MI_V3 | 1 | 25 | " |  | ok laut CS |  | TH
19G-0004Z | 503925 | 24.9 | 0 | 172 |  | 1.846 | 1.836 | 0.01 | 7.507172 | MI_V3 | 1 | 25 | " |  | ok laut CS |  | TH
19G-0005Z | 503925 | 24.8 | 0 | 173 |  | 1.849 | 1.837 | 0.012 | 7.548285 | MI_V3 | 1 | 25 | " |  | ok laut CS |  | TH
19G-0006Z | 503925 | 24.8 | 0.1 | 173 |  | 1.87 | 1.853 | 0.017 | 7.548285 | MI_V3 | 1 | 25 | " |  | ok laut CS |  | TH
19G-0007Z | 503925 | 24.8 | 0 | 172 |  | 1.87 | 1.861 | 0.009 | 7.504653 | MI_V3 | 1 | 25 | " |  | ok laut CS |  | TH
19G-0008Z | 503925 | 24.9 | 0.3 | 172 |  | 1.874 | 1.859 | 0.015 | 7.507172 | MI_V3 | 1 | 25 | " |  | ok laut CS |  | TH
19G-0009Z | 503925 | 25.1 | 0 | 172 |  | 1.867 | 1.853 | 0.014 | 7.512209 | MI_V3 | 1 | 25 | " |  | ok laut CS |  | TH
19G-0010Z | 512136 | 27.7 | 6.9 | 565 | 1.87 | 3.731 | 3.701 | 0.015 | 7.778704 | MU2 | 2 | 40 | FA521320 |  |  | neue Spülanlage | HBR
| " |  |  |  | 1.861 | [8 empty] | * |  |  | HBR
19G-0011Z | " | 27.7 | 6.3 | 565 | 1.864 | 3.717 | 3.688 | 0.0145 | 7.778704 | MU2 | 2 | 40 | " |  |  |  | HBR
| " |  |  |  | 1.853 | [8 empty] | * |  |  | HBR
19G-0012Z | 514283 | 27.7 | 6.1 | 564 | 1.865 | 3.731 | 3.706 | 0.0125 | 7.764937 | MU2 | 2 | 40 | " |  |  |  | HBR
| " |  |  |  | 1.866 | [8 empty] | * | Mem. leicht transp. |  | HBR
19G-0013Z | " | 27.4 | 7.1 | 564 | 1.863 | 3.723 | 3.697 | 0.013 | 7.757194 | MU2 | 2 | 40 | " |  |  |  | HBR
| " |  |  |  | 1.86 | [8 empty] | * | Mem. leicht transp. |  | HBR
19G-0014Z | " | 27.3 | 6.5 | 565 | 1.853 | 3.717 | 3.692 | 0.0125 | 7.768362 | MU2 | 2 | 40 | " |  |  |  | HBR
| " |  |  |  | 1.864 | [8 empty] | * | Mem. leicht transp. |  | HBR
19G-0015Z | " | 27.2 | 4.7 | 564 | 1.876 | 3.75 | 3.714 | 0.018 | 7.752032 | MU2 | 2 | 40 | " |  |  |  | HBR
| " |  |  |  | 1.874 | [8 empty] | * |  |  | HBR
19G-0016Z | " | 27.9 | 0.3 | 853 | 1.854 | 5.554 | 5.51 | 0.01466667 | 7.83439 | MU3 | 3 | 40 | FA519066 |  |  |  | HBR
| " |  |  |  | 1.852 | [9 empty] | Mem. kl Ptloch |  | HBR
| " |  |  |  | 1.848 | [8 empty] | * | Mem. leicht transp. |  | HBR
19G-0017Z | 514283 | 27.7 | 0.8 | 853 | 1.853 | 5.569 | 5.528 | 0.01366667 | 7.829186 | MU3 | 3 | 40 | " |  |  |  | HBR
| " |  |  |  | 1.855 | [11 empty] | HBR
| " |  |  |  | 1.861 | [8 empty] | * | Mem. kl Ptloch |  | HBR
19G-0018Z | " | 28.7 | 0 | 854 | 1.865 | 5.588 | 5.546 | 0.014 | 7.864418 | MU3 | 3 | 40 | " |  |  |  | HBR
| " |  |  |  | 1.863 | [11 empty] | HBR
| " |  |  |  | 1.86 | [8 empty] | * | Mem. leicht transp. |  | HBR
19G-0019Z | " | 28.4 | 0.1 | 854 | 1.861 | 5.576 | 5.533 | 0.01433333 | 7.856602 | MU3 | 3 | 40 | " |  |  |  | HBR
| " |  |  |  | 1.859 | [9 empty] | Mem. leicht transp. |  | HBR
| " |  |  |  | 1.856 | [8 empty] | * | " |  | HBR
19G-0020Z | " | 28.3 | 0.2 | 853 | 1.869 | 5.605 | 5.561 | 0.01466667 | 7.8448 | MU3 | 3 | 40 | " |  | " |  | HBR
| " |  |  |  | 1.868 | [9 empty] | " |  | HBR
| " |  |  |  | 1.868 | [8 empty] | * | " |  | HBR
19G-0021Z-R | 514283 | 28.2 | 0.2 | 279 |  | 1.885 | 1.8713 | 0.0137 | 7.695099 | MA_V1 | 1 | 40 | FA523183 |  | " |  | HBR
19G-0022Z-R | " | 28.1 | 0.1 | 278 |  | 1.888 | 1.872 | 0.016 | 7.664973 | MA_V1 | 1 | 40 | " |  | Mem. kl Ptloch |  | HBR
19G-0023Z-R | " | 28.1 | 0.1 | 278 |  | 1.876 | 1.862 | 0.014 | 7.664973 | MA_V1 | 1 | 40 | FA516561 |  | " |  | HBR
19G-0024Z-R | 514283 | 28 | 0.1 | 278 |  | 1.872 | 1.859 | 0.013 | 7.662429 | MA_V1 | 1 | 40 | " |  | Mem. leicht transp. |  | HBR
19G-0025Z-R | " | 27.8 | 0.1 | 278 |  | 1.864 | 1.849 | 0.015 | 7.65734 | MA_V1 | 1 | 40 | FA522682 |  |  |  | HBR
19G-0026Z-R | " | 27.7 | 0.2 | 278 |  | 1.877 | 1.864 | 0.013 | 7.654796 | MA_V1 | 1 | 40 | " |  | Mem. kl Ptloch |  | HBR
19G-0027Z | 503925 | 28.1 | 1.4 | 172 |  | 1.849 | 1.835 | 0.014 | 7.587772 | MI_V3 | 1 | 25 | FA496363 |  |  | i.O. CS | TH
19G-0028Z | " | 25.2 | 1 | 172 |  | 1.855 | 1.843 | 0.012 | 7.514728 | MI_V3 | 1 | 25 | " |  |  | i.O. CS | TH
19G-0029Z | " | 25.6 | 1.3 | 173 |  | 1.853 | 1.842 | 0.011 | 7.568552 | MI_V3 | 1 | 25 | " |  |  | i.O. CS | TH
19G-0030Z | " | 25.8 | 1.7 | 172 |  | 1.854 | 1.838 | 0.016 | 7.529841 | MI_V3 | 1 | 25 | " |  |  | i.O. CS | TH
19G-0031Z | " | 26.1 | 1.1 | 172 |  | 1.851 | 1.837 | 0.014 | 7.537397 | MI_V3 | 1 | 25 | " |  |  | i.O. CS | TH
19G-0032Z | " | 28.1 | 2 | 172 |  | 1.839 | 1.826 | 0.013 | 7.587772 | MI_V3 | 1 | 25 | " |  |  | i.O. CS | TH
19G-0033Z | " | 28.1 | 1.7 | 172 |  | 1.843 | 1.829 | 0.014 | 7.587772 | MI_V3 | 1 | 25 | " |  |  | i.O. CS | TH
19G-0034Z | " | 28.1 | 1.9 | 173 |  | 1.847 | 1.834 | 0.013 | 7.631887 | MI_V3 | 1 | 25 | " |  |  |  | TH
19G-0035Z | " | 28.4 | 0.9 | 173 |  | 1.833 | 1.818 | 0.015 | 7.639487 | MI_V3 | 1 | 25 | " |  |  |  | TH
19G-0036Z | " | 28.4 | 1.6 | 173 |  | 1.832 | 1.817 | 0.015 | 7.639487 | MI_V3 | 1 | 25 | " |  |  |  | TH
19G-0037Z | " | 25.1 | 0 | 173 | 1.868 | 1.868 | 1.852 | 0.016 | 7.555885 | MI_V3 | 1 | 25 | " |  |  |  | sb
19G-0038Z | " | 25.2 | 0.2 | 173 | 1.863 | 1.863 | 1.85 | 0.013 | 7.558418 | MI_V3 | 1 | 25 | FA525606 |  |  |  | sb
19G-0039Z | " | 25.3 | 0 | 173 | 1.86 | 1.86 | 1.847 | 0.013 | 7.560952 | MI_V3 | 1 | 25 | " |  |  |  | sb
19G-0040Z | " | 25.5 | 0 | 173 | 1.854 | 1.854 | 1.842 | 0.012 | 7.566019 | MI_V3 | 1 | 25 | " |  |  |  | sb
19G-0041Z | 505189 | 25.6 | 0 | 172 | 1.905 | 1.905 | 1.891 | 0.014 | 7.524803 | MI_V3 | 1 | 25 | " |  |  |  | sb
19G-0042Z | 514283 | 24.9 | 0 | 280 |  | 1.871 | 1.85 | 0.021 | 7.638111 | MU1 | 1 | 40 | FA519427 | * | PT. Löcher |  | HBR
19G-0043Z | " | 25.1 | 0.2 | 280 |  | 1.87 | 1.858 | 0.012 | 7.643236 | MU1 | 1 | 40 | " | * | Mem. leicht transp./ 1mm verschoben |  | HBR
19G-0044Z | " | 25.3 | 0 | 280 |  | 1.862 | 1.85 | 0.012 | 7.648362 | MU1 | 1 | 40 | " | * | Mem.1mm verschoben |  | HBR
19G-0045Z | 514283 | 25.1 | 0 | 279 |  | 1.865 | 1.852 | 0.013 | 7.615939 | MU1 | 1 | 40 | " | * | Mem. leicht transp. |  | HBR
19G-0046Z | " | 23.6 | 0.1 | 280 |  | 1.844 | 1.825 | 0.019 | 7.604796 | MU1 | 1 | 40 | " | * | PT. Löcher |  | HBR
19G-0047Z | 512137 | 25.6 | 0.2 | 281 |  | 1.898 | 1.877 | 0.021 | 7.683393 | MU1 | 1 | 40 | " | * |  |  | HBR/LP
19G-0048Z | " | 25.6 | 0.3 | 280 |  | 1.894 | 1.882 | 0.012 | 7.65605 | MU1 | 1 | 40 | FA522708 | * |  |  | HBR/LP
19G-0049Z | " | 25.5 | 0.3 | 281 |  | 1.896 | 1.88 | 0.016 | 7.680821 | MU1 | 1 | 40 | " | * | Mem. Kl. Kratzer, Ir Flecken |  | HBR/LP
19G-0050Z | " | 25.5 | 0.3 | 281 |  | 1.892 | 1.871 | 0.021 | 7.680821 | MU1 | 1 | 40 | " | * | " |  | HBR/LP
19G-0051Z | " | 25.5 | 0.5 | 280 |  | 1.891 | 1.878 | 0.013 | 7.653487 | MU1 | 1 | 40 | " | * | Mem. Löcher, Kratzer |  | HBR/LP
19G-0052Z | " | 25.5 | 1.6 | 280 |  | 1.917 | 1.891 | 0.026 | 7.653487 | MU1 | 1 | 40 | " | * | 6???? | SB i.O. | HBR/LP
19G-0053Z | " | 25.5 | 0 | 280 |  | 1.896 | 1.874 | 0.022 | 7.653487 | MU1 | 1 | 40 | " | * | Mem. leicht transp |  | HBR/LP
19G-0054Z | " | 25.3 | 0 | 279 |  | 1.894 | 1.879 | 0.015 | 7.621046 | MU1 | 1 | 40 | " | * | Mem. Löcher, Kratzer |  | HBR/LP
19G-0055Z | " | 25.1 | 0 | 280 |  | 1.891 | 1.875 | 0.016 | 7.643236 | MU1 | 1 | 40 | " | * | Mem. leicht transp |  | HBR/LP
19G-0056Z | " | 25.8 | 0 | 280 |  | 1.889 | 1.866 | 0.023 | 7.661175 | MU1 | 1 | 40 | " | * | Mem. Löcher, Kratzer |  | HBR/LP
19G-0057Z | " | 25.7 | 0 | 281 |  | 1.888 | 1.869 | 0.019 | 7.685965 | MU1 | 1 | 40 | " | * |  |  | HBR/LP
19G-0058Z | " | 25.6 | 0 | 281 |  | 1.887 | 1.871 | 0.016 | 7.683393 | MU1 | 1 | 40 | " | * |  |  | HBR/LP
19G-0059Z | " | 25.6 | 0 | 281 |  | 1.881 | 1.867 | 0.014 | 7.683393 | MU1 | 1 | 40 | " | * |  |  | HBR/LP
19G-0060Z | " | 26.5 | 4.6 | 281 |  | 1.885 | 1.871 | 0.014 | 7.706539 | MU1 | 1 | 40 | FA525609 | * | Mem. leicht transp. |  | HBR/LP
19G-0061Z | 512137 | 26.5 | 3.9 | 281 |  | 1.875 | 1.86 | 0.015 | 7.706539 | MU1 | 1 | 40 | " | * |  |  | HBR/LP
19G-0062Z | " | 26.5 | 4 | 281 |  | 1.876 | 1.86 | 0.016 | 7.706539 | MU1 | 1 | 40 | " | * |  |  | HBR/LP
19G-0063Z | " | 26.4 | 3.4 | 281 |  | 1.869 | 1.854 | 0.015 | 7.703968 | MU1 | 1 | 40 | " | * |  |  | HBR/LP
19G-0064Z | " | 26.3 | 2.9 | 281 |  | 1.876 | 1.859 | 0.017 | 7.701396 | MU1 | 1 | 40 | FA522708 | * | Mem. Pt.loch |  | HBR/LP
19G-0065Z | " | 26.2 | 2.4 | 281 |  | 1.873 | 1.858 | 0.015 | 7.698824 | MU1 | 1 | 40 | " | * |  |  | HBR/LP
19G-0066Z | " | 26.9 | 2.6 | 279 |  | 1.878 | 1.866 | 0.012 | 7.661903 | MU1 | 1 | 40 | " | * |  |  | HBR/LP
19G-0067Z | " | 26.8 | 1.3 | 280 |  | 1.876 | 1.861 | 0.015 | 7.686802 | MU1 | 1 | 40 | " | * |  |  | HBR/LP
19G-0068Z | " | 26.8 | 0.9 | 281 |  | 1.885 | 1.863 | 0.022 | 7.714255 | MU1 | 1 | 40 | " | * | Mem. leicht transp. |  | HBR/LP
19G-0069Z | " | 26.8 | 1.2 | 280 |  | 1.864 | 1.851 | 0.013 | 7.686802 | MU1 | 1 | 40 | " | * | " |  | HBR/LP
19G-0070Z | " | 26.8 | 0.9 | 281 |  | 1.881 | 1.866 | 0.015 | 7.714255 | MU1 | 1 | 40 | " | * |  |  | HBR/LP
19G-0071Z | " | 26.8 | 0.9 | 281 |  | 1.871 | 1.855 | 0.016 | 7.714255 | MU1 | 1 | 40 | " | * | Mem. Kratzer |  | HBR/LP
19G-0072Z-R | " | 26.2 | 3.3 | 280 |  | 1.901 | 1.888 | 0.013 | 7.671426 | MA_V1 | 1 | 40 | FA522682 |  | nur O-seitig TeflonDichtung (Anord. C.S.)/ Vlies DB-10436;Stützring ø92.4 |  | HBR
19G-0073Z-R | " | 26.2 | 3.6 | 280 |  | 1.899 | 1.885 | 0.014 | 7.671426 | MA_V1 | 1 | 40 | " |  | " |  | HBR
19G-0074Z | 505189 | 25.6 | 0.1 | 172 | 1.93 | 1.93 | 1.917 | 0.013 | 7.524803 | MI_V3 | 1 | 25 | FA525606 |  |  |  | sb
19G-0075Z | " | 22.9 | 0.2 | 172 | 1.893 | 1.893 | 1.883 | 0.01 | 7.456797 | MI_V3 | 1 | 25 | " |  |  |  | sb
19G-0076Z | " | 25.7 | 0 | 172 | 1.9 | 1.9 | 1.882 | 0.018 | 7.527322 | MI_V3 | 1 | 25 | " |  |  |  | sb
19G-0077Z | " | 25.8 | 0.1 | 172 | 1.898 | 1.898 | 1.886 | 0.012 | 7.529841 | MI_V3 | 1 | 25 | " |  |  |  | sb
19G-0078Z | " | 22.9 | 0.3 | 174 | 1.889 | 1.889 | 1.871 | 0.018 | 7.543504 | MI_V3 | 1 | 25 | " |  |  |  | sb
19G-0079Z | " | 22.9 | 0 | 173 | 1.884 | 1.884 | 1.871 | 0.013 | 7.50015 | MI_V3 | 1 | 25 | " |  |  |  | sb
19G-0080Z | " | 22.9 | 0 | 172 | 1.892 | 1.892 | 1.881 | 0.011 | 7.456797 | MI_V3 | 1 | 25 | " |  |  |  | sb
19G-0081Z | " | 23 | 0 | 173 | 1.905 | 1.905 | 1.89 | 0.015 | 7.502684 | MI_V3 | 1 | 25 | " |  | Mem. überlapt |  | sb
19G-0082Z | " | 24.4 | 0 | 173 | 1.896 | 1.896 | 1.883 | 0.013 | 7.538151 | MI_V3 | 1 | 25 | " |  |  |  | sb
19G-0083Z | " | 24.6 | 0 | 173 | 1.894 | 1.894 | 1.879 | 0.015 | 7.543218 | MI_V3 | 1 | 25 | " |  |  |  | sb
19G-0084Z | " | 24.9 | 0 | 173 | 1.905 | 1.905 | 1.892 | 0.013 | 7.550818 | MI_V3 | 1 | 25 | " |  |  |  | sb
19G-0085Z | 512137 | 26.7 | 1.2 | 281 |  | 1.877 | 1.861 | 0.016 | 7.711683 | MU1 | 1 | 40 | FA522708 | * | Mem. Pt.loch |  | HBR/LP
19G-0086Z | " | 26.5 | 2.6 | 281 |  | 1.875 | 1.859 | 0.016 | 7.706539 | MU1 | 1 | 40 | " | * | Mem. Verschoben |  | HBR/LP
19G-0087Z | " | 26.4 | 2.3 | 281 |  | 1.874 | 1.859 | 0.015 | 7.703968 | MU1 | 1 | 40 | " | * | Mem. Kratzer |  | HBR/LP
19G-0088Z | " | 26.5 | 1.4 | 281 |  | 1.866 | 1.849 | 0.017 | 7.706539 | MU1 | 1 | 40 | " | * |  |  | HBR/LP
19G-0089Z | " | 26.1 | 1.7 | 281 |  | 1.886 | 1.87 | 0.016 | 7.696252 | MU1 | 1 | 40 | FA525968 | * | Mem. Pt.loch |  | HBR/LP
19G-0090Z | " | 25.8 | 0.8 | 281 |  | 1.897 | 1.881 | 0.016 | 7.688537 | MU1 | 1 | 40 | " | * |  |  | HBR/LP
19G-0091Z | 512138 | 26.2 | 0 | 280 |  | 1.879 | 1.865 | 0.014 | 7.671426 | MU1 | 1 | 40 | " | * | Mem. Pt.loch |  | HBR/LP
19G-0092Z | " | 26.2 | 0.1 | 280 |  | 1.87 | 1.857 | 0.013 | 7.671426 | MU1 | 1 | 40 | " | * | Mem. knapp geschn. |  | HBR/LP
19G-0093Z | " | 26.2 | 0.1 | 280 |  | 1.869 | 1.854 | 0.015 | 7.671426 | MU1 | 1 | 40 | " | * |  |  | HBR/LP
19G-0094Z | " | 26.2 | 1.8 | 280 |  | 1.881 | 1.864 | 0.017 | 7.671426 | MU1 | 1 | 40 | " | * |  |  | HBR/LP
19G-0095Z | " | 26.2 | 1.7 | 280 |  | 1.875 | 1.857 | 0.018 | 7.671426 | MU1 | 1 | 40 | " | * |  |  | HBR/LP
19G-0096Z | " | 26.2 | 2.1 | 280 |  | 1.873 | 1.857 | 0.016 | 7.671426 | MU1 | 1 | 40 | " | * | Mem.Pt.Loch |  | HBR/LP
19G-0097Z | " | 26.2 | 2 | 280 |  | 1.869 | 1.854 | 0.015 | 7.671426 | MU1 | 1 | 40 | " | * |  |  | HBR/LP
19G-0098Z | " | 26.1 | 1.7 | 280 |  | 1.871 | 1.855 | 0.016 | 7.668863 | MU1 | 1 | 40 | " | * |  |  | HBR/LP
19G-0099Z | " | 26.1 | 1.1 | 281 |  | 1.864 | 1.846 | 0.018 | 7.696252 | MU1 | 1 | 40 | " | * |  |  | HBR/LP
19G-0100Z | " | 26 | 1.7 | 278 |  | 1.855 | 1.837 | 0.018 | 7.611541 | MU1 | 1 | 40 | " | * |  |  | HBR/LP
19G-0101Z | " | 25.1 | 0.1 | 280 |  | 1.877 | 1.86 | 0.017 | 7.643236 | MU1 | 1 | 40 | " | * |  |  | HBR/LP
19G-0102Z | " | 24.9 | 0.1 | 280 |  | 1.878 | 1.864 | 0.014 | 7.638111 | MU1 | 1 | 40 | " | * |  |  | HBR/LP
19G-0103Z | " | 24.8 | 0 | 280 |  | 1.871 | 1.854 | 0.017 | 7.635548 | MU1 | 1 | 40 | " | * |  |  | HBR/LP
19G-0104Z | " | 24.6 | 0 | 280 |  | 1.874 | 1.86 | 0.014 | 7.630423 | MU1 | 1 | 40 | " | * | Mem. knapp geschn. |  | HBR/LP
19G-0105Z | " | 24.5 | 0 | 280 |  | 1.87 | 1.855 | 0.015 | 7.62786 | MU1 | 1 | 40 | " | * |  |  | HBR/LP
19G-0106Z | " | 23.8 | 0.1 | 280 |  | 1.883 | 1.864 | 0.019 | 7.609921 | MU1 | 1 | 40 | " | * |  |  | HBR/LP
19G-0107Z | " | 23.7 | 0.1 | 280 |  | 1.875 | 1.86 | 0.015 | 7.607359 | MU1 | 1 | 40 | FA526522 | * |  |  | HBR/LP
19G-0108Z | " | 23.7 | 0 | 280 |  | 1.879 | 1.863 | 0.016 | 7.607359 | MU1 | 1 | 40 | " | * |  |  | HBR/LP
19G-0109Z | " | 23.5 | 0 | 280 |  | 1.867 | 1.852 | 0.015 | 7.602233 | MU1 | 1 | 40 | " | * | Mem. knapp geschn. |  | HBR/LP
19G-0110Z | 512138 | 23.3 | 0 | 280 |  | 1.876 | 1.858 | 0.018 | 7.597108 | MU1 | 1 | 40 | " | * | Mem. Pt.loch |  | HBR/LP
19G-0111Z | " | 26.4 | 1.3 | 280 |  | 1.882 | 1.868 | 0.014 | 7.676551 | MU1 | 1 | 40 | " | * |  |  | HBR/TH
19G-0112Z | " | 26.4 | 1.3 | 281 |  | 1.881 | 1.867 | 0.014 | 7.703968 | MU1 | 1 | 40 | " | * |  |  | HBR/TH
19G-0113Z | 505188 | 26.8 | 0.1 | 173 |  | 1.831 | 1.818 | 0.013 | 7.598953 | MI_V3 | 1 | 25 | 503036 |  |  |  | TH
19G-0114Z | " | 26.5 | 0 | 173 |  | 1.839 | 1.821 | 0.018 | 7.591353 | MI_V3 | 1 | 25 | " |  |  |  | TH
19G-0115Z | " | 26.4 | 0 | 173 |  | 1.891 | 1.875 | 0.016 | 7.588819 | MI_V3 | 1 | 25 | " |  |  |  | TH
19G-0116Z | " | 26.4 | 0 | 173 |  | 1.891 | 1.877 | 0.014 | 7.588819 | MI_V3 | 1 | 25 | " |  |  |  | TH
19G-0117Z | " | 26.4 | 0 | 173 |  | 1.846 | 1.832 | 0.014 | 7.588819 | MI_V3 | 1 | 25 | " |  |  |  | TH
19G-0118Z | " | 26.4 | 0.1 | 173 |  | 1.889 | 1.875 | 0.014 | 7.588819 | MI_V3 | 1 | 25 | 525606 |  |  |  | TH
19G-0119Z | " | 26.4 | 0.1 | 173 |  | 1.89 | 1.877 | 0.013 | 7.588819 | MI_V3 | 1 | 25 | 525606 |  |  |  | TH
19G-0120Z | " | 26.3 | 0 | 173 |  | 1.883 | 1.871 | 0.012 | 7.586286 | MI_V3 | 1 | 25 | 496363 |  |  |  | TH
19G-0121Z | " | 26.2 | 0 | 173 |  | 1.895 | 1.881 | 0.014 | 7.583753 | MI_V3 | 1 | 25 | 503036 |  |  |  | TH
19G-0122Z | " | 26.1 | 0 | 173 |  | 1.903 | 1.888 | 0.015 | 7.581219 | MI_V3 | 1 | 25 | " |  |  |  | TH
19G-0123Z | 512138 | 26.2 | 3.4 | 281 |  | 1.893 | 1.878 | 0.015 | 7.698824 | MU1 | 1 | 40 | FA526522 | * |  |  | HBR/TH
19G-0124Z | " | 26.1 | 2.4 | 280 |  | 1.891 | 1.876 | 0.015 | 7.668863 | MU1 | 1 | 40 | " | * |  |  | HBR/TH
19G-0125Z | " | 25.9 | 2 | 280 |  | 1.877 | 1.863 | 0.014 | 7.663738 | MU1 | 1 | 40 | " | * |  |  | HBR/TH
19G-0126Z | " | 25.8 | 1.3 | 281 |  | 1.882 | 1.867 | 0.015 | 7.688537 | MU1 | 1 | 40 | " | * | Schr. Teflonbesch. |  | HBR/TH
19G-0127Z | " | 25.6 | 3.4 | 280 |  | 1.892 | 1.876 | 0.016 | 7.65605 | MU1 | 1 | 40 | " | * |  |  | HBR/TH
19G-0128Z | " | 25.5 | 3.1 | 280 |  | 1.883 | 1.869 | 0.014 | 7.653487 | MU1 | 1 | 40 | " | * |  |  | HBR/TH
19G-0129Z | " | 25.4 | 3.4 | 280 |  | 1.887 | 1.872 | 0.015 | 7.650924 | MU1 | 1 | 40 | " | * |  |  | HBR/TH
19G-0130Z | " | 25.2 | 3.4 | 280 |  | 1.898 | 1.884 | 0.014 | 7.645799 | MU1 | 1 | 40 | " | * |  |  | HBR/TH
19G-0131Z | " | 26.1 | 1.3 | 281 |  | 1.883 | 1.865 | 0.018 | 7.696252 | MU1 | 1 | 40 | " | * |  |  | HBR/TH
19G-0132Z | " | 25.9 | 0.7 | 280 |  | 1.881 | 1.866 | 0.015 | 7.663738 | MU1 | 1 | 40 | " | * |  |  | HBR/TH
19G-0133Z | " | 25.9 | 1.4 | 280 |  | 1.884 | 1.867 | 0.017 | 7.663738 | MU1 | 1 | 40 | " | * |  |  | HBR/TH
19G-0134Z | " | 25.8 | 1.1 | 280 |  | 1.875 | 1.86 | 0.015 | 7.661175 | MU1 | 1 | 40 | " | * |  |  | HBR/TH
19G-0135Z | " | 28.2 | 1.7 | 280 |  | 1.859 | 1.844 | 0.015 | 7.72268 | MU1 | 1 | 40 | " | * |  |  | HBR/SB
19G-0136Z | " | 25.8 | 3.6 | 280 |  | 1.9 | 1.889 | 0.011 | 7.661175 | MU1 | 1 | 40 | " | * |  |  | LP(MONTIERT)
19G-0137Z | " | 25.9 | 1.2 | 281 |  | 1.886 | 1.861 | 0.025 | 7.691108 | MU1 | 1 | 40 | " | * | striche |  | LP(MONTIERT)
19G-0138Z | " | 25.8 | 1 | 281 |  | 1.89 | 1.873 | 0.017 | 7.688537 | MU1 | 1 | 40 | " | * |  |  | LP(MONTIERT)
19G-0139Z | " | 26.9 | 0.1 | 172 |  | 1.828 | 1.815 | 0.013 | 7.557547 | MI_V3 | 1 | 25 | FA503036 |  |  |  | LP
19G-0140Z | " | 27.1 | 0.1 | 173 |  | 1.828 | 1.816 | 0.012 | 7.606553 | MI_V3 | 1 | 25 | " |  |  |  | LP
19G-0141Z | " | 27.1 | 0 | 172 |  | 1.824 | 1.808 | 0.016 | 7.562585 | MI_V3 | 1 | 25 | " |  |  |  | LP
19G-0142Z | " | 27 | 0.1 | 173 |  | 1.829 | 1.814 | 0.015 | 7.60402 | MI_V3 | 1 | 25 | " |  |  |  | LP
19G-0143Z | " | 26.9 | 0 | 174 |  | 1.83 | 1.817 | 0.013 | 7.645426 | MI_V3 | 1 | 25 | " |  |  |  | LP
19G-0144Z | " | 26.8 | 0 | 174 |  | 1.83 | 1.815 | 0.015 | 7.642878 | MI_V3 | 1 | 25 | " |  |  |  | LP
19G-0145Z | " | 26.8 | 0.1 | 173 |  | 1.825 | 1.818 | 0.007 | 7.598953 | MI_V3 | 1 | 25 | " |  |  |  | LP
19G-0146Z | " | 26.6 | 0.3 | 174 |  | 1.83 | 1.817 | 0.013 | 7.637781 | MI_V3 | 1 | 25 | " |  |  |  | LP
19G-0147Z | " | 24.9 | 0 | 172 |  | 1.863 | 1.85 | 0.013 | 7.507172 | MI_V3 | 1 | 25 | ???? |  |  |  | LP
19G-0148Z | " | 24.9 | 0 | 171 |  | 1.856 | 1.842 | 0.014 | 7.463526 | MI_V3 | 1 | 25 | " |  |  |  | LP
19G-0149Z | " | 24.9 | 0 | 173 |  | 1.855 | 1.841 | 0.014 | 7.550818 | MI_V3 | 1 | 25 | " |  |  |  | LP
19G-0150Z | " | 24.5 | 0 | 171 |  | 1.847 | 1.832 | 0.015 | 7.453509 | MI_V3 | 1 | 25 | " |  |  |  | LP
19G-0151Z | " | 24.4 | 0 | 172 |  | 1.836 | 1.822 | 0.014 | 7.494578 | MI_V3 | 1 | 25 | " |  |  |  | LP
19G-0152Z | " | 24.4 | 0 | 172 |  | 1.833 | 1.82 | 0.013 | 7.494578 | MI_V3 | 1 | 25 | " |  |  |  | LP
19G-0153Z | " | 25.1 | 0 | 172 |  | 1.856 | 1.846 | 0.01 | 7.512209 | MI_V3 | 1 | 25 | " |  |  |  | LP
19G-0154Z | " | 25.1 | 0 | 171 |  | 1.862 | 1.849 | 0.013 | 7.468534 | MI_V3 | 1 | 25 | " |  |  |  | LP
19G-0155Z | " | 25 | 0 | 171 |  | 1.872 | 1.862 | 0.01 | 7.46603 | MI_V3 | 1 | 25 | " |  |  |  | LP
19G-0156Z | 505188 | 24.9 | 0 | 172 |  | 1.897 | 1.883 | 0.014 | 7.507172 | MI_V3 | 1 | 25 | " |  |  |  | LP
19G-0157Z | 512138 | 28 | 8.3 | 1141 | 1.847 | 7.38 | 7.32 | 0.015 | 7.862259 | MU4 | 4 | 40 | FA521321 |  | Schr.Tef.Besch. |  | HBR/SB
| 516441 |  |  |  | 1.842 | [11 empty] | HBR/SB
| " |  |  |  | 1.843 | [11 empty] | HBR/SB
| " |  |  |  | 1.841 | [8 empty] | * |  |  | HBR/SB
19G-0158Z | " | 27.8 | 6.3 | 1141 | 1.831 | 7.33 | 7.28 | 0.0125 | 7.857037 | MU4 | 4 | 40 | " |  |  |  | HBR/SB
| " |  |  |  | 1.831 | [11 empty] | HBR/SB
| " |  |  |  | 1.833 | [11 empty] | HBR/SB
| " |  |  |  | 1.835 | [8 empty] | * |  |  | HBR/SB
19G-0159Z | " | 27.9 | 8 | 1142 | 1.839 | 7.36 | 7.3 | 0.015 | 7.866536 | MU4 | 4 | 40 | " |  |  |  | HBR/SB
| " |  |  |  | 1.839 | [11 empty] | HBR/SB
| " |  |  |  | 1.836 | [11 empty] | HBR/SB
| " |  |  |  | 1.843 | [8 empty] | * |  |  | HBR/SB
19G-0160Z | " | 28 | 5.7 | 568 | 1.866 | 3.737 | 3.713 | 0.012 | 7.827805 | MU2 | 2 | 40 | FA522706 |  |  |  | HBR/sb
| " |  |  |  | 1.872 | [8 empty] | * | Mem. grosse transp Stelle |  | HBR/sb
19G-0161Z | " | 28 | 8.8 | 566 | 1.867 | 3.741 | 3.717 | 0.012 | 7.800243 | MU2 | 2 | 40 | " |  |  |  | HBR/sb
| " |  |  |  | 1.875 | [8 empty] | * | Mem. Kratzer |  | HBR/sb
19G-0162Z | " | 28.1 | 6 | 568 | 1.86 | 3.722 | 3.696 | 0.013 | 7.830405 | MU2 | 2 | 40 | " |  | Mem. Pt. Loch |  | HBR/sb
| " |  |  |  | 1.859 | [8 empty] | * | Mem. Verschoben |  | HBR/sb
19G-0163Z | 516441 | 27.8 | 0.4 | 278 |  | 1.886 | 1.871 | 0.015 | 7.65734 | MU1 | 1 | 40 | FA524648 | * |  |  | TH
19G-0164Z | " | 27.5 | 0.4 | 278 |  | 1.889 | 1.877 | 0.012 | 7.649707 | MU1 | 1 | 40 | " | * |  |  | TH
19G-0165Z | " | 27.4 | 0.3 | 280 |  | 1.887 | 1.87 | 0.017 | 7.702178 | MU1 | 1 | 40 | " | * |  |  | TH
19G-0166Z | " | 27.2 | 0.3 | 280 |  | 1.894 | 1.877 | 0.017 | 7.697053 | MU1 | 1 | 40 | " | * |  |  | TH
19G-0167Z | " | 27.1 | 0.2 | 279 |  | 1.897 | 1.88 | 0.017 | 7.66701 | MU1 | 1 | 40 | " | * |  |  | TH
19G-0168Z | " | 27.2 | 0.3 | 279 |  | 1.896 | 1.882 | 0.014 | 7.669563 | MU1 | 1 | 40 | " | * |  |  | TH
19G-0169Z | " | 27.1 | 2.1 | 281 |  | 1.883 | 1.866 | 0.017 | 7.721971 | MU1 | 1 | 40 | FA519033 | * |  |  | TH
19G-0170Z | " | 27.2 | 2 | 281 |  | 1.884 | 1.867 | 0.017 | 7.724542 | MU1 | 1 | 40 | " | * |  |  | TH
19G-0171Z | " | 27.3 | 2.1 | 280 |  | 1.882 | 1.867 | 0.015 | 7.699616 | MU1 | 1 | 40 | " | * |  |  | TH
19G-0172Z | " | 27.3 | 2.3 | 280 |  | 1.89 | 1.873 | 0.017 | 7.699616 | MU1 | 1 | 40 | " | * |  |  | TH
19G-0173Z | " | 26.5 | 7.6 | 850 | 1.872 | 5.6 | 5.563 | 0.01233333 | 7.770532 | MU3 | 3 | 40 | FA522707
| " |  |  |  | 1.863
| " |  |  |  | 1.864 | [8 empty] | * | Mem. knapp geschn.
19G-0174Z | " | 26.2 | 7.6 | 850 | 1.853 | 5.561 | 5.523 | 0.01266667 | 7.762752 | MU3 | 3 | 40 | FA525608 |  |  | temp. Wegen vorherige ungespülte Zelle
| " |  |  |  | 1.852
| " |  |  |  | 1.853 | [8 empty] | * | Mem. knapp geschn.
19G-0175Z | " | 25.9 | 8.8 | 850 | 1.852 | 5.541 | 5.505 | 0.012 | 7.754973 | MU3 | 3 | 40 | " |  |  | temp. Wegen vorherige ungespülte Zelle
| " |  |  |  | 1.841
| " |  |  |  | 1.847 | [8 empty] | *
19G-0176Z | 516442 | 25.6 | 9.2 | 850 | 1.851 | 5.54 | 5.501 | 0.013 | 7.747193 | MU3 | 3 | 40 | " |  | temp. Wegen vorherige ungespülte Zelle
| " |  |  |  | 1.839
| " |  |  |  | 1.849 | [8 empty] | *
19G-0177Z-R | 516422 | 27.8 | 2.4 | 279 |  | 1.894 | 1.88 | 0.014 | 7.684885 | MA_V1 | 1 | 40 | FA516561 |  | nur O-seitig TeflonDichtung (Anord. C.S.)/ Vlies DB-10436;Stützring ø92.4 |  | HBR
19G-0178Z-R | " | 27.8 | 2.6 | 279 |  | 1.893 | 1.878 | 0.015 | 7.684885 | MA_V1 | 1 | 40 | " |  |  |  | HBR
19G-0179Z-R | " | 27.8 | 3.6 | 279 |  | 1.9 | 1.89 | 0.01 | 7.684885 | MA_V1 | 1 | 40 | " |  |  |  | HBR
19G-0180Z-R | " | 27.8 | 2.6 | 279 |  | 1.887 | 1.874 | 0.013 | 7.684885 | MA_V1 | 1 | 40 | FA521790 |  |  |  | HBR
19G-0181Z-R | " | 27.8 | 1.9 | 279 |  | 1.893 | 1.879 | 0.014 | 7.684885 | MA_V1 | 1 | 40 | FA527874 |  |  |  | HBR
19G-0182Z-R | " | 27.8 | 2.2 | 279 |  | 1.889 | 1.875 | 0.014 | 7.684885 | MA_V1 | 1 | 40 | " |  |  |  | HBR
19G-0183Z-R | " | 27.7 | 2.8 | 279 |  | 1.89 | 1.877 | 0.013 | 7.682331 | MA_V1 | 1 | 40 | " |  |  |  | HBR
19G-0184Z-R | " | 27.7 | 2.5 | 279 |  | 1.908 | 1.895 | 0.013 | 7.682331 | MA_V1 | 1 | 40 | " |  |  |  | HBR
19G-0185Z-R | " | 28.6 | 0.9 | 278 |  | 1.876 | 1.863 | 0.013 | 7.677695 | MA_V1 | 1 | 40 | " |  |  |  | HBR
19G-0186Z-R | " | 28.5 | 2 | 277 |  | 1.893 | 1.883 | 0.01 | 7.647543 | MA_V1 | 1 | 40 | " |  |  |  | HBR
19G-0187Z-R | " | 28.6 | 4.1 | 277 |  | 1.882 | 1.87 | 0.012 | 7.650078 | MA_V1 | 1 | 40 | " |  |  |  | HBR
19G-0188Z-R | " | 28.3 | 1 | 278 |  | 1.87 | 1.857 | 0.013 | 7.670062 | MA_V1 | 1 | 40 | " |  |  |  | HBR
19G-0189Z-R | 516443 | 28.6 | 3.9 | 278 |  | 1.899 | 1.886 | 0.013 | 7.677695 | MA_V1 | 1 | 40 | " |  |  |  | HBR
19G-0190Z-R | " | 28.7 | 4.4 | 277 |  | 1.904 | 1.893 | 0.011 | 7.652613 | MA_V1 | 1 | 40 | " |  |  |  | HBR
19G-0191Z-R | " | 28.7 | 4.3 | 278 |  | 1.9 | 1.888 | 0.012 | 7.68024 | MA_V1 | 1 | 40 | " |  |  |  | HBR
19G-0192Z-R | " | 28.6 | 4.2 | 278 |  | 1.896 | 1.884 | 0.012 | 7.677695 | MA_V1 | 1 | 40 | " |  |  |  | HBR
19G-0193Z-R | " | 28.6 | 4.5 | 278 |  | 1.898 | 1.886 | 0.012 | 7.677695 | MA_V1 | 1 | 40 | " |  |  |  | HBR
19G-0194Z-R | " | 28.6 | 3.9 | 278 |  | 1.889 | 1.876 | 0.013 | 7.677695 | MA_V1 | 1 | 40 | " |  | Mem. Pt.Loch |  | HBR
19G-0195Z-R | " | 28.6 | 4.1 | 277 |  | 1.884 | 1.871 | 0.013 | 7.650078 | MA_V1 | 1 | 40 | " |  |  |  | HBR
19G-0196Z | 516442 | 26.9 | 2.1 | 565 | 1.87 | 3.756 | 3.72 | 0.018 | 7.75802 | MU2 | 2 | 40 | FA525607 |  |  |  | TH
| " |  |  |  | 1.885
19G-0197Z | " | 27.4 | 0.4 | 565 | 1.879 | 3.753 | 3.724 | 0.0145 | 7.770948 | MU2 | 2 | 40 | " |  |  |  | TH
| " |  |  |  | 1.874
19G-0198Z | " | 27.4 | 0.7 | 564 | 1.894 | 3.779 | 3.754 | 0.0125 | 7.757194 | MU2 | 2 | 40 | " |  |  |  | TH
| " |  |  |  | 1.885
19G-0199Z | " | 27.4 | 0.7 | 565 | 1.881 | 3.777 | 3.751 | 0.013 | 7.770948 | MU2 | 2 | 40 | " |  |  |  | TH
| " |  |  |  | 1.896
19G-0200Z | " | 27.5 | 0.4 | 566 | 1.889 | 3.77 | 3.747 | 0.0115 | 7.787292 | MU2 | 2 | 40 | " |  |  |  | TH
| " |  |  |  | 1.884
19G-0201Z | 505188 | 27.2 | 0 | 171 |  | 1.895 | 1.882 | 0.013 | 7.52112 | MI_V3 | 1 | 25 | 503037 |  |  | i.O. CS | TH
19G-0202Z | " | 27.4 | 0 | 172 |  | 1.9 | 1.883 | 0.017 | 7.570141 | MI_V3 | 1 | 25 | " |  |  | i.O. CS | TH
19G-0203Z | " | 27.5 | 0 | 171 |  | 1.887 | 1.873 | 0.014 | 7.528633 | MI_V3 | 1 | 25 | " |  |  | i.O. CS | TH
19G-0204Z | " | 27.6 | 0 | 172 |  | 1.887 | 1.872 | 0.015 | 7.575178 | MI_V3 | 1 | 25 | " |  |  | i.O. CS | TH
19G-0205Z | " | 27.7 | 0 | 172 |  | 1.891 | 1.877 | 0.014 | 7.577697 | MI_V3 | 1 | 25 | " |  |  | i.O. CS | TH
19G-0206Z | " | 28 | 0 | 171 |  | 1.873 | 1.858 | 0.015 | 7.541153 | MI_V3 | 1 | 25 | " |  |  | i.O. CS | TH
19G-0207Z | " | 28 | 0.1 | 171 |  | 1.885 | 1.871 | 0.014 | 7.541153 | MI_V3 | 1 | 25 | " |  |  | i.O. CS | TH
19G-0208Z | " | 28.1 | 0.1 | 171 |  | 1.871 | 1.857 | 0.014 | 7.543657 | MI_V3 | 1 | 25 | " |  |  | i.O. CS | TH
19G-0209Z | " | 28.1 | 0.2 | 171 |  | 1.869 | 1.856 | 0.013 | 7.543657 | MI_V3 | 1 | 25 | " |  |  | i.O. CS | TH
19G-0210Z | " | 28.2 | 0.1 | 171 |  | 1.871 | 1.856 | 0.015 | 7.546161 | MI_V3 | 1 | 25 | " |  |  | i.O. CS | TH
19G-0211Z | " | 28.3 | 0.2 | 171 |  | 1.863 | 1.849 | 0.014 | 7.548666 | MI_V3 | 1 | 25 | " |  |  | i.O. CS | TH
19G-0212Z | " | 28.4 | 0.3 | 171 |  | 1.872 | 1.859 | 0.013 | 7.55117 | MI_V3 | 1 | 25 | " |  |  | i.O. CS | TH
19G-0213Z | " | 28.3 | 0.3 | 171 |  | 1.873 | 1.86 | 0.013 | 7.548666 | MI_V3 | 1 | 25 | " |  |  | i.O. CS | TH
19G-0214Z | " | 28.3 | 0.2 | 171 |  | 1.871 | 1.857 | 0.014 | 7.548666 | MI_V3 | 1 | 25 | " |  |  | i.O. CS | TH
19G-0215Z | " | 28.3 | 0.1 | 171 |  | 1.87 | 1.857 | 0.013 | 7.548666 | MI_V3 | 1 | 25 | " |  |  | i.O. CS | TH
19G-0216Z | " | 28.4 | 0 | 171 |  | 1.867 | 1.855 | 0.012 | 7.55117 | MI_V3 | 1 | 25 | " |  |  | i.O. CS | TH
19G-0217Z | " | 28.3 | 0.2 | 171 |  | 1.867 | 1.856 | 0.011 | 7.548666 | MI_V3 | 1 | 25 | " |  |  | i.O. CS | TH
19G-0218Z | " | 28.2 | 0 | 171 |  | 1.872 | 1.86 | 0.012 | 7.546161 | MI_V3 | 1 | 25 | " |  |  | i.O. CS | TH
19G-0219Z | " | 28.1 | 0 | 171 |  | 1.866 | 1.853 | 0.013 | 7.543657 | MI_V3 | 1 | 25 | " |  |  | i.O. CS | TH
19G-0220Z | " | 28.1 | 0 | 171 |  | 1.881 | 1.866 | 0.015 | 7.543657 | MI_V3 | 1 | 25 | " |  |  | i.O. CS | TH
19G-0221Z-R | 516443 | 26.5 | 0.2 | 277 |  | 1.891 | 1.879 | 0.012 | 7.596838 | MA_V1 | 1 | 40 | FA528780 |  | nur O-seitig TeflonDichtung (Anord. C.S.)/ Vlies DB-10436;Stützring ø92.4 |  | HBR
19G-0222Z-R | " | 26.5 | 0 | 278 |  | 1.884 | 1.872 | 0.012 | 7.624263 | MA_V1 | 1 | 40 | " |  | " |  | HBR
19G-0223Z-R | " | 26.5 | 0.1 | 278 |  | 1.897 | 1.885 | 0.012 | 7.624263 | MA_V1 | 1 | 40 | " |  | " |  | HBR
19G-0224Z-R | " | 25.2 | 1.7 | 277 |  | 1.881 | 1.869 | 0.012 | 7.56388 | MA_V1 | 1 | 40 | " |  | " |  | HBR/TH
19G-0225Z-R | " | 25.6 | 1.5 | 277 |  | 1.876 | 1.862 | 0.014 | 7.574021 | MA_V1 | 1 | 40 | " |  | " |  | HBR/TH
19G-0226Z-R | " | 25.9 | 1.8 | 277 |  | 1.881 | 1.868 | 0.013 | 7.581626 | MA_V1 | 1 | 40 | " |  | " |  | HBR/TH
19G-0227Z-R | " | 26 | 1.9 | 277 |  | 1.886 | 1.873 | 0.013 | 7.584162 | MA_V1 | 1 | 40 | " |  | " |  | HBR/TH
19G-0228Z | 516422 | 26.4 | 0.6 | 851 | 1.867 | 5.606 | 5.568 | 0.01266667 | 7.777078 | MU3 | 3 | 40 | FA528753 |  | Ersatz für 16L-0018 |  | HBR
| " |  |  |  | 1.873
| " |  |  |  | 1.866 | [8 empty] | *
19G-0229Z | 516443 | 27.7 | 2 | 1135 | 1.852 | 7.4 | 7.36 | 0.01 | 7.813124 | MU4 | 4 | 40 | FA528023 |  |  |  | TH
| " |  |  |  | 1.856 | [11 empty] | TH
| " |  |  |  | 1.851 | [11 empty] | TH
| " |  |  |  | 1.85 | [8 empty] | * | Mem. Pt.Loch |  | TH
19G-0230Z | " | 27.4 | 1.6 | 1135 | 1.864 | 7.44 | 7.4 | 0.01 | 7.805332 | MU4 | 4 | 40 | " |  |  |  | TH
| " |  |  |  | 1.858 | [11 empty] | TH
| " |  |  |  | 1.85 | [11 empty] | TH
| " |  |  |  | 1.864 | [8 empty] | * | Mem. Pt.Loch |  | TH
19G-0231Z | " | 27.2 | 0.6 | 1135 | 1.867 | 7.46 | 7.41 | 0.0125 | 7.800138 | MU4 | 4 | 40 | " |  |  |  | TH
| " |  |  |  | 1.863 | [11 empty] | TH
| " |  |  |  | 1.867 | [11 empty] | TH
| " |  |  |  | 1.862 | [8 empty] | * | Punktloch |  | TH
Rev./ Rep./ Test
16K-0002Z-R | 514283 | 28.6 | 0.5 | 852 | 1.849 | 5.566 | 5.511 | 0.01833333 | 7.843401 | MU3 | 3 | 40 | FA518656 |  | Mem. leicht transp. |  | HBR
| " |  |  |  | 1.856
| " |  |  |  | 1.861 | [8 empty] | b
Ref.Zelle | 516443 | 27.7 | 1.2 | 851 | 1.879 | 5.637 | 5.587 | 0.01666667 | 7.810829 | MU3 | 3 | 40 | ohne |  |  |  | HBR
| " |  |  |  | 1.874
| " |  |  |  | 1.884
19A-0014ZZ | 516442 | 27.7 | 4 | 1135 | 1.865 | 7.46 | 7.42 | 0.01 | 7.813124 | MU4 | 4 | 40 | ohne |  | früher eingebaute Mem. für dringenden FA verwendet |  | TH/HBR
| " |  |  |  | 1.865
| " |  |  |  | 1.868
| " |  |  |  | 1.862
18G-0035Z-R | 516443 | 26.5 | 0 | 277 |  | 1.902 | 1.892 | 0.01 | 7.596838 | MA_V1 | 1 | 40 | FA528780 |  | Rep.Urs.:trocken gelaufen; nur O-seitig TeflonDichtung (Anord. C.S.) |  | HBR
17C-0031Z | " | 26.8 | 3.7 | 850 | 1.863 | 5.591 | 5.556 | 0.01166667 | 7.778312 | MU3 | 3 | 40 | ohne |  |  |  | HBR
| " |  |  |  | 1.868
| " |  |  |  | 1.86 | [8 empty] | b
S/N M2-1604-088 | 516422 | 26.8 | 2.3 | 564 | 1.872 | 3.771 | 3.722 | 0.0245 | 7.741708 | MU2 | 2 | 40 | ohne |  |  |  | HBR
| " |  |  |  | 1.899 | [8 empty] | b | Mem. Pt. Löcher | Vlies tief
17A-0045Z | " | 26.8 | 0.2 | 279 |  | 1.883 | 1.869 | 0.014 | 7.659349 | MU1 | 1 | 40 | ohne | b | " |  | HBR
Note on P1: O-Elektrode mit Gravur an falscher Position; *= Flachdichtung DB-10093 b= Bächler- Elektrode
Note on C11: 28.05.19
Note on C15: 04.06.19/TH
Note on C26: 05.06.19/TH
Note on C38: 04.06.19/TH
Note on C41: 05.06.19/TH
Note on C44: 28.05.1909.04.2019
Note on C59: 05.06.19/TH
Note on C62: 04.06.19/TH
Note on C64: 06.06.19/TH
Note on C78: 07.06.19/TH
Note on C102: 07.06.19/TH
Note on C108: 26.06.19/TH
Note on C127: 02.07.19/TH
Note on C140: 02.07.19/TH
Note on C173: 25.05.19/MGR
Note on C174: 02.07.19/TH
Note on C175: 03.07.19/TH
Note on C192: 03.07.19/TH
Note on C211: 03.07.19/TH
Note on C214: 10.07.19/TH
Note on C226: 12.07.19/MGR
Note on C233: 05.07.19/TH
Note on C243: 29.5.19/MGR
Note on C263: 12.07.19/MGR
Note on C270: 10.07.19/TH
Note on C273: 12.07.19/MGR
Note on C288: 04.06.19/TH
Note on C291: 12.07.19/MGR
Note on C294: 05.07.19/TH
Note on C298: 12.07.19/MGR
Note on C302: 10.07.19/TH

## Aug
Cell # | Membran Batch FA | Temp Gas / [°C] | Temp Kat T1-T2 / [°C] | Gasfluss / [mln / min] | Membrane V @ 13 bar/[V] | Cell V @ 13 bar/[V] | Cell V @ 0 bar [V] | Voltage Diff. / [V] | H2 Prod / [nmL/A] | Typ | Anz. Layer | Strom / [A] | FA # |  | Bemerkungen | Bemerkungen | Visum | Jahr: | 2019
19H-0001Z | 516442 | 25.7 | 0.1 | 277 |  | 1.871 | 1.856 | 0.015 | 7.576556 | MU1 | 1 | 40 | FA528780 | * |  |  | HBR/TH
19H-0002Z | " | 25.6 | 0 | 277 |  | 1.878 | 1.861 | 0.017 | 7.574021 | MU1 | 1 | 40 | " | * |  |  | HBR/TH
19H-0003Z | 516442 | 25.6 | 0.2 | 277 |  | 1.88 | 1.867 | 0.013 | 7.574021 | MU1 | 1 | 40 | " | * |  |  | HBR/TH
19H-0004Z | " | 25.6 | 0.1 | 277 |  | 1.875 | 1.863 | 0.012 | 7.574021 | MU1 | 1 | 40 | " | * |  |  | HBR/TH
19H-0005Z | " | 25.4 | 0 | 278 |  | 1.871 | 1.856 | 0.015 | 7.596275 | MU1 | 1 | 40 | " | * |  |  | HBR/TH
19H-0006Z | " | 25.2 | 0 | 278 |  | 1.876 | 1.856 | 0.02 | 7.591186 | MU1 | 1 | 40 | " | * |  |  | HBR/TH
19H-0007Z | " | 24.9 | 0 | 277 |  | 1.878 | 1.87 | 0.008 | 7.556274 | MU1 | 1 | 40 | " | * |  |  | HBR/TH
19H-0008Z | " | 23.2 | 0.1 | 273 |  | 1.935 | 1.923 | 0.012 | 7.404681 | MU1 | 1 | 40 | " | * |  |  | HBR/TH
19H-0009Z | 505189 | 25.6 | 0.1 | 170 |  | 1.881 | 1.868 | 0.013 | 7.437306 | MI_V3 | 1 | 25 | FA503038 |  | Mem. Transparent |  | LP
19H-0010Z | " | 25.5 | 0 | 171 |  | 1.885 | 1.874 | 0.011 | 7.47855 | MI_V3 | 1 | 25 | " |  | Mem. Transparent |  | LP
19H-0011Z | " | 25.5 | 0 | 170 |  | 1.872 | 1.859 | 0.013 | 7.434816 | MI_V3 | 1 | 25 | " |  | Mem. Transparent |  | LP
19H-0012Z | " | 25.6 | 0 | 170 |  | 1.875 | 1.862 | 0.013 | 7.437306 | MI_V3 | 1 | 25 | " |  | Mem. Transparent,Kl.Löcher |  | LP
19H-0013Z | " | 25.8 | 0 | 170 |  | 1.879 | 1.866 | 0.013 | 7.442284 | MI_V3 | 1 | 25 | " |  |  |  | LP
19H-0014Z | " | 25.9 | 0 | 170 |  | 1.887 | 1.875 | 0.012 | 7.444774 | MI_V3 | 1 | 25 | " |  | Mem. Transparent |  | LP
19H-0015Z | " | 26.1 | 0 | 171 |  | 1.867 | 1.854 | 0.013 | 7.493575 | MI_V3 | 1 | 25 | " |  | Mem. Kl.Löcher |  | LP
19H-0016Z | " | 26.4 | 0 | 171 |  | 1.886 | 1.873 | 0.013 | 7.501087 | MI_V3 | 1 | 25 | " |  |  |  | LP
19H-0017Z | " | 26.4 | 0 | 170 |  | 1.874 | 1.86 | 0.014 | 7.457221 | MI_V3 | 1 | 25 | " |  |  |  | LP
19H-0018Z | 512134 | 23.7 | 0 | 166 |  | 1.879 | 1.866 | 0.013 | 7.216123 | MI_V3 | 1 | 25 | " |  | MEM.ZU KNAPP GESCHNITTEN | GASFLUSS DEFEKT | LP/HBR
19H-0019Z | " | 26.5 | 0.1 | 170 |  | 1.859 | 1.848 | 0.011 | 7.459711 | MI_V3 | 1 | 25 | " |  | Mem. Transparent |  | LP/HBR
19H-0020Z | " | 26.5 | 0 | 171 |  | 1.876 | 1.863 | 0.013 | 7.503591 | MI_V3 | 1 | 25 | " |  |  |  | LP/HBR
19H-0021Z | " | 26.5 | 0.1 | 170 |  | 1.862 | 1.846 | 0.016 | 7.459711 | MI_V3 | 1 | 25 | " |  | Mem. Transparent |  | LP/HBR
19H-0022Z | " | 26.5 | 0.2 | 170 |  | 1.864 | 1.849 | 0.015 | 7.459711 | MI_V3 | 1 | 25 | " |  |  |  | LP/HBR
19H-0023Z | " | 27.4 | 0.1 | 57 |  | 1.825 | 1.816 | 0.009 | 2.50871 | MI_V3 | 1 | 25 | " |  | Mem. Kl.Löcher |  | LP/HBR
19H-0024Z | " | 27.5 | 0 | 0 |  | 1.832 | 1.821 | 0.011 | 0 | MI_V3 | 1 | 25 | " |  |  | GASFLUSS DEFEKT | LP/HBR
19H-0025Z | " | 27.1 | 0.2 | 0 |  | 1.843 | 1.829 | 0.014 | 0 | MI_V3 | 1 | 25 | " |  |  | GASFLUSS DEFEKT | LP/HBR
19H-0026Z | 512134 | 27.1 | 0.1 | 0 |  | 1.854 | 1.851 | 0.003 | 0 | MI_V3 | 1 | 25 | " |  |  | GASFLUSS DEFEKT | LP/HBR
19H-0027Z | " | 24 | 0 | 168 |  | 1.892 | 1.879 | 0.013 | 7.310445 | MI_V3 | 1 | 25 | " |  | MEM. 1.5MM | GASFLUSS DEFEKT | LP
19H-0028Z | " | 23.6 | 0 | 167 |  | 1.89 | 1.877 | 0.013 | 7.257148 | MI_V3 | 1 | 25 | " |  | MEM. 1.5MM, KRATZER | GASFLUSS DEFEKT | LP
19H-0029Z | " | 23.5 | 0 | 167 |  | 1.883 | 1.869 | 0.014 | 7.254703 | MI_V3 | 1 | 25 | " |  |  | GASFLUSS DEFEKT | LP
19H-0030Z | " | 23.6 | 0 | 165 |  | 1.871 | 1.862 | 0.009 | 7.170236 | MI_V3 | 1 | 25 | " |  |  | GASFLUSS DEFEKT | LP
19H-0031Z | " | 23.9 | 0 | 165 |  | 1.86 | 1.848 | 0.012 | 7.177485 | MI_V3 | 1 | 25 | " |  |  | GASFLUSS DEFEKT | LP
19H-0032Z | " | 23.9 | 0 | 166 |  | 1.865 | 1.852 | 0.013 | 7.220985 | MI_V3 | 1 | 25 | " |  |  | GASFLUSS DEFEKT | LP
19H-0033Z | " | 23.9 | 0 | 165 |  | 1.867 | 1.855 | 0.012 | 7.177485 | MI_V3 | 1 | 25 | " |  |  | GASFLUSS DEFEKT | LP
19H-0034Z | " | 23.9 | 0 | 166 |  | 1.87 | 1.858 | 0.012 | 7.220985 | MI_V3 | 1 | 25 | " |  | MEM. 1.5MM | GASFLUSS DEFEKT | LP
19H-0035Z | 512134 | 27.1 | 0.1 | 0 |  | 1.831 | 1.82 | 0.011 | 0 | MI_V3 | 1 | 25 | " |  | KL.PUNKTLÖCHER | GASFLUSS DEFEKT | TH
19H-0036Z | " | 25.8 | 0 | 0 |  | 1.872 | 1.86 | 0.012 | 0 | MI_V3 | 1 | 25 | " |  |  |  | TH
19H-0037Z | " | 25.9 | 0.1 | 0 |  | 1.875 | 1.865 | 0.01 | 0 | MI_V3 | 1 | 25 | " |  |  |  | TH
19H-0038Z | " | 25.6 | 0 | 0 |  | 1.898 | 1.886 | 0.012 | 0 | MI_V3 | 1 | 25 | " |  |  |  | TH
19H-0039Z | " | 26.1 | 0 | 0 |  | 1.883 | 1.87 | 0.013 | 0 | MI_V3 | 1 | 25 | " |  |  |  | TH
19H-0040Z | " | 26.2 | 0 | 0 |  | 1.879 | 1.864 | 0.015 | 0 | MI_V3 | 1 | 25 | " |  |  |  | TH
19H-0041Z | " | 26.2 | 0.1 | 0 |  | 1.874 | 1.862 | 0.012 | 0 | MI_V3 | 1 | 25 | " |  |  |  | TH
19H-0042Z | " | 26.3 | 0.1 | 0 |  | 1.883 | 1.869 | 0.014 | 0 | MI_V3 | 1 | 25 | " |  |  |  | TH
19H-0043Z | 512134 | 26.4 | 0 | 0 |  | 1.885 | 1.875 | 0.01 | 0 | MI_V3 | 1 | 25 | " |  | E-H KL. KRATZER |  | TH
19H-0044Z | 512134 | 23.2 | 0.1 | 167 |  | 1.86 | 1.846 | 0.014 | 7.247366 | MI_V3 | 1 | 25 | 516461 |  | MEM. GEWECHSELT |  | TH/LP
19H-0045Z | " | 27.7 | 0 | 0 |  | 1.898 | 1.887 | 0.011 | 0 | MI_V3 | 1 | 25 | " |  | MEM. KRATZER |  | TH/LP
19H-0046Z | " | 27.8 | 0 | 0 |  | 1.908 | 1.895 | 0.013 | 0 | MI_V3 | 1 | 25 | " |  |  |  | TH/LP
19H-0047Z | " | 28 | 0 | 0 |  | 1.905 | 1.894 | 0.011 | 0 | MI_V3 | 1 | 25 | " |  |  |  | TH/LP
19H-0048Z | " | 28.1 | 0 | 0 |  | 1.9 | 1.89 | 0.01 | 0 | MI_V3 | 1 | 25 | " |  |  |  | TH/LP
19H-0049Z | " | 28.2 | 0 | 0 |  | 1.899 | 1.888 | 0.011 | 0 | MI_V3 | 1 | 25 | " |  |  |  | TH/LP
19H-0050Z | " | 23 | 0 | 167 |  | 1.906 | 1.897 | 0.009 | 7.242475 | MI_V3 | 1 | 25 | " |  |  |  | TH/LP
19H-0051Z | " | 23.6 | 0 | 166 |  | 1.895 | 1.885 | 0.01 | 7.213692 | MI_V3 | 1 | 25 | " |  |  |  | TH/LP
19H-0052Z | " | 23.7 | 0 | 166 |  | 1.908 | 1.895 | 0.013 | 7.216123 | MI_V3 | 1 | 25 | " |  | MEM.KLEINE PUNKTLÖCHER |  | TH/LP
19H-0053Z | " | 23.6 | 0 | 166 |  | 1.905 | 1.895 | 0.01 | 7.213692 | MI_V3 | 1 | 25 | " |  | MEM.KLEINE PUNKTLÖCHER |  | TH/LP
19H-0054Z | 516443 | 23.3 | 0.2 | 272 |  | 1.92 | 1.909 | 0.011 | 7.380048 | MU1 | 1 | 40 | FA503024 | * |  |  | LP
19H-0055Z | " | 23.4 | 0.2 | 274 |  | 1.919 | 1.907 | 0.012 | 7.43682 | MU1 | 1 | 40 | " | * |  |  | LP
19H-0056Z | " | 23.6 | 0.4 | 273 |  | 1.92 | 1.908 | 0.012 | 7.414676 | MU1 | 1 | 40 | " | * | MEM.1.5MM , TRANSPARENT STELLEN |  | LP
19H-0057Z | " | 23.9 | 0.6 | 271 |  | 1.923 | 1.915 | 0.008 | 7.367797 | MU1 | 1 | 40 | " | * | MEM. TRANSPARENT STELLEN |  | LP
19H-0058Z | 523010 | 23.6 | 0 | 272 |  | 1.912 | 1.892 | 0.02 | 7.387516 | MU1 | 1 | 40 | " | * |  |  | LP
19H-0059Z | " | 23.7 | 0.1 | 272 |  | 1.91 | 1.896 | 0.014 | 7.390005 | MU1 | 1 | 40 | " | * |  |  | LP
19H-0060Z | " | 23.9 | 0.3 | 273 |  | 1.902 | 1.888 | 0.014 | 7.422172 | MU1 | 1 | 40 | " | * |  |  | LP
19H-0061Z | " | 24.2 | 0.4 | 272 |  | 1.892 | 1.879 | 0.013 | 7.402453 | MU1 | 1 | 40 | " | * |  |  | LP
19H-0062Z | " | 24.5 | 0.7 | 272 |  | 1.879 | 1.867 | 0.012 | 7.409921 | MU1 | 1 | 40 | " | * |  |  | LP
19H-0063Z | " | 24.2 | 0 | 274 |  | 1.901 | 1.89 | 0.011 | 7.456883 | MU1 | 1 | 40 | " | * |  |  | LP
19H-0064Z | " | 24.1 | 0 | 274 |  | 1.88 | 1.867 | 0.013 | 7.454375 | MU1 | 1 | 40 | " | * |  |  | LP
19H-0065Z | " | 23.7 | 0 | 275 |  | 1.89 | 1.875 | 0.015 | 7.471513 | MU1 | 1 | 40 | " | * |  |  | LP
19H-0066Z | " | 23.5 | 0 | 276 |  | 1.884 | 1.869 | 0.015 | 7.49363 | MU1 | 1 | 40 | " | * |  |  | LP
19H-0067Z | " | 23.3 | 0 | 275 |  | 1.896 | 1.873 | 0.023 | 7.461445 | MU1 | 1 | 40 | " | * |  |  | LP
19H-0068Z | " | 23 | 0 | 275 |  | 1.888 | 1.872 | 0.016 | 7.453894 | MU1 | 1 | 40 | " | * |  |  | LP
19H-0069Z | " | 23 | 0 | 562 | 1.888 | 3.784 | 3.757 | 0.0135 | 7.616525 | MU2 | 2 | 40 | FA530397 |  |  |  | LP
| " |  |  |  | 1.895 | [8 empty] | * |  |  | LP
19H-0070Z | " | 23 | 0.1 | 561 | 1.896 | 3.796 | 3.773 | 0.0115 | 7.602972 | MU2 | 2 | 40 | FA530001 |  |  |  | LP
| " |  |  |  | 1.897 | [8 empty] | * |  |  | LP
19H-0071Z | " | 24.2 | 2.8 | 560 | 1.882 | 3.773 | 3.744 | 0.0145 | 7.620172 | MU2 | 2 | 40 | " |  |  |  | LP
| " |  |  |  | 1.89 | [8 empty] | * | MEM.PUNKTLÖCHER |  | LP
19H-0072Z | " | 24.2 | 2.4 | 561 | 1.89 | 3.78 | 3.744 | 0.018 | 7.63378 | MU2 | 2 | 40 | " |  |  |  | LP
| " |  |  |  | 1.888 | [8 empty] | * | MEM.PUNKTLÖCHER |  | LP
19H-0073Z | 523010 | 24.2 | 2.4 | 560 | 1.876 | 3.748 | 3.72 | 0.014 | 7.620172 | MU2 | 2 | 40 | " |  |  |  | LP
| " |  |  |  | 1.87 | [8 empty] | * |  |  | LP
19H-0074Z | 523010 | 23.9 | 3.8 | 1136 | 1.908 | 7.64 | 7.57 | 0.0175 | 7.721234 | MU4 | 4 | 40 |  |  |  | VOR SPÜHLTEST | LP
| " |  |  |  | 1.92 | [11 empty] | LP
| " |  |  |  | 1.911 | [11 empty] | LP
| " |  |  |  | 1.91 | [8 empty] | * | MEM.PUNKTLÖCHER |  | LP
19H-0074Z | 523010 | 23.9 | 4.6 | 1126 | 1.889 | 7.57 | 7.53 | 0.01 | 7.653265 | MU4 | 4 | 40 |  |  |  |  | LP
| " |  |  |  | 1.9 | [11 empty] | LP
| " |  |  |  | 1.891 | [11 empty] | LP
| " |  |  |  | 1.892 | [8 empty] | * | MEM.PUNKTLÖCHER |  | LP
19H-0074Z | 523010 | 24.4 | 5.8 | 1127 | 1.856 | 7.45 | 7.4 | 0.0125 | 7.672956 | MU4 | 4 | 40 |  |  |  | 3 SPÜHLTEST | LP
| " |  |  |  | 1.868 | [11 empty] | LP
| " |  |  |  | 1.86 | [11 empty] | LP
| " |  |  |  | 1.857 | [8 empty] | * | MEM.PUNKTLÖCHER |  | LP
19H-0075Z | 523010 | 24.8 | 3.1 | 850 | 1.925 | 5.761 | 5.691 | 0.02333333 | 7.726448 | MU3 | 3 | 40 | FA530002 |  |  | VOR SPÜHLTEST | LP
| " |  |  |  | 1.921 | [11 empty] | LP
| " |  |  |  | 1.919 | [8 empty] | * | MEM.KNAPP GESCHNITTEN |  | LP
19H-0075Z | 523010 | 23.4 | 1 | 845 | 1.92 | 5.733 | 5.662 | 0.02366667 | 7.644907 | MU3 | 3 | 40 | FA530002 |  |  |  | LP
[5 empty] | 1.905 | [11 empty] | LP
| " |  |  |  | 1.905 | [8 empty] | * | MEM.KNAPP GESCHNITTEN |  | LP
19H-0075Z | 523010 | 24.3 | 1.2 | 843 | 1.866 | 5.589 | 5.543 | 0.01533333 | 7.649959 | MU3 | 3 | 40 | FA530002 |  |  | 3 SPÜHLTEST | LP
[5 empty] | 1.86 | [11 empty] | LP
| " |  |  |  | 1.861 | [8 empty] | * | MEM.KNAPP GESCHNITTEN |  | LP
19H-0076Z | 523010 | 24.8 | 3 | 847 | 1.9 | 5.698 | 5.626 | 0.024 | 7.699178 | MU3 | 3 | 40 | FA530002 |  |  |  | LP
| " |  |  |  | 1.897 | [11 empty] | LP
| " |  |  |  | 1.902 | [8 empty] | * | MEM.PUNKTLÖCHER | VOR SPÜHLTEST | LP
19H-0076Z | 523010 | 24.5 | 6.9 | 844 | 1.911 | 5.727 | 5.678 | 0.01633333 | 7.664183 | MU3 | 3 | 40 | FA530002 |  |  |  | LP
| " |  |  |  | 1.908 | [11 empty] | LP
| " |  |  |  | 1.907 | [8 empty] | * | MEM.PUNKTLÖCHER |  | LP
19H-0076Z | 523010 | 24.5 | 3.9 | 843 | 1.883 | 5.644 | 5.603 | 0.01366667 | 7.655103 | MU3 | 3 | 40 | FA530002 |  |  | 3 SPÜHLTEST | LP
| " |  |  |  | 1.881 | [11 empty] | LP
| " |  |  |  | 1.878 | [8 empty] | * | MEM.PUNKTLÖCHER |  | LP
19H-0077Z | 523010 | 24.9 | 3.2 | 847 | 1.892 | 5.673 | 5.612 | 0.02033333 | 7.701762 | MU3 | 3 | 40 | FA530002 |  |  |  | LP
| " |  |  |  | 1.888 | [11 empty] | LP
| " |  |  |  | 1.895 | [8 empty] | * | MEM.ÜBERSCHNEIDUNG1MM,PUNKTLÖCHER,KNAPP GESCHNITTEN |  | LP
19H-0077Z | 523010 | 24.4 | 5.8 | 845 | 1.905 | 5.71 | 5.666 | 0.01466667 | 7.670686 | MU3 | 3 | 40 | FA530002 |  |  |  | LP
| " |  |  |  | 1.897 | [11 empty] | LP
| " |  |  |  | 1.907 | [8 empty] | * | MEM.ÜBERSCHNEIDUNG1MM,PUNKTLÖCHER,KNAPP GESCHNITTEN |  | LP
19H-0077Z | 523010 | 24.2 | 2 | 844 | 1.878 | 5.625 | 5.587 | 0.01266667 | 7.656459 | MU3 | 3 | 40 | FA530002 |  |  |  | LP
| " |  |  |  | 1.87 | [11 empty] | LP
| " |  |  |  | 1.876 | [8 empty] | * | MEM.ÜBERSCHNEIDUNG1MM,PUNKTLÖCHER,KNAPP GESCHNITTEN |  | LP
19H-0078Z | 523010 | 25 | 4 | 847 | 1.899 | 5.674 | 5.615 | 0.01966667 | 7.704346 | MU3 | 3 | 40 | FA530002 |  |  |  | LP
| " |  |  |  | 1.886 | [11 empty] | LP
| " |  |  |  | 1.891 | [8 empty] | * | MEM.PUNKTLÖCHER | VOR SPÜHLTEST | LP
19H-0078Z | 523010 | 24.2 | 5.1 | 844 | 1.914 | 5.712 | 5.663 | 0.01633333 | 7.656459 | MU3 | 3 | 40 | FA530002 |  |  |  | LP
| " |  |  |  | 1.896 | [11 empty] | LP
| " |  |  |  | 1.9 | [8 empty] | * | MEM.PUNKTLÖCHER |  | LP
19H-0078Z | 523010 | 24.1 | 3.8 | 844 | 1.886 | 5.638 | 5.597 | 0.01366667 | 7.653884 | MU3 | 3 | 40 | FA530002 |  |  | 3 SPÜHLTEST | LP
| " |  |  |  | 1.873 | [11 empty] | LP
| " |  |  |  | 1.875 | [8 empty] | * | MEM.PUNKTLÖCHER |  | LP
19H-0079Z-R | " | 24.5 | 0 | 274 |  | 1.895 | 1.882 | 0.013 | 7.464406 | MA_V1 | 1 | 40 | " |  | nur O-seitig TeflonDichtung (Anord. C.S.)/ Vlies DB-10436;Stützring ø92.4 |  | LP
19H-0080Z-R | " | 24.3 | 0 | 275 |  | 1.893 | 1.879 | 0.014 | 7.486614 | MA_V1 | 1 | 40 | " |  |  |  | LP
19H-0081Z-R | " | 24.8 | 0 | 272 |  | 1.875 | 1.861 | 0.014 | 7.41739 | MA_V1 | 1 | 40 | " |  |  |  | LP
19H-0082Z-R | " | 25 | 0 | 272 |  | 1.851 | 1.838 | 0.013 | 7.422369 | MA_V1 | 1 | 40 | " |  |  |  | LP
19H-0083Z-R | " | 24.8 | 0 | 272 |  | 1.901 | 1.887 | 0.014 | 7.41739 | MA_V1 | 1 | 40 | " |  |  |  | LP
19H-0084Z-R | " | 24.8 | 0 | 273 |  | 1.91 | 1.895 | 0.015 | 7.44466 | MA_V1 | 1 | 40 | " |  |  |  | LP
19H-0085Z-R | " | 24.7 | 0 | 273 |  | 1.901 | 1.886 | 0.015 | 7.442161 | MA_V1 | 1 | 40 | " |  |  |  | LP
19H-0086Z-R | " | 24.6 | 0 | 273 |  | 1.916 | 1.902 | 0.014 | 7.439662 | MA_V1 | 1 | 40 | " |  |  |  | LP
19H-0087Z-R | " | 24.5 | 0 | 273 |  | 1.905 | 1.891 | 0.014 | 7.437164 | MA_V1 | 1 | 40 | " |  |  |  | LP
19H-0088Z-R | " | 24.5 | 0 | 273 |  | 1.922 | 1.909 | 0.013 | 7.437164 | MA_V1 | 1 | 40 | " |  |  |  | LP
19H-0089Z | 523011 | 24.2 | 3.5 | 559 | 1.882 | 3.761 | 3.731 | 0.015 | 7.606565 | MU2 | 2 | 40 | FA496384 |  |  |  | LP
| " |  |  |  | 1.879 | [8 empty] | * |  |  | LP
19H-0090Z | " | 24.2 | 3.2 | 560 | 1.895 | 3.784 | 3.754 | 0.015 | 7.620172 | MU2 | 2 | 40 | FA496384 |  |  |  | LP
| " |  |  |  | 1.888 | [8 empty] | * |  |  | LP
19H-0091Z | " | 24 | 4.4 | 561 | 1.881 | 3.766 | 3.736 | 0.015 | 7.628645 | MU2 | 2 | 40 | FA496384 |  |  | GELB NEU SPÜHLANLAGE | LP
| " |  |  |  | 1.885 | [8 empty] | * |  |  | LP
19H-0092Z | 523010 | 24.1 | 3.2 | 561 | 1.895 | 3.792 | 3.742 | 0.025 | 7.631212 | MU2 | 2 | 40 | FA496384 |  |  |  | LP
| " |  |  |  | 1.896 | [8 empty] | * |  |  | LP
19H-0093Z | 523011 | 24.3 | 3.4 | 561 | 1.864 | 3.731 | 3.696 | 0.0175 | 7.636347 | MU2 | 2 | 40 | FA496384 |  |  |  | LP
| " |  |  |  | 1.866 | [8 empty] | * |  |  | LP
19H-0094Z | 523011 | 24.3 | 5.9 | 561 | 1.888 | 3.775 | 3.743 | 0.016 | 7.636347 | MU2 | 2 | 40 | FA496384 |  |  |  | LP
| " |  |  |  | 1.887 | [8 empty] | * |  |  | LP
19H-0095Z | " | 24.3 | 7.5 | 560 | 1.899 | 3.795 | 3.756 | 0.0195 | 7.622735 | MU2 | 2 | 40 | FA496384 |  |  |  | LP
| " |  |  |  | 1.896 | [8 empty] | * |  |  | LP
19H-0096Z | " | 24.3 | 6 | 561 | 1.886 | 3.78 | 3.745 | 0.0175 | 7.636347 | MU2 | 2 | 40 | FA496384 |  |  |  | LP
| " |  |  |  | 1.894 | [8 empty] | * |  |  | LP
19H-0097Z | " | 24.3 | 5.8 | 560 | 1.885 | 3.78 | 3.751 | 0.0145 | 7.622735 | MU2 | 2 | 40 | FA496384 |  |  |  | LP
| " |  |  |  | 1.895 | [8 empty] | * |  |  | LP
19H-0098Z | " | 24.3 | 4.9 | 560 | 1.889 | 3.772 | 3.739 | 0.0165 | 7.622735 | MU2 | 2 | 40 | FA496384 |  |  |  | LP
| " |  |  |  | 1.883 | [8 empty] | * |  |  | LP
19H-0099Z | 512134 | 24.8 | 0.1 | 166 |  | 1.884 | 1.87 | 0.014 | 7.242863 | MI_V3 | 1 | 25 | FA516461 |  | MEM. PUNKTLÖCHER | MEM.AUF FALSCHE SEITE BESCHRIFTET | LP
19H-0100Z | " | 24.8 | 0.1 | 166 |  | 1.862 | 1.849 | 0.013 | 7.242863 | MI_V3 | 1 | 25 | " |  | MEM. PUNKTLÖCHER,TRANSPARENT |  | LP
19H-0101Z | " | 25 | 0.2 | 166 |  | 1.856 | 1.843 | 0.013 | 7.247725 | MI_V3 | 1 | 25 | " |  | MEM. PUNKTLÖCHER |  | LP
19H-0102Z | " | 25.2 | 0.3 | 166 |  | 1.849 | 1.833 | 0.016 | 7.252586 | MI_V3 | 1 | 25 | " |  |  |  | LP
19H-0103Z | " | 25.3 | 0.1 | 166 |  | 1.863 | 1.847 | 0.016 | 7.255017 | MI_V3 | 1 | 25 | " |  | MEM. PUNKTLÖCHER |  | LP
19H-0104Z | " | 25.4 | 0 | 164 |  | 1.883 | 1.869 | 0.014 | 7.170009 | MI_V3 | 1 | 25 | " |  | MEM. PUNKTLÖCHER |  | LP
19H-0105Z | " | 25.5 | 0 | 166 |  | 1.879 | 1.865 | 0.014 | 7.259879 | MI_V3 | 1 | 25 | " |  | MEM. PUNKTLÖCHER,TRANSPARENT |  | LP
19H-0106Z | " | 25.1 | 0 | 165 |  | 1.881 | 1.867 | 0.014 | 7.20648 | MI_V3 | 1 | 25 | " |  | MEM. PUNKTLÖCHER |  | LP
19H-0107Z | " | 24.9 | 0 | 166 |  | 1.869 | 1.854 | 0.015 | 7.245294 | MI_V3 | 1 | 25 | " |  |  |  | LP
19H-0108Z | " | 24.8 | 0.1 | 166 |  | 1.891 | 1.876 | 0.015 | 7.242863 | MI_V3 | 1 | 25 | " |  | MEM. PUNKTLÖCHER |  | LP
19H-0109Z | 523011 | 27.4 | 11.8 | 846 | 1.881 | 5.645 | 5.604 | 0.01366667 | 7.757194 | MU3 | 3 | 40 | FA496385 |  |  |  | LP
[5 empty] | 1.886 | [11 empty] | LP
| " |  |  |  | 1.878 | [8 empty] | * |  |  | LP
19H-0110Z | 523011 | 27.3 | 11.3 | 846 | 1.888 | 5.662 | 5.621 | 0.01366667 | 7.754613 | MU3 | 3 | 40 | FA496385 |  |  |  | LP
[5 empty] | 1.885 | [11 empty] | LP
| " |  |  |  | 1.889 | [8 empty] | * |  |  | LP
19H-0111Z | 523011 | 27 | 10.7 | 846 | 1.885 | 5.663 | 5.623 | 0.01333333 | 7.74687 | MU3 | 3 | 40 | FA496385 |  |  |  | LP
[5 empty] | 1.886 | [11 empty] | LP
| " |  |  |  | 1.892 | [8 empty] | * |  |  | LP
19H-0112Z | 525504 | 26.8 | 9.5 | 845 | 1.883 | 5.653 | 5.612 | 0.01366667 | 7.732557 | MU3 | 3 | 40 | FA496385 |  |  |  | LP
[5 empty] | 1.882 | [11 empty] | LP
| " |  |  |  | 1.887 | [8 empty] | * |  |  | LP
19H-0113Z | 525504 | 26.8 | 9.4 | 844 | 1.891 | 5.682 | 5.647 | 0.01166667 | 7.723406 | MU3 | 3 | 40 | FA496385 |  |  |  | LP
[5 empty] | 1.901 | [11 empty] | LP
| " |  |  |  | 1.89 | [8 empty] | * |  |  | LP
19H-0114Z | 525504 | 24.7 | 16.9 | 853 | 1.88 | 5.651 | 5.615 | 0.012 | 7.751115 | MU3 | 3 | 40 | FA496385 |  |  |  | LP
[5 empty] | 1.884 | [11 empty] | LP
| " |  |  |  | 1.886 | [8 empty] | * |  |  | LP
19H-0115Z | 525504 | 24.6 | 12 | 853 | 1.879 | 5.642 | 5.605 | 0.01233333 | 7.748513 | MU3 | 3 | 40 | FA496385 |  |  |  | LP
[5 empty] | 1.881 | [11 empty] | LP
| " |  |  |  | 1.881 | [8 empty] | * | MEM. PUNKTLÖCHER |  | LP
19H-0116Z | 525503 | 24.6 | 9.1 | 854 | 1.885 | 5.656 | 5.617 | 0.013 | 7.757597 | MU3 | 3 | 40 | FA496385 |  |  |  | LP
| 525504 |  |  |  | 1.882 | [11 empty] | LP
| " |  |  |  | 1.888 | [8 empty] | * | MEM.ZWEI LANGE KRATZER |  | LP
19H-0117Z | 525504 | 24.4 | 13.3 | 854 | 1.888 | 5.663 | 5.624 | 0.013 | 7.752386 | MU3 | 3 | 40 | FA496385 |  |  |  | LP
[5 empty] | 1.888 | [10 empty] | z electrode kl.schwarze flecken | LP
| " |  |  |  | 1.888 | [8 empty] | * |  |  | LP
19H-0118Z | 525504 | 23.9 | 7.9 | 853 | 1.907 | 5.71 | 5.67 | 0.01333333 | 7.730296 | MU3 | 3 | 40 | FA496385 |  |  |  | LP
[5 empty] | 1.899 | [11 empty] | LP
| " |  |  |  | 1.903 | [8 empty] | * |  |  | LP
19H-0119Z | 525503 | 24.8 | 10.2 | 856 | 1.87 | 5.609 | 5.56 | 0.01633333 | 7.780987 | MU3 | 3 | 40 | FA496385 |  | MEM. PUNKTLÖCHER |  | LP
[5 empty] | 1.868 | [11 empty] | LP
| " |  |  |  | 1.87 | [8 empty] | * |  |  | LP
19H-0120Z | 525503 | 24.8 | 11.5 | 854 | 1.861 | 5.591 | 5.55 | 0.01366667 | 7.762807 | MU3 | 3 | 40 | FA496385 |  |  |  | LP
[5 empty] | 1.867 | [11 empty] | LP
| " |  |  |  | 1.862 | [8 empty] | * |  |  | LP
19H-0121Z | 525503 | 27.5 | 2 | 559 | 1.858 | 3.72 | 3.692 | 0.014 | 7.690983 | MU2 | 2 | 40 | FA497085 |  |  |  | TH
[5 empty] | 1.865 | [8 empty] | * |  |  | TH
19H-0122Z | " | 27.6 | 1 | 560 | 1.871 | 3.729 | 3.685 | 0.022 | 7.707304 | MU2 | 2 | 40 | " |  |  |  | TH
[5 empty] | 1.861 | [8 empty] | * |  |  | TH
19H-0123Z | " | 27.8 | 0.5 | 560 | 1.859 | 3.723 | 3.69 | 0.0165 | 7.712429 | MU2 | 2 | 40 | " |  |  |  | TH
[5 empty] | 1.865 | [8 empty] | * |  |  | TH
19H-0124Z | " | 28.4 | 0.2 | 567 | 1.846 | 3.694 | 3.665 | 0.0145 | 7.824403 | MU2 | 2 | 40 | " |  |  |  | TH
[5 empty] | 1.849 | [8 empty] | * |  |  | TH
19H-0125Z | " | 28.4 | 0.2 | 567 | 1.849 | 3.696 | 3.661 | 0.0175 | 7.824403 | MU2 | 2 | 40 | " |  |  |  | TH
[5 empty] | 1.848 | [8 empty] | * |  |  | TH
19H-0126Z | " | 25.5 | 0 | 565 | 1.811 | 3.618 | 3.584 | 0.017 | 7.721822 | MU2 | 2 | 40 | " |  |  |  | TH
[5 empty] | 1.806 | [8 empty] | * |  |  | TH
19H-0127Z | " | 25.6 | 0.2 | 569 | 1.864 | 3.718 | 3.686 | 0.016 | 7.779093 | MU2 | 2 | 40 | " |  |  |  | TH
[5 empty] | 1.854 | [8 empty] | * |  |  | TH
19H-0128Z | " | 25.5 | 0.1 | 568 | 1.859 | 3.722 | 3.69 | 0.016 | 7.762823 | MU2 | 2 | 40 | " |  |  |  | TH
[5 empty] | 1.864 | [8 empty] | * |  |  | TH
19H-0129Z | " | 25.2 | 0.2 | 569 | 1.872 | 3.747 | 3.714 | 0.0165 | 7.768678 | MU2 | 2 | 40 | " |  |  |  | TH
[5 empty] | 1.876 | [8 empty] | * |  |  | TH
19H-0130Z | " | 26.3 | 0 | 568 | 1.862 | 3.718 | 3.68 | 0.019 | 7.783617 | MU2 | 2 | 40 | " |  |  |  | TH
[5 empty] | 1.856 | [8 empty] | * |  |  | TH
19H-0131Z | 525503 | 26 | 0 | 568 | 1.856 | 3.717 | 3.687 | 0.015 | 7.775819 | MU2 | 2 | 40 | " |  |  |  | TH
[5 empty] | 1.862 | [8 empty] | * |  |  | TH
19H-0132Z | 525503 | 25.8 | 0.1 | 569 | 1.868 | 3.733 | 3.7 | 0.0165 | 7.784301 | MU2 | 2 | 40 | " |  |  |  | TH
[5 empty] | 1.865 | [8 empty] | * |  |  | TH
Rev./ Rep./ Test
19B-0033Z | 523011 | 24.8 | 3.6 | 559 | 1.909 | 3.82 | 3.795 | 0.0125 | 7.621913 | MU2 | 2 | 40 | FA531046
| " |  |  |  | 1.91
TEST
17A-0045Z | alt | 18.5 | 0.1 | 274 | 1.94 | 1.92 | 1.906 | 0.014 | 7.313939 | MU1 | 1 | 40
" | neu | 32.8 |  | 293 | 1.95 | 1.943 | 1.93 | 0.013 | 8.20459 | MU1 | 1 | 40
19F-0054Z |  | 25 | 0 | 170 |  | 1.838 | 1.82 | 0.018 | 7.422369 | MI_V3 | 1 | 25
|  | 25.5 | 0 | 170 |  | 1.823 | 1.81 | 0.013 | 7.434816 | MI_V3 | 1 | 25
Gassflussmessung falsch
(SB i. O.)
Note on P1: O-Elektrode mit Gravur an falscher Position; *= Flachdichtung DB-10093 b= Bächler- Elektrode
Note on C2: 05.07.19/TH
Note on C4: 12.07.19/TH
Note on C10: 25.06.19/TH
Note on C19: 15.07.19/MGR
Note on C27: 12.07.19/TH
Note on C36: 15.07.19/MGR
Note on C44: 12.07.19/TH
Note on C45: 15.07.19/MGR
Note on C55: 12.07.19/TH
Note on C59: 26.07.19/TH/MGR
Note on C78: 26.07.19/TH
Note on C80: 26.07.19/TH
Note on C84: 26.07.19/TH
Note on C88: 26.07.19/TH
Note on C92: 26.07.19/TH
Note on C95: 26.07.19/TH
Note on C98: 26.07.19/TH
Note on C101: 26.07.19/TH
Note on C104: 26.07.19/TH
Note on C107: 26.07.19/TH
Note on C110: 26.07.19/TH
Note on C113: 26.07.19/TH
Note on C116: 26.07.19/TH
Note on C119: 26.07.19/TH
Note on C122: 26.07.19/TH
Note on C125: 26.07.19/TH
Note on C138: Zellenmontage: 7.8.19/ MGR
Note on C144: 26.07.19/TH/MGR
Note on C146: Zellenmontage: 7.8.19/ MGR
Note on C148: Zellenmontage: 8.8.19 TH/MGR
Note on C158: Zellenmontage: 17.7.19 TH
Note on C168: 8.8.19 TH/MGR
Note on C171: 8.8.19 TH/MGR
Note on C174: 8.8.19 TH/MGR
Note on C177: 26.8.19 TH/MGR
Note on C180: 26.8.19 TH/MGR
Note on C183: 26.8.19 TH/MGR
Note on C186: 26.8.19 TH/MGR
Note on C189: 26.8.19 TH
Note on C190: 26.8.19 TH/MGR
Note on C192: 26.8.19 TH/MGR
Note on C195: 26.8.19 TH/MGR
Note on C198: 26.8.19 TH
Note on C201: 26.8.19 TH
Note on C204: 26.8.19 TH
Note on C234: Zellenmontage: 7.8.19/ MGR

## Sep
Cell # | Membran Batch FA | Temp Gas / [°C] | Temp Kat T1-T2 / [°C] | Gasfluss / [mln / min] | Membrane V @ 13 bar/[V] | Cell V @ 13 bar/[V] | Cell V @ 0 bar [V] | Voltage Diff. / [V] | H2 Prod / [nmL/A] | Typ | Anz. Layer | Strom / [A] | FA # |  | Bemerkungen | Bemerkungen | Visum | Jahr: | 2019
19I-0001Z | 516430 | 25.2 | 0 | 170 |  | 1.883 | 1.868 | 0.015 | 7.427348 | MI_V3 | 1 | 25 | FA521844 |  |  |  | LP
19I-0002Z | " | 25.1 | 0 | 171 |  | 1.881 | 1.871 | 0.01 | 7.468534 | MI_V3 | 1 | 25 | " |  | MEM.KLEINES P.LOCH |  | LP
19I-0003Z | " | 24.9 | 0 | 171 |  | 1.876 | 1.861 | 0.015 | 7.463526 | MI_V3 | 1 | 25 | " |  |  |  | LP
19I-0004Z | " | 24.8 | 0.1 | 173 |  | 1.867 | 1.851 | 0.016 | 7.548285 | MI_V3 | 1 | 25 | " |  |  |  | LP
19I-0005Z | " | 24.6 | 0 | 172 |  | 1.891 | 1.876 | 0.015 | 7.499616 | MI_V3 | 1 | 25 | " |  |  |  | LP
19I-0006Z | " | 24.6 | 0 | 173 |  | 1.872 | 1.858 | 0.014 | 7.543218 | MI_V3 | 1 | 25 | " |  |  |  | LP
19I-0007Z | " | 24.3 | 0 | 172 |  | 1.886 | 1.867 | 0.019 | 7.492059 | MI_V3 | 1 | 25 | " |  |  |  | LP
19I-0008Z | " | 24 | 0 | 172 |  | 1.86 | 1.846 | 0.014 | 7.484503 | MI_V3 | 1 | 25 | " |  |  |  | LP
19I-0009Z | " | 23.9 | 0 | 172 |  | 1.861 | 1.848 | 0.013 | 7.481984 | MI_V3 | 1 | 25 | " |  |  |  | LP
19I-0010Z | " | 23.2 | 0.1 | 174 |  | 1.851 | 1.837 | 0.014 | 7.551148 | MI_V3 | 1 | 25 | " |  | MEM.1MM RAND VERSCHOBEN |  | LP
19I-0011Z | " | 25.5 | 0 | 170 |  | 1.881 | 1.865 | 0.016 | 7.434816 | MI_V3 | 1 | 25 | " |  | MEM.1MM RAND VERSCHOBEN |  | LP
19I-0012Z | " | 25.3 | 0 | 171 |  | 1.879 | 1.867 | 0.012 | 7.473542 | MI_V3 | 1 | 25 | " |  |  |  | LP
19I-0013Z | " | 25.1 | 0.2 | 172 |  | 1.875 | 1.862 | 0.013 | 7.512209 | MI_V3 | 1 | 25 | " |  | MEM.1MM RAND VERSCHOBEN |  | LP
19I-0014Z | " | 25.4 | 0.1 | 170 |  | 1.865 | 1.852 | 0.013 | 7.432327 | MI_V3 | 1 | 25 | " |  |  |  | LP
19I-0015Z | " | 25.3 | 0 | 171 |  | 1.884 | 1.87 | 0.014 | 7.473542 | MI_V3 | 1 | 25 | " |  |  |  | LP
19I-0016Z | " | 25.3 | 0.1 | 173 |  | 1.874 | 1.86 | 0.014 | 7.560952 | MI_V3 | 1 | 25 | " |  |  |  | LP
19I-0017Z | " | 25.2 | 0.1 | 171 |  | 1.873 | 1.858 | 0.015 | 7.471038 | MI_V3 | 1 | 25 | " |  |  |  | LP
19I-0018Z | " | 25.9 | 0 | 172 |  | 1.87 | 1.855 | 0.015 | 7.53236 | MI_V3 | 1 | 25 | " |  |  |  | LP
19I-0019Z | " | 25.7 | 0 | 172 |  | 1.873 | 1.863 | 0.01 | 7.527322 | MI_V3 | 1 | 25 | " |  | MEM.1MM RAND VERSCHOBEN |  | LP
19I-0020Z | 516430 | 25.6 | 0 | 170 |  | 1.878 | 1.865 | 0.013 | 7.437306 | MI_V3 | 1 | 25 | " |  | MEM.1MM ÜBERSCHNITTEN |  | LP
19I-0021Z | 525503 | 24.2 | 3.5 | 1141 | 1.857 | 7.43 | 7.36 | 0.0175 | 7.76305 | MU4 | 4 | 40 |  |  |  | GELB NEU SPÜHLANLAGE | LP
| " |  |  |  | 1.853 | [11 empty] | LP
| " |  |  |  | 1.862 | [11 empty] | LP
| " |  |  |  | 1.857 | [8 empty] | * | MEM.PUNKTLÖCHER |  | LP
19I-0022Z | " | 24.6 | 5.4 | 1140 | 1.873 | 7.47 | 7.41 | 0.015 | 7.76668 | MU4 | 4 | 40 |  |  |  |  | LP
| " |  |  |  | 1.853 | [11 empty] | LP
| " |  |  |  | 1.864 | [11 empty] | LP
| 525503 |  |  |  | 1.872 | [8 empty] | * |  |  | LP
19I-0023Z | " | 23.7 | 10.4 | 1141 | 1.861 | 7.44 | 7.37 | 0.0175 | 7.749997 | MU4 | 4 | 40 |  |  |  |  | LP
| " |  |  |  | 1.862 | [11 empty] | LP
| " |  |  |  | 1.861 | [11 empty] | LP
| " |  |  |  | 1.852 | [8 empty] | * | MEM.KNAPP GESCHNITTEN |  | LP
19I-0024Z | " | 23.9 | 8.5 | 1141 | 1.864 | 7.44 | 7.37 | 0.0175 | 7.755218 | MU4 | 4 | 40 |  |  |  |  | LP
| " |  |  |  | 1.856 | [11 empty] | LP
| " |  |  |  | 1.857 | [10 empty] | Z ELEKTRODE SCHWARZE FLECKEN | LP
| " |  |  |  | 1.861 | [8 empty] | * |  | Z ELEKTRODE SCHWARZE FLECKEN | LP
19I-0025Z | " | 23.2 | 7.7 | 1143 | 1.86 | 7.48 | 7.41 | 0.0175 | 7.750505 | MU4 | 4 | 40 |  |  |  |  | LP
| " |  |  |  | 1.869 | [11 empty] | LP
| " |  |  |  | 1.873 | [11 empty] | LP
| " |  |  |  | 1.876 | [8 empty] | * | MEM.GROS. PUNKTLOCH |  | LP
19I-0026Z | " | 23.3 | 9.2 | 1142 | 1.859 | 7.45 | 7.39 | 0.015 | 7.746337 | MU4 | 4 | 40 |  |  |  |  | LP
| " |  |  |  | 1.86 | [11 empty] | LP
| " |  |  |  | 1.861 | [11 empty] | LP
| " |  |  |  | 1.866 | [8 empty] | * |  |  | LP
19I-0027Z | " | 23.3 | 6.2 | 1142 | 1.857 | 7.44 | 7.37 | 0.0175 | 7.746337 | MU4 | 4 | 40 |  |  |  |  | LP
| " |  |  |  | 1.855 | [11 empty] | LP
| " |  |  |  | 1.856 | [11 empty] | LP
| 525505 |  |  |  | 1.864 | [8 empty] | * | MEM.KNAPP GESCNITTEN |  | LP
19I-0028Z | " | 23.3 | 3.8 | 1141 | 1.879 | 7.51 | 7.45 | 0.015 | 7.739554 | MU4 | 4 | 40 |  |  |  |  | LP
| " |  |  |  | 1.875 | [11 empty] | LP
| " |  |  |  | 1.876 | [9 empty] | MEM.2MM ÜBERLÄPPUNG |  | LP
| " |  |  |  | 1.879 | [8 empty] | * | MEM.PUNKTLÖCHER |  | LP
19I-0029Z | " | 22.9 | 4.2 | 1142 | 1.893 | 7.55 | 7.49 | 0.015 | 7.735885 | MU4 | 4 | 40 |  |  |  |  | LP
| " |  |  |  | 1.891 | [11 empty] | LP
| " |  |  |  | 1.887 | [11 empty] | LP
| " |  |  |  | 1.881 | [8 empty] | * |  |  | LP
19I-0030Z | " | 22.7 | 5.4 | 1142 | 1.895 | 7.57 | 7.51 | 0.015 | 7.730659 | MU4 | 4 | 40 |  |  |  |  | LP
| " |  |  |  | 1.896 | [11 empty] | LP
| " |  |  |  | 1.89 | [9 empty] | MEM.PUNKTLÖCHER |  | LP
| " |  |  |  | 1.891 | [8 empty] | * | MEM.SCHLECHT GESCHNITTEN |  | LP
19I-0031Z | 527379 | 23.9 | 8.3 | 1140 | 1.863 | 7.45 | 7.38 | 0.0175 | 7.748421 | MU4 | 4 | 40 |  |  |  |  | LP
| " |  |  |  | 1.863 | [11 empty] | LP
| " |  |  |  | 1.86 | [11 empty] | LP
| " |  |  |  | 1.858 | [8 empty] | * | MEM.PUNKTLOCH |  | LP
19I-0032Z | " | 23.7 | 6.4 | 1140 | 1.862 | 7.44 | 7.37 | 0.0175 | 7.743204 | MU4 | 4 | 40 |  |  |  |  | LP
| " |  |  |  | 1.861 | [11 empty] | LP
| " |  |  |  | 1.855 | [11 empty] | LP
| " |  |  |  | 1.859 | [8 empty] | * | MEM.PUNKTLOCH |  | LP
19I-0033Z | " | 23.2 | 4.4 | 1142 | 1.857 | 7.42 | 7.35 | 0.0175 | 7.743724 | MU4 | 4 | 40 |  |  |  |  | LP
| " |  |  |  | 1.851 | [11 empty] | LP
| " |  |  |  | 1.857 | [11 empty] | LP
| " |  |  |  | 1.852 | [8 empty] | * | MEM.PUNKTLOCH |  | LP
Rev./ Rep./ Test
19B-0056Z | 516430 | 25.9 | 0.3 | 173 |  | 1.882 | 1.867 | 0.015 | 7.576152 | MI_V3 | 1 | 25 | FA533671 |  |  |  | LP
16J-0049Z | 516430 | 25.6 | 0.3 | 173 |  | 1.888 | 1.874 | 0.014 | 7.568552 | MI_V3 | 1 | 25 | OHNE |  |  |  | LP
Note on P1: O-Elektrode mit Gravur an falscher Position; *= Flachdichtung DB-10093 b= Bächler- Elektrode
Note on C2: Zellenmontage: 17.7.19 MGR
Note on C21: Zellenmontage: 25.7.19 MGR
Note on C22: Zellenmontage: 26.8.19 TH
Note on C29: Zellenmontage: 27.8.19 TH
Note on C49: Zellenmontage: 5.9.19 TH
Note on C62: Zellenmontage: 20.9.19 MGR/TH
Note on C133: Zellenmontage: 25.7.19 MGR
Note on C134: Zellenmontage: 17.7.19 MGR

## Oct
Cell # | Membran Batch FA | Temp Gas / [°C] | Temp Kat T1-T2 / [°C] | Gasfluss / [mln / min] | Membrane V @ 13 bar/[V] | Cell V @ 13 bar/[V] | Cell V @ 0 bar [V] | Voltage Diff. / [V] | H2 Prod / [nmL/A] | Typ | Anz. Layer | Strom / [A] | FA # |  | Bemerkungen | Bemerkungen | Visum | Jahr: | 2019
19J-0001Z | 527379 | 24 | 3.2 | 1140 | 1.865 | 7.44 | 7.37 | 0.0175 | 7.75103 | MU4 | 4 | 40 | 535749 |  | H Electrode aus express Lieferung | i.O. von FCO | TH(ZUSAMMENSTELLEN)
| " |  |  |  | 1.858 | [10 empty] | GELB NEU SPÜHLANLAGE | LP (TEST)
| " |  |  |  | 1.866 | [10 empty] | NEUE SPÜHLANLAGE LINKE SEITE
| " |  |  |  | 1.852 | [8 empty] | *
19J-0002Z | " | 24.1 | 7 | 1140 | 1.868 | 7.45 | 7.39 | 0.015 | 7.753638 | MU4 | 4 | 40 | 535749 |  |  | NEUE SPÜHLANLAGE LINKE SEITE | TH(ZUSAMMENSTELLEN)
| " |  |  |  | 1.857 | [11 empty] | LP (TEST)
| " |  |  |  | 1.858
| " |  |  |  | 1.866 | [8 empty] | *
19J-0003Z | " | 24.1 | 12 | 1136 | 1.881 | 7.51 | 7.46 | 0.0125 | 7.726432 | MU4 | 4 | 40 | 535749 |  |  | NEUE SPÜHLANLAGE RECHTE SEITE | TH(ZUSAMMENSTELLEN)
| " |  |  |  | 1.88 | [11 empty] | LP (TEST)
| " |  |  |  | 1.874
| " |  |  |  | 1.876 | [8 empty] | *
19J-0004Z | 527379 | 24.2 | 16.8 | 1138 | 1.872 | 7.48 | 7.43 | 0.0125 | 7.742639 | MU4 | 4 | 40 | 535749 |  |  | NEUE SPÜHLANLAGE RECHTE SEITE | TH(ZUSAMMENSTELLEN)
| " |  |  |  | 1.869 | [11 empty] | LP (TEST)
| " |  |  |  | 1.871
| " |  |  |  | 1.869 | [8 empty] | *
19J-0005Z | " | 24.3 | 13.8 | 1139 | 1.874 | 7.5 | 7.44 | 0.015 | 7.752049 | MU4 | 4 | 40 | 535749 |  |  | NEUE SPÜHLANLAGE RECHTE SEITE | TH(ZUSAMMENSTELLEN)
| " |  |  |  | 1.872 | [11 empty] | LP (TEST)
| " |  |  |  | 1.874
| " |  |  |  | 1.88 | [8 empty] | *
19J-0006Z | " | 24.3 | 1 | 1138 | 1.853 | 7.4 | 7.35 | 0.0125 | 7.745243 | MU4 | 4 | 40 | 535749 |  |  |  | TH(ZUSAMMENSTELLEN)
| " |  |  |  | 1.844 | [11 empty] | LP (TEST)
| " |  |  |  | 1.844
| " |  |  |  | 1.851 | [8 empty] | *
19J-0007Z | " | 24.6 | 1.4 | 1138 | 1.859 | 7.43 | 7.36 | 0.0175 | 7.753055 | MU4 | 4 | 40 | 535749 |  |  |  | TH(ZUSAMMENSTELLEN)
| " |  |  |  | 1.855 | [11 empty] | LP (TEST)
| " |  |  |  | 1.857
| " |  |  |  | 1.858 | [8 empty] | *
19J-0008Z-R | 527379 | 24 | 2 | 279 |  | 1.904 | 1.893 | 0.011 | 7.58785 | MA_V1 | 1 | 40 | 537604 |  | nur O-seitig TeflonDichtung (Anord. C.S.)/ Vlies DB-10436;Stützring ø92.4 |  | LP
19J-0009Z-R | " | 24 | 2.5 | 279 |  | 1.89 | 1.88 | 0.01 | 7.58785 | MA_V1 | 1 | 40 | " |  |  | NEUE SPÜHLANLAGE LINKE SEITE | LP
19J-0010Z-R | " | 23.9 | 2.4 | 279 |  | 1.901 | 1.891 | 0.01 | 7.585297 | MA_V1 | 1 | 40 | " |  |  |  | LP
19J-0011Z-R | 527378 | 23.7 | 3.2 | 278 |  | 1.895 | 1.885 | 0.01 | 7.55302 | MA_V1 | 1 | 40 | " |  |  |  | LP
19J-0012Z-R | " | 23.6 | 4.1 | 278 |  | 1.897 | 1.889 | 0.008 | 7.550476 | MA_V1 | 1 | 40 | " |  |  |  | LP
19J-0013Z-R | " | 23.8 | 3 | 278 |  | 1.887 | 1.877 | 0.01 | 7.555565 | MA_V1 | 1 | 40 | " |  |  |  | LP
19J-0014Z | 527379 | 24.7 | 1.7 | 280 |  | 1.89 | 1.871 | 0.019 | 7.632986 | MU1 | 1 | 40 | 539010 | * | H Electrode aus express Lieferung | i.O. von FCO MEM.PUNTKLÖCHER | LP
19J-0015Z | " | 24.6 | 2.7 | 278 |  | 1.892 | 1.879 | 0.013 | 7.57592 | MU1 | 1 | 40 | " | * | MEM.PUNTKLÖCHER | NEUE SPÜHLANLAGE RECHTE SEITE | LP
19J-0016Z | 527378 | 24.6 | 2.5 | 279 |  | 1.887 | 1.876 | 0.011 | 7.603171 | MU1 | 1 | 40 | " | * | MEM.PUNTKLÖCHER |  | LP
19J-0017Z | " | 24.4 | 2 | 279 |  | 1.889 | 1.878 | 0.011 | 7.598064 | MU1 | 1 | 40 | " | * |  |  | LP
19J-0018Z | " | 24.5 | 2 | 280 |  | 1.889 | 1.873 | 0.016 | 7.62786 | MU1 | 1 | 40 | " | * | MEM.PUNTKLÖCHER |  | LP
19J-0019Z | " | 24.3 | 2.2 | 280 |  | 1.899 | 1.886 | 0.013 | 7.622735 | MU1 | 1 | 40 | " | * |  |  | LP
19J-0020Z | " | 24.2 | 2.2 | 280 |  | 1.896 | 1.885 | 0.011 | 7.620172 | MU1 | 1 | 40 | " | * |  |  | LP
19J-0021Z | " | 24.1 | 2.3 | 280 |  | 1.9 | 1.887 | 0.013 | 7.617609 | MU1 | 1 | 40 | " | * |  |  | LP
19J-0022Z | " | 24 | 2.1 | 280 |  | 1.902 | 1.89 | 0.012 | 7.615047 | MU1 | 1 | 40 | " | * | MEM.PUNTKLÖCHER |  | LP
19J-0023Z | 527378 | 24.2 | 0.4 | 1140 | 1.863 | 7.44 | 7.39 | 0.0125 | 7.756247 | MU4 | 4 | 40 | FA539011 |  |  |  | LP
| " |  |  |  | 1.861 | [7 empty] | " |  |  |  | LP
| " |  |  |  | 1.856 | [7 empty] | " |  |  |  | LP
| " |  |  |  | 1.859 | [7 empty] | " | * | MEM.PUNTKLÖCHER |  | LP
19J-0024Z | " | 24.4 | 0.9 | 1138 | 1.87 | 7.45 | 7.41 | 0.01 | 7.747847 | MU4 | 4 | 40 | " |  |  |  | LP
| " |  |  |  | 1.861 | [7 empty] | " |  |  |  | LP
| " |  |  |  | 1.86 | [7 empty] | " |  |  |  | LP
| " |  |  |  | 1.86 | [7 empty] | " | * | MEM.PUNTKLÖCHER |  | LP
19J-0025Z | 527378 | 23.5 | 0.1 | 281 |  | 1.893 | 1.879 | 0.014 | 7.629384 | MU1 | 1 | 40 | FA536709 | * |  | A90968 | LP
19J-0026Z | 527378 | 23.4 | 0.1 | 281 |  | 1.879 | 1.865 | 0.014 | 7.626812 | MU1 | 1 | 40 | FA537032 | * | MEM.PUNTKLÖCHER | A90961 | LP
19J-0027Z | 527378 | 24.1 | 0.1 | 280 |  | 1.859 | 1.845 | 0.014 | 7.617609 | MU1 | 1 | 40 | " | * |  | A90961 | LP
19J-0028Z | 516430 | 23.6 | 0.1 | 173 |  | 1.876 | 1.862 | 0.014 | 7.517884 | MI_V3 | 1 | 25 | FA532555 |  |  |  | LP
19J-0029Z | " | 23.9 | 0.2 | 173 |  | 1.87 | 1.856 | 0.014 | 7.525484 | MI_V3 | 1 | 25 | " |  | MEM. 1MM ÜBERSCNITTEN,PUNKTLÖCHER |  | LP
19J-0030Z | " | 23.8 | 0 | 171 |  | 1.89 | 1.879 | 0.011 | 7.43598 | MI_V3 | 1 | 25 | " |  | MEM.PUNTKLÖCHER |  | LP
19J-0031Z | " | 23.8 | 0.1 | 173 |  | 1.88 | 1.87 | 0.01 | 7.522951 | MI_V3 | 1 | 25 | " |  |  |  | LP
19J-0032Z | " | 23.6 | 0 | 173 |  | 1.877 | 1.863 | 0.014 | 7.517884 | MI_V3 | 1 | 25 | " |  |  |  | LP
19J-0033Z | " | 23.6 | 0 | 173 |  | 1.87 | 1.857 | 0.013 | 7.517884 | MI_V3 | 1 | 25 | " |  | MEM. 1MM ÜBERSCNITTEN,PUNKTLÖCHER |  | LP
19J-0034Z | " | 23.4 | 0 | 173 |  | 1.873 | 1.86 | 0.013 | 7.512817 | MI_V3 | 1 | 25 | " |  | MEM. 1MM ÜBERSCNITTEN |  | LP
19J-0035Z | " | 23.5 | 0.1 | 174 |  | 1.873 | 1.86 | 0.013 | 7.558792 | MI_V3 | 1 | 25 | " |  | MEM. 1MM ÜBERSCNITTEN |  | LP
19J-0036Z | " | 24 | 0 | 173 |  | 1.86 | 1.847 | 0.013 | 7.528018 | MI_V3 | 1 | 25 | " |  | MEM. 1MM ÜBERSCNITTEN |  | LP
19J-0037Z | " | 23.9 | 0 | 176 |  | 1.869 | 1.855 | 0.014 | 7.655984 | MI_V3 | 1 | 25 | " |  |  |  | LP
19J-0038Z | " | 23.7 | 0 | 175 |  | 1.905 | 1.89 | 0.015 | 7.607359 | MI_V3 | 1 | 25 | " |  |  | NEUE SPÜHLANLAGE RECHTE SEITE, 1MAL RESETIERT | LP
19J-0039Z | " | 23.7 | 0.1 | 173 |  | 1.885 | 1.87 | 0.015 | 7.520417 | MI_V3 | 1 | 25 | " |  |  |  | LP
19J-0040Z | " | 24 | 0 | 174 |  | 1.907 | 1.896 | 0.011 | 7.571532 | MI_V3 | 1 | 25 | " |  |  |  | LP
19J-0041Z | " | 24 | 0 | 173 |  | 1.897 | 1.882 | 0.015 | 7.528018 | MI_V3 | 1 | 25 | " |  | MEM. 1MM ÜBERSCNITTEN,PUNKTLÖCHER |  | LP
19J-0042Z | 516431 | 24 | 0 | 173 |  | 1.876 | 1.859 | 0.017 | 7.528018 | MI_V3 | 1 | 25 | " |  |  |  | LP
19J-0043Z | " | 23.9 | 0 | 174 |  | 1.895 | 1.88 | 0.015 | 7.568984 | MI_V3 | 1 | 25 | " |  | MEM. PUNKTLOCH |  | LP
19J-0044Z | " | 23.8 | 0 | 174 |  | 1.887 | 1.873 | 0.014 | 7.566436 | MI_V3 | 1 | 25 | " |  |  |  | LP
19J-0045Z | " | 23.7 | 0 | 174 |  | 1.891 | 1.876 | 0.015 | 7.563888 | MI_V3 | 1 | 25 | " |  |  |  | LP
19J-0046Z | " | 23.6 | 0 | 175 |  | 1.889 | 1.872 | 0.017 | 7.604796 | MI_V3 | 1 | 25 | " |  |  |  | LP
19J-0047Z | " | 23.6 | 0 | 174 |  | 1.877 | 1.861 | 0.016 | 7.56134 | MI_V3 | 1 | 25 | " |  | MEM. PUNKTLOCH |  | LP
19J-0048Z-R | 527378 | 24 | 0.8 | 277 |  | 1.915 | 1.902 | 0.013 | 7.533457 | MA_V1 | 1 | 40 | FA540410 |  | A91014 | NEUE SPÜHLANLAGE LINKE SEITE, 1MAL RESETIERT | TH
19J-0049Z-R | " | 24 | 0.6 | 280 |  | 1.918 | 1.906 | 0.012 | 7.615047 | MA_V1 | 1 | 40 | " |  | " |  | TH
19J-0050Z-R | " | 24 | 0.3 | 275 |  | 1.902 | 1.887 | 0.015 | 7.479064 | MA_V1 | 1 | 40 | FA540409 |  | " | Punktlöcher | TH
19J-0051Z-R | " | 24 | 0.5 | 274 |  | 1.903 | 1.889 | 0.014 | 7.451867 | MA_V1 | 1 | 40 | " |  | " |  | TH
19J-0052Z-R | " | 24 | 0.4 | 274 |  | 1.908 | 1.895 | 0.013 | 7.451867 | MA_V1 | 1 | 40 | " |  | " | Punktlöcher/überschneidung | TH
19J-0053Z-R | " | 23.9 | 0.5 | 274 |  | 1.922 | 1.908 | 0.014 | 7.449359 | MA_V1 | 1 | 40 | " |  | " | überschneidung | TH
19J-0054Z | 528316 | 23.9 | 0 | 280 |  | 1.91 | 1.9 | 0.01 | 7.612484 | MU1 | 1 | 40 | FA497086 | * |  | NEUE SPÜHLANLAGE RECHTE SEITE, 1MAL RESETIERT | LP
19J-0055Z | " | 24 | 0 | 279 |  | 1.904 | 1.893 | 0.011 | 7.58785 | MU1 | 1 | 40 | " | * |  |  | LP
19J-0056Z | " | 24 | 0 | 279 |  | 1.904 | 1.893 | 0.011 | 7.58785 | MU1 | 1 | 40 | " | * |  |  | LP
19J-0057Z | " | 24.2 | 0 | 279 |  | 1.903 | 1.889 | 0.014 | 7.592957 | MU1 | 1 | 40 | " |  |  |  | LP
19J-0058Z | " | 24.2 | 0 | 279 |  | 1.908 | 1.899 | 0.009 | 7.592957 | MU1 | 1 | 40 | " |  |  |  | LP
19J-0059Z | " | 24.5 | 0 | 279 |  | 1.911 | 1.893 | 0.018 | 7.600618 | MU1 | 1 | 40 | " |  | MEM.KLEINE PUNKTLÖCHER |  | LP
19J-0060Z | " | 24.4 | 0.1 | 278 |  | 1.897 | 1.886 | 0.011 | 7.570831 | MU1 | 1 | 40 | " |  |  |  | LP
19J-0061Z | " | 24.3 | 0 | 279 |  | 1.893 | 1.881 | 0.012 | 7.595511 | MU1 | 1 | 40 | " |  |  |  | LP
19J-0062Z | " | 24.3 | 0 | 278 |  | 1.903 | 1.893 | 0.01 | 7.568287 | MU1 | 1 | 40 | " |  | MEM.KRATZER-GRENZFAHL |  | LP
19J-0063Z | " | 24.3 | 0 | 279 |  | 1.895 | 1.886 | 0.009 | 7.595511 | MU1 | 1 | 40 | " |  |  |  | LP
19J-0064Z | " | 24 | 1.2 | 279 |  | 1.88 | 1.871 | 0.009 | 7.58785 | MU1 | 1 | 40 | " |  | KAT.TEMP. BEFOHR SPÜHLTEST 0.7 | NEUE SPÜHLANLAGE RECHTE SEITE, 1MAL RESETIERT | LP
19J-0065Z | " | 23.9 | 2.4 | 280 |  | 1.893 | 1.878 | 0.015 | 7.612484 | MU1 | 1 | 40 | " |  | 0.3 |  | LP
19J-0066Z | " | 23.9 | 4.3 | 279 |  | 1.886 | 1.874 | 0.012 | 7.585297 | MU1 | 1 | 40 | " | * | 0 |  | LP
19J-0067Z | " | 23.9 | 4 | 279 |  | 1.882 | 1.872 | 0.01 | 7.585297 | MU1 | 1 | 40 | " |  |  |  | LP
19J-0068Z | " | 24 | 3.4 | 279 |  | 1.89 | 1.873 | 0.017 | 7.58785 | MU1 | 1 | 40 | " |  |  |  | LP
19J-0069Z | " | 24 | 4.2 | 280 |  | 1.891 | 1.879 | 0.012 | 7.615047 | MU1 | 1 | 40 | " | * |  |  | LP
19J-0070Z | " | 24 | 2.3 | 279 |  | 1.877 | 1.865 | 0.012 | 7.58785 | MU1 | 1 | 40 | " | * |  |  | LP
19J-0071Z | " | 23.9 | 2.4 | 279 |  | 1.876 | 1.861 | 0.015 | 7.585297 | MU1 | 1 | 40 | " | * |  |  | LP
19J-0072Z | " | 23.8 | 5.3 | 278 |  | 1.875 | 1.863 | 0.012 | 7.555565 | MU1 | 1 | 40 | " | * |  |  | LP
19J-0073Z | " | 23.7 | 2 | 280 |  | 1.868 | 1.857 | 0.011 | 7.607359 | MU1 | 1 | 40 | " | * |  |  | LP
19J-0074Z | 528316 | 24.1 | 9.7 | 565 | 1.888 | 3.769 | 3.733 | 0.018 | 7.685624 | MU2 | 2 | 40 | FA541218 |  |  | NEUE SPÜHLANLAGE LINKE SEITE, 1MAL RESETIERT | LP
| " |  |  |  | 1.88 | [7 empty] | " | * |  |  | LP
19J-0075Z | " | 24 | 7.3 | 566 | 1.878 | 3.758 | 3.735 | 0.0115 | 7.696636 | MU2 | 2 | 40 | " |  |  |  | LP
| " |  |  |  | 1.879 | [7 empty] | " | * | MEM. 1MM ÜBERSCHNEIDUNG |  | LP
19J-0076Z | " | 24 | 8.8 | 564 | 1.887 | 3.766 | 3.743 | 0.0115 | 7.66944 | MU2 | 2 | 40 | " |  |  |  | LP
| " |  |  |  | 1.876 | [7 empty] | " | * |  |  | LP
19J-0077Z | 528316 | 24.2 | 2.5 | 1135 | 1.88 | 7.49 | 7.43 | 0.015 | 7.722228 | MU4 | 4 | 40 | FA505195 |  |  |  | LP
| " |  |  |  | 1.864 | [7 empty] | " |  |  |  | LP
| " |  |  |  | 1.88 | [7 empty] | " |  |  |  | LP
| " |  |  |  | 1.862 | [7 empty] | " | * | MEM.PUNTKLÖCHER |  | LP
19J-0078Z | 528316 | 24.3 | 4.3 | 1128 | 1.854 | 7.42 | 7.37 | 0.0125 | 7.677183 | MU4 | 4 | 40 | FA505195 |  |  |  | LP
| " |  |  |  | 1.854 | [7 empty] | " |  |  |  | LP
| " |  |  |  | 1.847 | [7 empty] | " |  |  |  | LP
| " |  |  |  | 1.865 | [7 empty] | " | * | MEM. 1MM ÜBERSCHNEIDUNG |  | LP
19J-0079Z | 528316 | 24.2 | 6.3 | 1138 | 1.892 | 7.55 | 7.5 | 0.0125 | 7.742639 | MU4 | 4 | 40 | FA505195 |  |  |  | LP
| " |  |  |  | 1.885 | [7 empty] | " |  |  |  | LP
| " |  |  |  | 1.887 | [7 empty] | " |  |  |  | LP
| 533005 |  |  |  | 1.886 | [7 empty] | " | * | MEM.TRANSPARENT "NEUE ABSAUGUNG" | I.O S.B | LP
19J-0080Z | 528316 | 24.2 | 1.1 | 1134 | 1.862 | 7.43 | 7.39 | 0.01 | 7.715424 | MU4 | 4 | 40 | FA505195 |  |  |  | LP
| " |  |  |  | 1.858 | [7 empty] | " |  |  |  | LP
| 528317 |  |  |  | 1.856 | [7 empty] | " |  |  |  | LP
| 533005 |  |  |  | 1.858 | [7 empty] | " | * | MEM.TRANSPARENT "NEUE ABSAUGUNG" | I.O S.B | LP
19J-0081Z | 533005 | 24.5 | 3.1 | 279 |  | 1.898 | 1.883 | 0.015 | 7.600618 | MU1 | 1 | 40 | FA503023 | * | MEM.NEUE ABSAUGUNG "I.O S.B" | NEUE SPÜHLANLAGE RECHTE SEITE | LP
19J-0082Z | " | 24.3 | 3.8 | 278 |  | 1.891 | 1.881 | 0.01 | 7.568287 | MU1 | 1 | 40 | " | * | MEM.TRANSPARENT,PUNKTLÖCHER | MEM.NEUE ABSAUGUNG "I.O S.B" | LP
19J-0083Z | " | 24.2 | 3.3 | 279 |  | 1.891 | 1.88 | 0.011 | 7.592957 | MU1 | 1 | 40 | " | * | MEM.TRANSPARENT,PUNKTLÖCHER | MEM.NEUE ABSAUGUNG "I.O S.B" | LP
19J-0084Z | " | 24.1 | 2.9 | 279 |  | 1.894 | 1.883 | 0.011 | 7.590404 | MU1 | 1 | 40 | " | * | MEM. TRANSPARENT | MEM.NEUE ABSAUGUNG "I.O S.B" | LP
19J-0085Z | " | 24 | 2.7 | 279 |  | 1.887 | 1.871 | 0.016 | 7.58785 | MU1 | 1 | 40 | " | * | MEM.TRANSPARENT,2MM ÜBERSCHNEIDUNG | MEM.NEUE ABSAUGUNG "I.O S.B" | LP
19J-0086Z | " | 23.9 | 2.3 | 280 |  | 1.888 | 1.873 | 0.015 | 7.612484 | MU1 | 1 | 40 | " | * | MEM. TRANSPARENT | MEM.NEUE ABSAUGUNG "I.O S.B" | LP
19J-0087Z | 528317 | 23.7 | 2.4 | 280 |  | 1.877 | 1.866 | 0.011 | 7.607359 | MU1 | 1 | 40 | " | * |  |  | LP
19J-0088Z | " | 24.5 | 2.4 | 280 |  | 1.877 | 1.86 | 0.017 | 7.62786 | MU1 | 1 | 40 | " | * | MEM.KLEINES PUNKTLOCH |  | LP
19J-0089Z | " | 24.3 | 2.2 | 279 |  | 1.861 | 1.85 | 0.011 | 7.595511 | MU1 | 1 | 40 | " | * |  |  | LP
19J-0090Z | " | 24.2 | 1.9 | 279 |  | 1.858 | 1.846 | 0.012 | 7.592957 | MU1 | 1 | 40 | " | * |  |  | LP
19J-0091Z | 528317 | 24.5 | 3.1 | 565 | 1.885 | 3.77 | 3.748 | 0.011 | 7.695966 | MU2 | 2 | 40 | FA542984 |  | A91069 | NEUE SPÜHLANLAGE LINKE SEITE | LP
| " |  |  |  | 1.885 | [8 empty] | * |  |  | LP
19J-0092Z | " | 23.9 | 0 | 279 |  | 1.854 | 1.842 | 0.012 | 7.585297 | MU1 | 1 | 40 | FA503023 | * |  |  | LP
19J-0093Z | " | 23.8 | 0 | 278 |  | 1.864 | 1.855 | 0.009 | 7.555565 | MU1 | 1 | 40 | " | * |  |  | LP
19J-0094Z | " | 23.9 | 0 | 279 |  | 1.853 | 1.841 | 0.012 | 7.585297 | MU1 | 1 | 40 | " | * |  |  | LP
19J-0095Z | " | 23.9 | 0 | 279 |  | 1.854 | 1.842 | 0.012 | 7.585297 | MU1 | 1 | 40 | " | * |  |  | LP
19J-0096Z | " | 23.8 | 0 | 279 |  | 1.849 | 1.838 | 0.011 | 7.582743 | MU1 | 1 | 40 | " | * |  |  | LP
19J-0097Z | " | 23.8 | 0 | 280 |  | 1.857 | 1.844 | 0.013 | 7.609921 | MU1 | 1 | 40 | " | * |  |  | LP
19J-0098Z | " | 23.7 | 0 | 279 |  | 1.851 | 1.839 | 0.012 | 7.580189 | MU1 | 1 | 40 | " | * |  |  | LP
19J-0099Z | " | 23.8 | 0 | 279 |  | 1.856 | 1.843 | 0.013 | 7.582743 | MU1 | 1 | 40 | " | * |  |  | LP
19J-0100Z | " | 23.8 | 0 | 279 |  | 1.863 | 1.85 | 0.013 | 7.582743 | MU1 | 1 | 40 | " | * |  |  | LP
19J-0101Z | " | 24.2 | 0 | 280 |  | 1.836 | 1.823 | 0.013 | 7.620172 | MU1 | 1 | 40 | " | * |  |  | LP
Rev./ Rep./ Test
17H-0072Z | 516430 | 24.2 | 1 | 173 |  | 1.906 | 1.89 | 0.016 | 7.533084 | MI_V3 | 1 | 25 | FA537587 |  | MEM.PUNKTLÖCHER |  | LP
17G-0077Z | " | 24.1 | 0.5 | 173 |  | 1.893 | 1.877 | 0.016 | 7.530551 | MI_V3 | 1 | 25 | " |  |  |  | LP
19G-0081Z | ALT | 24 | 0 | 173 |  | 1.892 | 1.883 | 0.009 | 7.528018 | MI_V3 | 1 | 25 | ALT |  |  |  | LP
19G-0120Z | ALT | 24 | 0 | 172 |  | 1.882 | 1.872 | 0.01 | 7.484503 | MI_V3 | 1 | 25 | ALT |  |  |  | LP
17C-0063Z | ALT | 23.8 | 0.4 | 824 | 1.766 | 5.268 | 5.206 | 0.02066667 | 7.46497 | MU3 | 3 | 40 | ALT |  |  |  | LP
[5 empty] | 1.74 | [7 empty] | " |  |  |  | LP
[5 empty] | 1.763 | [7 empty] | " |  |  |  | LP
18G-0049Z | 527378 | 23.8 | 3.2 | 566 | 1.868 | 3.738 | 3.717 | 0.0105 | 7.691456 | MU2 | 2 | 40 | ALT |  |  |  | LP
| " |  |  |  | 1.869 | [11 empty] | LP
17A-0072Z | ALT | 23.7 | 0.1 | 825 | 1.789 | 5.505 | 5.424 | 0.027 | 7.471513 | MU3 | 3 | 40 | ALT |  |  |  | LP
| " |  |  |  | 1.778 | [7 empty] | " |  |  |  | LP
| " |  |  |  | 1.942 | [7 empty] | " |  |  |  | LP
17A-0072Z | ALT | 23.9 | 0.8 | 832 | 1.766 | 5.412 | 5.384 | 0.009333333 | 7.539984 | MU3 | 3 | 40 | ALT |  |  |  | LP
| " |  |  |  | 1.78 | [7 empty] | " |  |  |  | LP
| 527378 |  |  |  | 1.867 | [7 empty] | " |  | MEM.TRANSPARENT |  | LP
18F-0014Z | 527378 | 24 | 1.6 | 848 | 1.888 | 5.647 | 5.615 | 0.01066667 | 7.687571 | MU3 | 3 | 40 | ALT |  |  |  | LP
| " |  |  |  | 1.885 | [7 empty] | " |  |  |  | LP
| " |  |  |  | 1.874 | [7 empty] | " |  | MEM.PUNKTLÖCHER |  | LP
17E-0012Z | ALT | 23.7 | 0 | 805 | 1.771 | 5.294 | 5.264 | 0.01 | 7.290385 | MU3 | 3 | 40 | ALT |  |  |  | LP
| " |  |  |  | 1.759 | [7 empty] | " |  |  |  | LP
| " |  |  |  | 1.766 | [7 empty] | " |  |  |  | LP
17E-0012Z | 527378 | 23.4 | 1.9 | 850 | 1.881 | 5.638 | 5.604 | 0.01133333 | 7.690143 | MU3 | 3 | 40 | ALT |  |  |  | LP
| " |  |  |  | 1.877 | [7 empty] | " |  | MEM.PUNKTLÖCHER |  | LP
| " |  |  |  | 1.879 | [7 empty] | " |  | MEM.TRANSPARENT |  | LP
16L-0018Z | 527378 | 23.9 | 7.2 | 850 | 1.872 | 5.617 | 5.583 | 0.01133333 | 7.703109 | MU3 | 3 | 40 | ALT |  |  |  | LP
| " |  |  |  | 1.874 | [7 empty] | " |  |  |  | LP
| " |  |  |  | 1.866 | [7 empty] | " |  |  |  | LP
18E-0034Z-R | 527378 | 23.9 | 0.4 | 279 |  | 1.907 | 1.897 | 0.01 | 7.585297 | MA_V1 | 1 | 40 | " |  | nur O-seitig TeflonDichtung (Anord. C.S.)/ Vlies DB-10436;Stützring ø92.4 |  | LP
17C-0085Z | ALT | 23.6 | 0.1 | 823 | 1.76 | 5.316 | 5.284 | 0.01066667 | 7.450889 | MU3 | 3 | 40 | ALT |  |  |  | LP
| " |  |  |  | 1.787 | [7 empty] | " |  |  |  | LP
| " |  |  |  | 1.773 | [7 empty] | " |  |  |  | LP
17G-0024Z | 516431 | 23.4 | 0 | 176 |  | 1.883 | 1.864 | 0.019 | 7.643097 | MI_V3 | 1 | 25 | ALT |  |  |  | TH/LP
17J-0043Z | 516431 | 24 | 0.1 | 176 |  | 1.851 | 1.836 | 0.015 | 7.658561 | MI_V3 | 1 | 25 | FA541227 |  | MEM.PUNKTLOCH |  | LP
18K-0043Z | ALT | 23.6 | 0 | 90 |  | 1.706 | 1.695 | 0.011 | 3.911038 | MI_V3 | 1 | 25 | ALT |  | 13 BAR NACH 15MIN. ERREICHT |  | LP
18K-0043Z | 516431 | 23.8 | 0 | 172 |  | 1.893 | 1.882 | 0.011 | 7.479465 | MI_V3 | 1 | 25 | FA543120 |  |  | NEUE SPÜHLANLAGE LINKE SEITE
18K-0042Z | ALT | [6 empty] | 0 | 0 | MI_V3 | 1 | 25 | ALT |  | 13 BAR NICHT. ERREICHT |  | LP
18K-0042Z | 516431 | 23.9 | 0 | 174 |  | 1.882 | 1.868 | 0.014 | 7.568984 | MI_V3 | 1 | 25 | FA543120 |  |  | NEUE SPÜHLANLAGE LINKE SEITE | LP
19A-0089Z | ALT | [6 empty] | 0 | 0 | MU1 | 1 | 40 | ALT |  | KAT TEMP. ÜBER 50 GRAD |  | LP
19A-0089Z | 528317 | 24.5 | 2.2 | 279 |  | 1.918 | 1.906 | 0.012 | 7.600618 | MU1 | 1 | 40 | FA543118 |  |  | NEUE SPÜHLANLAGE LINKE SEITE
18J-0067Z | 528317 | 24.3 | 6.2 | 565 | 1.899 | 3.795 | 3.775 | 0.01 | 7.690795 | MU2 | 2 | 40 | FA543119 |  |  | NEUE SPÜHLANLAGE LINKE SEITE | LP
[5 empty] | 1.896 | [11 empty] | LP
Note on P1: O-Elektrode mit Gravur an falscher Position; *= Flachdichtung DB-10093 b= Bächler- Elektrode
Note on C2: Zellenmontage: 20..09.19 TH/MGR
Note on C14: Zellenmontage: 20..09.19 TH/MGR
Note on C30: Zellenmontage: 20..09.19 TH/MGR
Note on C33: Zellenmontage: 27.9.19 MGR/TH
Note on C36: Zellenmontage: 20.9.19 MGR/TH
Note on C38: Zellenmontage: 27.9.19 MGR/TH
Note on C45: Zellenmontage: 27.9.19 MGR/TH
Note on C53: Zellenmontage: 27.9.19 MGR/TH
Note on C54: Zellenmontage: 27.9.19 MGR/TH
Note on C55: Zellenmontage: 27.9.19 TH
Note on C56: Zellenmontage: 25.7.19 MGR
Note on C70: Zellenmontage: 5.8.19 TH
Note on C82: Zellenmontage: 2.10.19 MGR
Note on C102: Zellenmontage: 7.10.19 MGR/TH
Note on C108: Zellenmontage: 7.10.19 MGR/TH
Note on C112: Zellenmontage: 7.10.19 MGR/TH
Note on C116: Zellenmontage: 7.10.19 MGR/TH
Note on C119: Zellenmontage: MGR 16.10.19
Note on C120: Zellenmontage: 7.10.19 MGR/TH
Note on C122: Zellenmontage: MGR 8.10.19
Note on C123: Zellenmontage: MGR 16.10.19
Note on C124: Zellenmontage: MGR 16.10.19
Note on C130: Zellenmontage: MGR 8.10.19
Note on C134: Zellenmontage: MGR 8.10.19
Note on C165: Zellenmontage: MGR 25.7.19
Note on C172: Zellenmontage: 27.9.19 TH
Note on C179: Zellenmontage: 27.9.19 TH
Note on C180: Zellenmontage: 27.9.19 TH
Note on C186: Zellenmontage: 27.9.19 TH
Note on C189: Zellenmontage: 27.9.19 TH
Note on C192: Zellenmontage: 27.9.19 TH
Note on C196: Zellenmontage: 5.8.19 TH
Note on C197: Zellenmontage: TH 5.8.19
Note on C199: Zellenmontage: 5.8.19 TH
Note on C201: Zellenmontage: 5.8.19 TH
Note on C203: Zellenmontage: MGR 8.10.19
Note on C204: Zellenmontage: MGR 8.10.19

## Nov
Cell # | Membran Batch FA | Temp Gas / [°C] | Temp Kat T1-T2 / [°C] | Gasfluss / [mln / min] | Membrane V @ 13 bar/[V] | Cell V @ 13 bar/[V] | Cell V @ 0 bar [V] | Voltage Diff. / [V] | H2 Prod / [nmL/A] | Typ | Anz. Layer | Strom / [A] | FA # |  | Bemerkungen | Bemerkungen | Visum | Jahr: | 2019
19K-0001Z | 528317 | 23.2 | 3.7 | 566 | 1.894 | 3.791 | 3.764 | 0.0135 | 7.675915 | MU2 | 2 | 40 | FA543746 |  |  | NEUE SPÜHLANLAGE LINKE SEITE | LP
| " |  |  |  | 1.896 | [7 empty] | " | * | MEM.PUNKTLÖCHER |  | LP
19K-0002Z | 528317 | 23 | 2.2 | 566 | 1.882 | 3.76 | 3.732 | 0.014 | 7.670735 | MU2 | 2 | 40 | " |  |  | NEUE SPÜHLANLAGE LINKE SEITE | LP
| " |  |  |  | 1.878 | [7 empty] | " |  | MEM.VERSCHOBEN |  | LP
19K-0003Z | 516431 | 24.2 | 0.1 | 172 |  | 1.883 | 1.875 | 0.008 | 7.489541 | MI_V3 | 1 | 25 | FA543745 |  |  | NEUE SPÜHLANLAGE RECHTE SEITE | LP
19K-0004Z | " | 24.3 | 0 | 172 |  | 1.879 | 1.864 | 0.015 | 7.492059 | MI_V3 | 1 | 25 | " |  |  |  | LP
19K-0005Z | " | 24.3 | 0.1 | 173 |  | 1.88 | 1.866 | 0.014 | 7.535618 | MI_V3 | 1 | 25 | " |  |  |  | LP
19K-0006Z | " | 24.2 | 0 | 173 |  | 1.886 | 1.871 | 0.015 | 7.533084 | MI_V3 | 1 | 25 | " |  | MEM.PUNKTLOCH |  | LP
19K-0007Z | " | 24.2 | 0 | 173 |  | 1.881 | 1.866 | 0.015 | 7.533084 | MI_V3 | 1 | 25 | " |  | MEM.PUNKTLOCH |  | LP
19K-0008Z | " | 24.2 | 0 | 173 |  | 1.87 | 1.858 | 0.012 | 7.533084 | MI_V3 | 1 | 25 | " |  |  |  | LP
19K-0009Z | " | 24 | 0 | 173 |  | 1.882 | 1.866 | 0.016 | 7.528018 | MI_V3 | 1 | 25 | " |  |  |  | LP
19K-0010Z | " | 24 | 0 | 174 |  | 1.89 | 1.876 | 0.014 | 7.571532 | MI_V3 | 1 | 25 | " |  |  |  | LP
19K-0011Z | " | 23.9 | 0 | 174 |  | 1.896 | 1.882 | 0.014 | 7.568984 | MI_V3 | 1 | 25 | " |  |  |  | LP
19K-0012Z | " | 24.1 | 0 | 175 |  | 1.88 | 1.867 | 0.013 | 7.617609 | MI_V3 | 1 | 25 | " |  | MEM.KRATZER |  | LP
19K-0013Z | 516432 | 23.7 | 0 | 174 |  | 1.894 | 1.876 | 0.018 | 7.563888 | MI_V3 | 1 | 25 | " |  |  |  | LP
19K-0014Z | " | 23.6 | 0 | 173 |  | 1.892 | 1.871 | 0.021 | 7.517884 | MI_V3 | 1 | 25 | " |  |  |  | LP
19K-0015Z | " | 23.6 | 0 | 174 |  | 1.885 | 1.869 | 0.016 | 7.56134 | MI_V3 | 1 | 25 | " |  |  |  | LP
19K-0016Z | " | 24 | 0 | 173 |  | 1.884 | 1.868 | 0.016 | 7.528018 | MI_V3 | 1 | 25 | " |  |  |  | LP
19K-0017Z | " | 24 | 0 | 173 |  | 1.885 | 1.868 | 0.017 | 7.528018 | MI_V3 | 1 | 25 | " |  | MEM.PUNKTLÖCHER |  | LP
19K-0018Z | " | 24 | 0 | 173 |  | 1.881 | 1.865 | 0.016 | 7.528018 | MI_V3 | 1 | 25 | " |  |  |  | LP
19K-0019Z | " | 24 | 0 | 173 |  | 1.882 | 1.866 | 0.016 | 7.528018 | MI_V3 | 1 | 25 | " |  |  |  | LP
19K-0020Z | " | 24 | 0 | 173 |  | 1.875 | 1.859 | 0.016 | 7.528018 | MI_V3 | 1 | 25 | " |  | MEM.1MM ÜBERSCHNEIDUNG |  | LP
19K-0021Z | " | 24 | 0 | 174 |  | 1.882 | 1.865 | 0.017 | 7.571532 | MI_V3 | 1 | 25 | " |  |  |  | LP
19K-0022Z | " | 24 | 0 | 175 |  | 1.882 | 1.866 | 0.016 | 7.615047 | MI_V3 | 1 | 25 | " |  |  |  | LP
19K-0023Z | " | 24 | 0 | 172 |  | 1.886 | 1.87 | 0.016 | 7.484503 | MI_V3 | 1 | 25 | " |  |  |  | LP
19K-0024Z | " | 24 | 0 | 174 |  | 1.893 | 1.878 | 0.015 | 7.571532 | MI_V3 | 1 | 25 | " |  |  |  | LP
19K-0025Z | " | 24 | 0 | 173 |  | 1.885 | 1.869 | 0.016 | 7.528018 | MI_V3 | 1 | 25 | " |  |  |  | LP
19K-0026Z | " | 24 | 0 | 173 |  | 1.882 | 1.864 | 0.018 | 7.528018 | MI_V3 | 1 | 25 | " |  |  |  | LP
19K-0027Z | " | 24 | 0 | 174 |  | 1.893 | 1.88 | 0.013 | 7.571532 | MI_V3 | 1 | 25 | " |  |  |  | LP
19K-0028Z | " | 24.2 | 0 | 175 |  | 1.884 | 1.869 | 0.015 | 7.620172 | MI_V3 | 1 | 25 | " |  |  |  | LP
19K-0029Z | 516432 | 24 | 0 | 172 |  | 1.874 | 1.857 | 0.017 | 7.484503 | MI_V3 | 1 | 25 | FA537106 |  |  |  | LP
19K-0030Z | " | 24 | 0 | 172 |  | 1.874 | 1.858 | 0.016 | 7.484503 | MI_V3 | 1 | 25 | " |  |  |  | LP
19K-0031Z | " | 23.9 | 0 | 172 |  | 1.869 | 1.853 | 0.016 | 7.481984 | MI_V3 | 1 | 25 | " |  |  |  | LP
19K-0032Z | " | 23.9 | 0 | 173 |  | 1.876 | 1.861 | 0.015 | 7.525484 | MI_V3 | 1 | 25 | " |  |  |  | LP
19K-0033Z | " | 23.8 | 0 | 173 |  | 1.872 | 1.856 | 0.016 | 7.522951 | MI_V3 | 1 | 25 | " |  |  |  | LP
19K-0034Z | " | 23.7 | 0.1 | 174 |  | 1.873 | 1.856 | 0.017 | 7.563888 | MI_V3 | 1 | 25 | " |  |  |  | LP
19K-0035Z | " | 24.2 | 0 | 174 |  | 1.862 | 1.845 | 0.017 | 7.576628 | MI_V3 | 1 | 25 | " |  | MEM.PUNKTLÖCHER |  | LP
19K-0036Z | " | 24.1 | 0 | 173 |  | 1.868 | 1.851 | 0.017 | 7.530551 | MI_V3 | 1 | 25 | " |  | MEM.PUNKTLÖCHER |  | LP
19K-0037Z | " | 24 | 0 | 174 |  | 1.861 | 1.845 | 0.016 | 7.571532 | MI_V3 | 1 | 25 | " |  | MEM.2MM ÜBERSCHNEIDUNG |  | LP
19K-0038Z | " | 23.9 | 0 | 175 |  | 1.852 | 1.834 | 0.018 | 7.612484 | MI_V3 | 1 | 25 | " |  |  |  | LP
19K-0039Z | " | 24.1 | 0 | 172 |  | 1.881 | 1.866 | 0.015 | 7.487022 | MI_V3 | 1 | 25 | FA544456 |  | A91024 | NEUE SPÜHLANLAGE LINKE SEITE | LP
19K-0040Z | " | 24 | 0 | 173 |  | 1.893 | 1.877 | 0.016 | 7.528018 | MI_V3 | 1 | 25 | FA537106 |  | MEM.PUNKTLÖCHER | NEUE SPÜHLANLAGE RECHTE SEITE | LP
19K-0041Z | " | 24.4 | 0 | 173 |  | 1.89 | 1.873 | 0.017 | 7.538151 | MI_V3 | 1 | 25 | " |  |  |  | LP
19K-0042Z | " | 24.3 | 0.1 | 173 |  | 1.89 | 1.874 | 0.016 | 7.535618 | MI_V3 | 1 | 25 | " |  |  |  | LP
19K-0043Z | " | 24.2 | 0.1 | 173 |  | 1.876 | 1.857 | 0.019 | 7.533084 | MI_V3 | 1 | 25 | " |  |  |  | LP
19K-0044Z | " | 24.2 | 0 | 173 |  | 1.879 | 1.862 | 0.017 | 7.533084 | MI_V3 | 1 | 25 | " |  | MEM.2MM ÜBERSCHNEIDUNG |  | LP
19K-0045Z | " | 24.2 | 0 | 173 |  | 1.886 | 1.869 | 0.017 | 7.533084 | MI_V3 | 1 | 25 | " |  | MEM.PUNKTLÖCHER |  | LP
19K-0046Z | " | 24.1 | 0 | 173 |  | 1.874 | 1.858 | 0.016 | 7.530551 | MI_V3 | 1 | 25 | " |  | MEM.PUNKTLÖCHER |  | LP
19K-0047Z | 516432 | 24 | 0 | 173 |  | 1.886 | 1.875 | 0.011 | 7.528018 | MI_V3 | 1 | 25 | " |  |  |  | LP
19K-0048Z | " | 24 | 0 | 173 |  | 1.888 | 1.876 | 0.012 | 7.528018 | MI_V3 | 1 | 25 | " |  |  |  | LP
19K-0049Z | " | 23.9 | 0 | 173 |  | 1.898 | 1.886 | 0.012 | 7.525484 | MI_V3 | 1 | 25 | " |  |  |  | LP
19K-0050Z | 528317 | 23.6 | 1.1 | 565 | 1.909 | 3.804 | 3.781 | 0.0115 | 7.672696 | MU2 | 2 | 40 | FA532552 |  |  | NEUE SPÜHLANLAGE RECHTE SEITE | LP
| " |  |  |  | 1.895 | [7 empty] | " |  |  |  | LP
19K-0051Z | 528317 | 23.6 | 0.7 | 565 | 1.915 | 3.815 | 3.79 | 0.0125 | 7.672696 | MU2 | 2 | 40 | " |  |  |  | LP
| " |  |  |  | 1.899 | [7 empty] | " |  | MEM.PUNKTLÖCHER |  | LP
19K-0052Z | 528317 | 23.3 | 0.2 | 565 | 1.91 | 3.807 | 3.777 | 0.015 | 7.664939 | MU2 | 2 | 40 | " |  |  |  | LP
| " |  |  |  | 1.897 | [7 empty] | " |  |  |  | LP
19K-0053Z | 528317 | 23.7 | 0 | 565 | 1.872 | 3.744 | 3.721 | 0.0115 | 7.675281 | MU2 | 2 | 40 | FA544457 |  | A91024 |  | LP
| " |  |  |  | 1.871 | [7 empty] | " |  |  | MEM.PUNKTLÖCHER
19K-0054Z | 528317 | 23.5 | 2.2 | 566 | 1.862 | 3.712 | 3.686 | 0.013 | 7.683686 | MU2 | 2 | 40 | FA546216 |  | MEM.PUNKTLÖCHER | NEUE SPÜHLANLAGE LINKE SEITE | LP
| " |  |  |  | 1.849 | [7 empty] | " |  | MEM.KRATZER
19K-0055Z | 528317 | 23.4 | 0.7 | 566 | 1.846 | 3.683 | 3.66 | 0.0115 | 7.681096 | MU2 | 2 | 40 | FA546216 |  |  |  | LP
| " |  |  |  | 1.835 | [7 empty] | " |  | MEM.VERSCHOBEN
19K-0056Z | 516432 | 23.9 | 0 | 173 |  | 1.894 | 1.88 | 0.014 | 7.525484 | MI_V3 | 1 | 25 | FA537107 |  | MEM.RAND SCHLECHT GESCHNITTEN (I.O C.S) | NEUE SPÜHLANLAGE RECHTE SEITE | LP
19K-0057Z | " | 23.9 | 0 | 173 |  | 1.893 | 1.878 | 0.015 | 7.525484 | MI_V3 | 1 | 25 | " |  |  |  | LP
19K-0058Z | " | 23.9 | 0 | 173 |  | 1.887 | 1.873 | 0.014 | 7.525484 | MI_V3 | 1 | 25 | " |  | MEM.PUNKTÖCHER |  | LP
19K-0059Z | 516433 | 23.8 | 0 | 172 |  | 1.897 | 1.885 | 0.012 | 7.479465 | MI_V3 | 1 | 25 | " |  |  |  | LP
19K-0060Z | " | 23.7 | 0 | 172 |  | 1.899 | 1.888 | 0.011 | 7.476947 | MI_V3 | 1 | 25 | " |  | MEM.KLEINES PUNKTLOCH |  | LP
19K-0061Z | " | 23.7 | 0 | 173 |  | 1.883 | 1.874 | 0.009 | 7.520417 | MI_V3 | 1 | 25 | " |  |  |  | LP
19K-0062Z | " | 23.8 | 0 | 173 |  | 1.887 | 1.878 | 0.009 | 7.522951 | MI_V3 | 1 | 25 | " |  |  |  | LP
19K-0063Z | " | 24 | 0 | 172 |  | 1.892 | 1.884 | 0.008 | 7.484503 | MI_V3 | 1 | 25 | " |  | MEM.1MM ÜBERSCHNEIDUNG |  | LP
19K-0064Z | " | 24 | 0 | 173 |  | 1.885 | 1.875 | 0.01 | 7.528018 | MI_V3 | 1 | 25 | " |  |  |  | LP
19K-0065Z | " | 24 | 0 | 174 |  | 1.868 | 1.855 | 0.013 | 7.571532 | MI_V3 | 1 | 25 | " |  | MEM.1MM ÜBERSCHNEIDUNG |  | LP
19K-0066Z | " | 24.2 | 0 | 171 |  | 1.886 | 1.88 | 0.006 | 7.445997 | MI_V3 | 1 | 25 | " |  |  |  | LP
19K-0067Z | " | 24.2 | 0 | 171 |  | 1.865 | 1.856 | 0.009 | 7.445997 | MI_V3 | 1 | 25 | " |  |  |  | LP
19K-0068Z | " | 24 | 0 | 171 |  | 1.871 | 1.861 | 0.01 | 7.440988 | MI_V3 | 1 | 25 | " |  |  |  | LP
19K-0069Z | " | 23.9 | 0 | 171 |  | 1.876 | 1.869 | 0.007 | 7.438484 | MI_V3 | 1 | 25 | " |  |  |  | LP
19K-0070Z | " | 23.7 | 0 | 172 |  | 1.875 | 1.866 | 0.009 | 7.476947 | MI_V3 | 1 | 25 | " |  | MEM.RAND SCHLECHT GESCHNITTEN (I.O C.S) |  | LP
19K-0071Z | " | 23.6 | 0 | 174 |  | 1.859 | 1.847 | 0.012 | 7.56134 | MI_V3 | 1 | 25 | " |  |  |  | LP
19K-0072Z | " | 24.6 | 0 | 171 |  | 1.861 | 1.853 | 0.008 | 7.456013 | MI_V3 | 1 | 25 | " |  |  |  | LP
19K-0073Z | " | 24.5 | 0 | 172 |  | 1.854 | 1.845 | 0.009 | 7.497097 | MI_V3 | 1 | 25 | " |  | MEM.RAND SCHLECHT GESCHNITTEN (I.O C.S) |  | LP
19K-0074Z | " | 24.5 | 0 | 173 |  | 1.86 | 1.848 | 0.012 | 7.540685 | MI_V3 | 1 | 25 | " |  |  |  | LP
19K-0075Z | " | 24.3 | 0 | 174 |  | 1.846 | 1.834 | 0.012 | 7.579176 | MI_V3 | 1 | 25 | " |  |  |  | LP
19K-0076Z | 516433 | 24.6 | 0 | 172 |  | 1.889 | 1.879 | 0.01 | 7.499616 | MI_V3 | 1 | 25 | " |  |  | NEUE SPÜHLANLAGE RECHTE SEITE | LP
19K-0077Z | " | 24.5 | 0 | 172 |  | 1.886 | 1.874 | 0.012 | 7.497097 | MI_V3 | 1 | 25 | " |  | MEM.PUNKTLÖCHER |  | LP
19K-0078Z | " | 24.5 | 0 | 172 |  | 1.894 | 1.885 | 0.009 | 7.497097 | MI_V3 | 1 | 25 | " |  | MEM.ÜBERLÄPPUNG |  | LP
19K-0079Z | " | 24.5 | 0 | 172 |  | 1.891 | 1.882 | 0.009 | 7.497097 | MI_V3 | 1 | 25 | " |  |  |  | LP
19K-0080Z | " | 24.3 | 0 | 171 |  | 1.904 | 1.895 | 0.009 | 7.448501 | MI_V3 | 1 | 25 | " |  |  |  | LP
19K-0081Z | " | 24.5 | 0 | 172 |  | 1.878 | 1.868 | 0.01 | 7.497097 | MI_V3 | 1 | 25 | " |  |  |  | LP
19K-0082Z | " | 24.5 | 0.1 | 171 |  | 1.885 | 1.874 | 0.011 | 7.453509 | MI_V3 | 1 | 25 | " |  | MEM.ÜBERLÄPPUNG |  | LP
19K-0083Z | " | 24.5 | 0 | 171 |  | 1.884 | 1.875 | 0.009 | 7.453509 | MI_V3 | 1 | 25 | " |  |  |  | LP
19K-0084Z | " | 24.5 | 0 | 172 |  | 1.89 | 1.88 | 0.01 | 7.497097 | MI_V3 | 1 | 25 | " |  | MEM.ÜBERLÄPPUNG |  | LP
19K-0085Z | " | 24.3 | 0 | 172 |  | 1.875 | 1.865 | 0.01 | 7.492059 | MI_V3 | 1 | 25 | " |  | MEM.PUNKTLÖCHER,ÜBERLÄPPUNG |  | LP
19K-0086Z | 528317 | 22.6 | 0 | 852 | 1.869 | 5.611 | 5.58 | 0.01033333 | 7.687443 | MU3 | 3 | 40 | FA547393 |  | A91167 | NEUE SPÜHLANLAGE LINKE SEITE | LP
[5 empty] | 1.87 | [11 empty] | LP
[5 empty] | 1.87 | [11 empty] | LP
19K-0087Z | 528318 | 24 | 2.4 | 564 | 1.889 | 3.767 | 3.746 | 0.0105 | 7.66944 | MU2 | 2 | 40 | FA532552 |  |  | NEUE SPÜHLANLAGE RECHTE SEITE | LP
| " |  |  |  | 1.878 | [7 empty] | " |  | MEM.KNAPP GESCHNITTEN |  | LP
19K-0088Z | " | 23.6 | 3.2 | 565 | 1.886 | 3.757 | 3.735 | 0.011 | 7.672696 | MU2 | 2 | 40 | " |  |  |  | LP
| " |  |  |  | 1.871 | [7 empty] | " |  |  |  | LP
19K-0089Z | " | 23 | 2.2 | 565 | 1.893 | 3.779 | 3.758 | 0.0105 | 7.657182 | MU2 | 2 | 40 | " |  |  |  | LP
| " |  |  |  | 1.886 | [7 empty] | " |  | MEM.PUNKTLÖCHER |  | LP
19K-0090Z | 528318 | 24.6 | 1.6 | 567 | 1.856 | 3.713 | 3.691 | 0.011 | 7.725803 | MU2 | 2 | 40 | FA503017 |  |  |  | TH
| " |  |  |  | 1.858 | [7 empty] | " |  |  |  | TH
19K-0091Z | " | 24.5 | 1 | 567 | 1.845 | 3.698 | 3.674 | 0.012 | 7.723208 | MU2 | 2 | 40 | " |  |  |  | TH
| " |  |  |  | 1.855 | [7 empty] | " |  | MEM. PUNKTLÖCHER/ÜBERLAPPUNG |  | TH
19K-0092Z | " | 24.3 | 0.7 | 567 | 1.85 | 3.694 | 3.67 | 0.012 | 7.718019 | MU2 | 2 | 40 | " |  |  |  | TH
| " |  |  |  | 1.845 | [7 empty] | " |  | MEM. PUNKTLÖCHER/ÜBERLAPPUNG |  | TH
19K-0093Z | " | 24.2 | 0.8 | 567 | 1.849 | 3.698 | 3.676 | 0.011 | 7.715424 | MU2 | 2 | 40 | " |  |  |  | TH
| " |  |  |  | 1.85 | [7 empty] | " |  |  |  | TH
19K-0094Z | " | 24.1 | 0.6 | 567 | 1.852 | 3.702 | 3.678 | 0.012 | 7.712829 | MU2 | 2 | 40 | " |  | MEM. ÜBERLAPPUNG |  | TH
| " |  |  |  | 1.851 | [7 empty] | " |  |  |  | TH
19K-0095Z | " | 24.3 | 6.9 | 566 | 1.907 | 3.818 | 3.798 | 0.01 | 7.704407 | MU2 | 2 | 40 | " |  |  | NEUE SPÜHLANLAGE LINKE SEITE | TH
| " |  |  |  | 1.911 | [7 empty] | " |  |  |  | TH
19K-0096Z | " | 24.5 | 5.5 | 567 | 1.896 | 3.79 | 3.765 | 0.0125 | 7.723208 | MU2 | 2 | 40 | " |  |  | NEUE SPÜHLANLAGE LINKE SEITE | TH
| " |  |  |  | 1.894 | [7 empty] | " |  |  |  | TH
19K-0097Z | " | 24.6 | 4.9 | 567 | 1.895 | 3.795 | 3.77 | 0.0125 | 7.725803 | MU2 | 2 | 40 | " |  |  | NEUE SPÜHLANLAGE LINKE SEITE | TH
| " |  |  |  | 1.901 | [7 empty] | " |  | MEM. ÜBERLAPPUNG |  | TH
19K-0098Z | " | 24.8 | 4.3 | 567 | 1.893 | 3.792 | 3.766 | 0.013 | 7.730993 | MU2 | 2 | 40 | " |  |  | NEUE SPÜHLANLAGE LINKE SEITE | TH
| " |  |  |  | 1.9 | [7 empty] | " |  |  |  | TH
19K-0099Z | " | 24.7 | 7.1 | 566 | 1.896 | 3.791 | 3.765 | 0.013 | 7.714768 | MU2 | 2 | 40 | " |  |  | NEUE SPÜHLANLAGE LINKE SEITE | TH
| " |  |  |  | 1.895 | [7 empty] | " |  |  |  | TH
Rev./ Rep./ Test
18G-0059Z | 516432 | 24.2 | 0 | 173 |  | 1.891 | 1.876 | 0.015 | 7.533084 | MI_V3 | 1 | 25 | FA544456 |  | A91024 | NEUE SPÜHLANLAGE LINKE SEITE | LP
18H-0002Z | 516432 | 24.2 | 0 | 172 |  | 1.867 | 1.85 | 0.017 | 7.489541 | MI_V3 | 1 | 25 |  |  | REP. | NEUE SPÜHLANLAGE LINKE SEITE | TH/LP
19D-0038Z |  | 23.6 | 0 | 277 |  | 1.861 | 1.855 | 0.006 | 7.523316 | MU1 | 1 | 40 |  |  | CARMEN TEST |  | LP/CS
18J-0090Z | [7 empty] | 0 | 0 | MI_V3 | 1 | 25
18H-0015Z | [7 empty] | 0 | 0 | MI_V3 | 1 | 25
17K-0032Z | 528318 | [6 empty] | 0 | 0 | MU12 | 12 | 40 | FA540454 |  |  |  | LP/CS
| " | [11 empty] | " |  | MEM.PUNKTLÖCHER |  | LP/CS
| " | [11 empty] | " |  |  |  | LP/CS
| " | [11 empty] | " |  | MEM.PUNKTLÖCHER |  | LP/CS
| " | [11 empty] | " |  |  |  | LP/CS
| " | [11 empty] | " |  | MEM.PUNKTLÖCHER |  | LP/CS
| " | [11 empty] | " |  |  |  | LP/CS
| " | [11 empty] | " |  |  |  | LP/CS
| " | [11 empty] | " |  |  |  | LP/CS
| " | [11 empty] | " |  |  |  | LP/CS
| " | [11 empty] | " |  | MEM.PUNKTLÖCHER |  | LP/CS
| " | [11 empty] | " |  |  |  | LP/CS
Note on P1: O-Elektrode mit Gravur an falscher Position; *= Flachdichtung DB-10093 b= Bächler- Elektrode
Note on C2: Zellenmontage: MGR 8.10.19
Note on C4: Zellenmontage: MGR 8.10.19
Note on C6: Zellenmontage: 5.8.19 TH
Note on C16: Zellenmontage: MGR/TH 29.8.19
Note on C32: Zellenmontage: MGR/TH 4.9.19
Note on C50: Zellenmontage: MGR 30.10.19
Note on C53: Zellenmontage: MGR 8.10.19
Note on C55: Zellenmontage: MGR 8.10.19
Note on C57: Zellenmontage: MGR 8.10.19
Note on C59: Zellenmontage: MGR 8.10.19
Note on C61: Zellenmontage: MGR 8.10.19
Note on C63: Zellenmontage: MGR 8.10.19
Note on C65: Zellenmontage: 4.9.19 TH/MGR
Note on C68: Zellenmontage: 30.10.19 MGR
Note on C85: Zellenmontage: 30.10.19 MGR
Note on C95: Zellenmontage: 8.10.19 MGR
Note on C98: Zellenmontage: MGR 14.10.19
Note on C104: Zellenmontage: MGR/TH 18.10.19
Note on C143: Zellenmontage: MGR/TH 4.9.19
Note on C144: Zellenmontage: MGR/TH 4.9.19
Note on C148: Zellenmontage: MGR/TH 14.10.19

## Dez
Cell # | Membran Batch FA | Temp Gas / [°C] | Temp Kat T1-T2 / [°C] | Gasfluss / [mln / min] | Membrane V @ 13 bar/[V] | Cell V @ 13 bar/[V] | Cell V @ 0 bar [V] | Voltage Diff. / [V] | H2 Prod / [nmL/A] | Typ | Anz. Layer | Strom / [A] | FA # |  | Bemerkungen | Bemerkungen | Visum | Jahr: | 2019
19L-0001Z | 516433 | 24.7 | 0 | 172 |  | 1.901 | 1.891 | 0.01 | 7.502134 | MI_V3 | 1 | 25 | FA543622 |  | MEM.ÜBERLÄPPUNG |  | LP
19L-0002Z | " | 24.6 | 0 | 173 |  | 1.891 | 1.881 | 0.01 | 7.543218 | MI_V3 | 1 | 25 | " |  |  |  | LP
19L-0003Z | " | 24.8 | 0 | 172 |  | 1.895 | 1.886 | 0.009 | 7.504653 | MI_V3 | 1 | 25 | " |  |  |  | LP
19L-0004Z | " | 24.6 | 0 | 172 |  | 1.883 | 1.872 | 0.011 | 7.499616 | MI_V3 | 1 | 25 | " |  |  |  | LP
19L-0005Z | " | 24.5 | 0.1 | 173 |  | 1.894 | 1.885 | 0.009 | 7.540685 | MI_V3 | 1 | 25 | " |  | MEM.ÜBERLÄPPUNG |  | LP
19L-0006Z | 528318 | 24.4 | 19 | 565 | 1.896 | 3.798 | 3.777 | 0.0105 | 7.69338 | MU2 | 2 | 40 | FA532552 |  |  | NEUE SPÜHLANLAGE LINKE SEITE | LP
| 533005 |  |  |  | 1.901 | [7 empty] | " |  |  |  | LP
19L-0006Z | 528318 | 24.4 | 1.1 | 564 | 1.879 | 3.764 | 3.743 | 0.0105 | 7.679764 | MU2 | 2 | 40 | FA532552 |  |  | 2 TEST ALTE SPÜHLANLAGE | LP
| 533005 |  |  |  | 1.884 | [7 empty] | " |  |  | JEDE STUNDE EIN/AUSCHALTEN | LP
19L-0007Z | " | 24.2 | 16.5 | 565 | 1.898 | 3.801 | 3.782 | 0.0095 | 7.688209 | MU2 | 2 | 40 | " |  |  | NEUE SPÜHLANLAGE LINKE SEITE | LP
| " |  |  |  | 1.901 | [7 empty] | " |  | MEM.PUNKTLÖCHER |  | LP
19L-0007Z | " | 24.2 | 1.3 | 563 | 1.888 | 3.773 | 3.755 | 0.009 | 7.660994 | MU2 | 2 | 40 | " |  |  | 2 TEST ALTE SPÜHLANLAGE | LP
| " |  |  |  | 1.885 | [7 empty] | " |  | MEM.PUNKTLÖCHER | JEDE STUNDE EIN/AUSCHALTEN | LP
19L-0008Z | " | 24.1 | 8.3 | 566 | 1.893 | 3.792 | 3.77 | 0.011 | 7.699227 | MU2 | 2 | 40 | " |  |  | NEUE SPÜHLANLAGE LINKE SEITE | LP
| " |  |  |  | 1.897 | [7 empty] | " |  |  |  | LP
19L-0008Z | " | 24 | 1.7 | 565 | 1.882 | 3.759 | 3.738 | 0.0105 | 7.683038 | MU2 | 2 | 40 | " |  |  | 2 TEST ALTE SPÜHLANLAGE | LP
| " |  |  |  | 1.877 | [7 empty] | " |  |  | JEDE STUNDE EIN/AUSCHALTEN | LP
19L-0009Z | " | 24.1 | 7.5 | 566 | 1.898 | 3.802 | 3.783 | 0.0095 | 7.699227 | MU2 | 2 | 40 | " |  |  | NEUE SPÜHLANLAGE LINKE SEITE | LP
| " |  |  |  | 1.903 | [7 empty] | " | * | MEM.ÜBERSCHNEIDUNG |  | LP
19L-0009Z | " | 24.7 | 0.9 | 565 | 1.86 | 3.725 | 3.703 | 0.011 | 7.701137 | MU2 | 2 | 40 | " |  |  | 2 TEST ALTE SPÜHLANLAGE | LP
| " |  |  |  | 1.864 | [7 empty] | " | * | MEM.ÜBERSCHNEIDUNG | JEDE STUNDE EIN/AUSCHALTEN | LP
19L-0010Z | " | 23.7 | 9.6 | 850 | 1.928 | 5.759 | 5.729 | 0.01 | 7.697922 | MU3 | 3 | 40 | FA497545 |  |  | NEUE SPÜHLANLAGE RECHTE SEITE | LP
| " |  |  |  | 1.916 | [7 empty] | " |  |  | JEDE STUNDE EIN/AUSCHALTEN | LP
| " |  |  |  | 1.914 | [7 empty] | " | * | MEM.ÜBERSCHNEIDUNG |  | LP
19L-0011Z | " | 24.9 | 13 | 850 | 1.882 | 5.639 | 5.611 | 0.009333333 | 7.729041 | MU3 | 3 | 40 | " |  |  |  | LP
| " |  |  |  | 1.88 | [7 empty] | " |  |  |  | LP
| " |  |  |  | 1.877 | [7 empty] | " | * |  |  | LP
19L-0012Z | " | 24.7 | 11.4 | 851 | 1.874 | 5.65 | 5.62 | 0.01 | 7.732941 | MU3 | 3 | 40 | " |  |  |  | LP
| " |  |  |  | 1.89 | [7 empty] | " |  |  |  | LP
| " |  |  |  | 1.885 | [7 empty] | " | * | MEM.PUNKTLÖCHER |  | LP
19L-0013Z | " | 24.5 | 8.5 | 850 | 1.895 | 5.659 | 5.629 | 0.01 | 7.718668 | MU3 | 3 | 40 | " |  |  |  | LP
| " |  |  |  | 1.882 | [7 empty] | " |  | MEM.PUNKTLÖCHER |  | LP
| " |  |  |  | 1.881 | [7 empty] | " | * |  |  | LP
19L-0014Z | " | 24.5 | 21.3 | 852 | 1.898 | 5.707 | 5.677 | 0.01 | 7.73683 | MU3 | 3 | 40 | " |  |  |  | LP
| 533005 |  |  |  | 1.906 | [7 empty] | " |  |  |  | LP
| " |  |  |  | 1.902 | [7 empty] | " | * | MEM.ÜBERLÄPPUNG |  | LP
19L-0014Z | " | 24.4 | 8.3 | 850 | 1.889 | 5.686 | 5.659 | 0.009 | 7.716075 | MU3 | 3 | 40 | " |  |  | 2 TEST NEUE SPÜHLANLAGE RECHTS | LP
| 533005 |  |  |  | 1.901 | [7 empty] | " |  |  | JEDE STUNDE EIN/AUSCHALTEN | LP
| " |  |  |  | 1.895 | [7 empty] | " | * | MEM.ÜBERLÄPPUNG |  | LP
19L-0015Z | " | 25.1 | 7.6 | 852 | 1.872 | 5.621 | 5.592 | 0.009666667 | 7.752425 | MU3 | 3 | 40 | " |  |  | NEUE SPÜHLANLAGE LINKE SEITE | LP
| " |  |  |  | 1.869 | [7 empty] | " |  | MEM.PUNKTLÖCHER | JEDE STUNDE EIN/AUSCHALTEN | LP
| " |  |  |  | 1.879 | [7 empty] | " | * | MEM.PUNKTLÖCHER |  | LP
19L-0016Z | " | 24.9 | 4.3 | 852 | 1.874 | 5.627 | 5.592 | 0.01166667 | 7.747227 | MU3 | 3 | 40 | " |  |  |  | LP
| " |  |  |  | 1.879 | [7 empty] | " |  | MEM.PUNKTLÖCHER |  | LP
| " |  |  |  | 1.872 | [7 empty] | " | * | MEM.ÜBERSCHNEIDUNG |  | LP
19L-0017Z | " | 24.9 | 5.9 | 852 | 1.885 | 5.642 | 5.612 | 0.01 | 7.747227 | MU3 | 3 | 40 | " |  |  |  | LP
| " |  |  |  | 1.88 | [7 empty] | " |  | MEM.ÜBERSCHNEIDUNG |  | LP
| " |  |  |  | 1.876 | [7 empty] | " | * | MEM.PUNKTLÖCHER |  | LP
19L-0018Z | 533005 | 23.6 | 0.2 |  |  | 1.913 | 1.898 | 0.015 | 7.61 | MU1 | 1 | 40 | FA546261 |  | MEM.ÜBERLÄPPUNG |  | LP
19L-0019Z | " | 23.8 | 0.4 | 279 |  | 1.898 | 1.886 | 0.012 | 7.582743 | MU1 | 1 | 40 | " | * |  |  | LP
19L-0020Z | " | 23.7 | 0.2 | 280 |  | 1.889 | 1.874 | 0.015 | 7.607359 | MU1 | 1 | 40 | " | * | MEM.PUNKTLÖCHER |  | LP
19L-0021Z | " | 23.6 | 0.3 | 280 |  | 1.897 | 1.885 | 0.012 | 7.604796 | MU1 | 1 | 40 | " | * |  |  | LP
19L-0022Z | " | 23.4 | 0.1 | 281 |  | 1.898 | 1.885 | 0.013 | 7.626812 | MU1 | 1 | 40 | " | * |  |  | LP
19L-0023Z | " | 23.2 | 0.1 | 281 |  | 1.891 | 1.878 | 0.013 | 7.621668 | MU1 | 1 | 40 | " | * | MEM.PUNKTLÖCHER |  | LP
19L-0024Z-R | 533005 | 24.6 | 0.5 | 276 |  | 1.925 | 1.917 | 0.008 | 7.521417 | MA_V1 | 1 | 40 | FA549893 |  |  | NEUE SPÜHLANLAGE RECHTE SEITE | LP
19L-0025Z-R | " | 24.5 | 0.9 | 276 |  | 1.907 | 1.9 | 0.007 | 7.518891 | MA_V1 | 1 | 40 | " |  |  | JEDE STUNDE EIN/AUSCHALTEN | LP
19L-0026Z-R | " | 24.3 | 2.3 | 278 |  | 1.924 | 1.916 | 0.008 | 7.568287 | MA_V1 | 1 | 40 | " |  |  |  | LP
19L-0027Z-R | 533006 | 24.2 | 0.9 | 278 |  | 1.898 | 1.89 | 0.008 | 7.565742 | MA_V1 | 1 | 40 | " |  |  |  | LP
19L-0028Z-R | " | 24.3 | 0.4 | 278 |  | 1.907 | 1.899 | 0.008 | 7.568287 | MA_V1 | 1 | 40 | " |  |  |  | LP
19L-0029Z-R | " | 24.2 | 0.8 | 279 |  | 1.901 | 1.892 | 0.009 | 7.592957 | MA_V1 | 1 | 40 | " |  |  |  | LP
18I-0049Z-R | " | 24 | 0.1 | 280 |  | 1.896 | 1.886 | 0.01 | 7.615047 | MA_V1 | 1 | 40 | " |  |  |  | LP
19L-0030Z | 533006 | 25 | 9.1 | 564 | 1.891 | 3.774 | 3.755 | 0.0095 | 7.69525 | MU2 | 2 | 40 | FA546262 |  |  | NEUE SPÜHLANLAGE LINKE SEITE | LP
| " |  |  |  | 1.882 | [7 empty] | " |  |  | JEDE STUNDE EIN/AUSCHALTEN | LP
19L-0031Z | " | 24.9 | 7.5 | 564 | 1.889 | 3.78 | 3.76 | 0.01 | 7.692669 | MU2 | 2 | 40 | " |  |  |  | LP
| " |  |  |  | 1.892 | [7 empty] | " |  |  |  | LP
19L-0032Z | " | 24.9 | 6.5 | 564 | 1.893 | 3.79 | 3.77 | 0.01 | 7.692669 | MU2 | 2 | 40 | " |  |  |  | LP
| " |  |  |  | 1.897 | [7 empty] | " |  |  |  | LP
19L-0033Z | " | 24.8 | 8 | 565 | 1.893 | 3.786 | 3.768 | 0.009 | 7.703723 | MU2 | 2 | 40 | " |  |  |  | LP
| " |  |  |  | 1.892 | [7 empty] | " |  |  |  | LP
19L-0034Z | " | 24.6 | 5.8 | 566 | 1.899 | 3.793 | 3.773 | 0.01 | 7.712177 | MU2 | 2 | 40 | " |  |  |  | LP
| " |  |  |  | 1.895 | [7 empty] | " |  |  |  | LP
19L-0035Z | " | 24.6 | 3.1 | 567 | 1.902 | 3.803 | 3.78 | 0.0115 | 7.725803 | MU2 | 2 | 40 | " |  |  |  | LP
| " |  |  |  | 1.901 | [7 empty] | " |  |  |  | LP
19L-0036Z | 533006 | 24.5 | 2.3 | 280 |  | 1.904 | 1.893 | 0.011 | 7.62786 | MU1 | 1 | 40 | FA549780 |  |  | NEUE SPÜHLANLAGE RECHTE SEITE | LP
19L-0037Z | " | 24.4 | 2.4 | 279 |  | 1.9 | 1.889 | 0.011 | 7.598064 | MU1 | 1 | 40 | " |  |  | JEDE STUNDE EIN/AUSCHALTEN | LP
19L-0038Z | " | 24.4 | 3.1 | 279 |  | 1.904 | 1.893 | 0.011 | 7.598064 | MU1 | 1 | 40 | " |  |  |  | LP
19L-0039Z | " | 24.3 | 3.8 | 278 |  | 1.902 | 1.893 | 0.009 | 7.568287 | MU1 | 1 | 40 | " |  |  |  | LP
19L-0040Z | 533006 | 24.3 | 1.4 | 280 |  | 1.903 | 1.888 | 0.015 | 7.622735 | MU1 | 1 | 40 | " |  |  |  | LP
19L-0041Z | " | 24.3 | 2.8 | 280 |  | 1.898 | 1.887 | 0.011 | 7.622735 | MU1 | 1 | 40 | " |  |  |  | LP
19L-0042Z | " | 24.5 | 2.5 | 278 |  | 1.897 | 1.884 | 0.013 | 7.573375 | MU1 | 1 | 40 | " |  |  |  | LP
19L-0043Z | " | 24.5 | 4 | 280 |  | 1.91 | 1.892 | 0.018 | 7.62786 | MU1 | 1 | 40 | " |  | MEM.KLEINES PUNKTLOCH |  | LP
19L-0044Z | " | 24.4 | 5.4 | 280 |  | 1.903 | 1.892 | 0.011 | 7.625297 | MU1 | 1 | 40 | " |  |  |  | LP
19L-0045Z | " | 24.4 | 2.5 | 281 |  | 1.895 | 1.884 | 0.011 | 7.652531 | MU1 | 1 | 40 | " |  | MEM.1MM ÜBERLÄPPUNG |  | LP
19L-0046Z | 516433 | 24.5 | 0 | 172 |  | 1.894 | 1.884 | 0.01 | 7.497097 | MI_V3 | 1 | 25 | FA543624 |  |  | NEUE SPÜHLANLAGE RECHTE SEITE | LP
19L-0047Z | " | 24.4 | 0 | 173 |  | 1.894 | 1.883 | 0.011 | 7.538151 | MI_V3 | 1 | 25 | " |  | MEM. ÜBERLÄPPUNG |  | LP
19L-0048Z | " | 24.3 | 0 | 171 |  | 1.892 | 1.879 | 0.013 | 7.448501 | MI_V3 | 1 | 25 | " |  |  |  | LP
19L-0049Z | " | 24.2 | 0 | 170 |  | 1.899 | 1.889 | 0.01 | 7.402453 | MI_V3 | 1 | 25 | " |  | MEM. PUNKTLÖCHER |  | LP
19L-0050Z | " | 24.2 | 0 | 173 |  | 1.895 | 1.884 | 0.011 | 7.533084 | MI_V3 | 1 | 25 | " |  |  |  | LP
19L-0051Z | 528314 | 24.3 | 0.2 | 172 |  | 1.891 | 1.881 | 0.01 | 7.492059 | MI_V3 | 1 | 25 | " |  |  |  | LP
19L-0052Z | " | 24.2 | 1 | 173 |  | 1.888 | 1.878 | 0.01 | 7.533084 | MI_V3 | 1 | 25 | " |  | MEM.1MM ÜBERLÄPPUNG |  | LP
19L-0053Z | " | 24.2 | 1.3 | 174 |  | 1.889 | 1.876 | 0.013 | 7.576628 | MI_V3 | 1 | 25 | " |  | MEM.1MM ÜBERLÄPPUNG |  | LP
19L-0054Z | " | 24 | 3.5 | 173 |  | 1.894 | 1.885 | 0.009 | 7.528018 | MI_V3 | 1 | 25 | " |  | MEM.2MM ÜBERLÄPPUNG |  | LP
19L-0055Z | " | 23.9 | 2.4 | 174 |  | 1.888 | 1.878 | 0.01 | 7.568984 | MI_V3 | 1 | 25 | " |  |  |  | LP
19L-0056Z | " | 24.5 | 0.1 | 172 |  | 1.91 | 1.901 | 0.009 | 7.497097 | MI_V3 | 1 | 25 | " |  |  | NEUE SPÜHLANLAGE LINKE SEITE | LP
19L-0057Z | " | 24.5 | 0.1 | 172 |  | 1.897 | 1.887 | 0.01 | 7.497097 | MI_V3 | 1 | 25 | " |  |  |  | LP
19L-0058Z | " | 24.8 | 0 | 172 |  | 1.894 | 1.882 | 0.012 | 7.504653 | MI_V3 | 1 | 25 | " |  | MEM.PUNKTLÖCHER |  | LP
19L-0059Z | " | 24.7 | 0.1 | 172 |  | 1.9 | 1.89 | 0.01 | 7.502134 | MI_V3 | 1 | 25 | " |  | MEM.1MM ÜBERLÄPPUNG |  | LP
19L-0060Z | " | 24.7 | 0.1 | 171 |  | 1.909 | 1.901 | 0.008 | 7.458517 | MI_V3 | 1 | 25 | " |  |  |  | LP
19L-0061Z | " | 24.6 | 0.1 | 173 |  | 1.894 | 1.882 | 0.012 | 7.543218 | MI_V3 | 1 | 25 | " |  |  |  | LP
19L-0062Z | " | 24.6 | 0.1 | 173 |  | 1.902 | 1.89 | 0.012 | 7.543218 | MI_V3 | 1 | 25 | " |  | MEM.1MM ÜBERLÄPPUNG |  | LP
19L-0063Z | " | 24.6 | 0 | 172 |  | 1.9 | 1.89 | 0.01 | 7.499616 | MI_V3 | 1 | 25 | " |  | MEM.1MM ÜBERLÄPPUNG |  | LP
19L-0064Z | " | 24.6 | 0 | 173 |  | 1.902 | 1.892 | 0.01 | 7.543218 | MI_V3 | 1 | 25 | " |  | MEM.1MM ÜBERLÄPPUNG |  | LP
19L-0065Z | " | 24.5 | 0.1 | 172 |  | 1.901 | 1.891 | 0.01 | 7.497097 | MI_V3 | 1 | 25 | " |  |  |  | LP
19L-0066Z | " | 24 | 0 | 172 |  | 1.897 | 1.886 | 0.011 | 7.484503 | MI_V3 | 1 | 25 | " |  |  | NEUE SPÜHLANLAGE LINKE SEITE | LP
19L-0067Z | " | 23.9 | 0 | 172 |  | 1.892 | 1.883 | 0.009 | 7.481984 | MI_V3 | 1 | 25 | " |  | MEM.PUNKTLÖCHER | JEDE STUNDE EIN/AUSCHALTEN | LP
19L-0068Z | 528314 | 23.9 | 0 | 172 |  | 1.888 | 1.876 | 0.012 | 7.481984 | MI_V3 | 1 | 25 | " |  | MEM.PUNKTLÖCHER |  | LP
19L-0069Z | " | 23.7 | 0 | 173 |  | 1.89 | 1.882 | 0.008 | 7.520417 | MI_V3 | 1 | 25 | " |  | MEM.PUNKTLÖCHER |  | LP
19L-0070Z | " | 23.6 | 0 | 174 |  | 1.886 | 1.875 | 0.011 | 7.56134 | MI_V3 | 1 | 25 | " |  |  |  | LP
19L-0071Z | 533006 | 23.5 | 18 | 1138 | 1.888 | 7.55 | 7.51 | 0.01 | 7.724412 | MU4 | 4 | 40 | FA549839 |  |  |  | LP
| " |  |  |  | 1.889 | [7 empty] | " |  |  |  | LP
| " |  |  |  | 1.884 | [7 empty] | " |  |  |  | LP
| " |  |  |  | 1.886 | [7 empty] | " |  |  |  | LP
19L-0072Z | " | 23.3 | 12.5 | 1138 | 1.898 | 7.57 | 7.53 | 0.01 | 7.719204 | MU4 | 4 | 40 | " |  |  |  | LP
| " |  |  |  | 1.89 | [7 empty] | " |  |  |  | LP
| " |  |  |  | 1.89 | [7 empty] | " |  |  |  | LP
| " |  |  |  | 1.891 | [7 empty] | " |  |  |  | LP
19L-0073Z | 533007 | 23.9 | 13.4 | 1138 | 1.873 | 7.49 | 7.45 | 0.01 | 7.734827 | MU4 | 4 | 40 | " |  |  | NEUE SPÜHLANLAGE RECHTE SEITE | LP
| " |  |  |  | 1.873 | [7 empty] | " |  | MEM.PUNKTLÖCHER | JEDE STUNDE EIN/AUSCHALTEN | LP
| " |  |  |  | 1.875 | [7 empty] | " |  | MEM.PUNKTLÖCHER |  | LP
| " |  |  |  | 1.87 | [7 empty] | " |  | MEM.GROSSES PUNKTLOCH |  | LP
19L-0074Z | " | 23.8 | 14 | 1137 | 1.875 | 7.49 | 7.45 | 0.01 | 7.725429 | MU4 | 4 | 40 | " |  | MEM.PUNKTLÖCHER |  | LP
| " |  |  |  | 1.87 | [7 empty] | " |  | MEM.PUNKTLÖCHER |  | LP
| " |  |  |  | 1.875 | [7 empty] | " |  | MEM.ÜBERSCHNEIDUNG |  | LP
| " |  |  |  | 1.865 | [7 empty] | " |  |  |  | LP
Rev./ Rep./ Test
18H-0015Z | 528314 | 24.2 | 0 | 171 |  | 1.909 | 1.899 | 0.01 | 7.445997 | MI_V3 | 1 | 25 | FA550646 |  | NEUE SPÜHLANLAGE LINKE SEITE | (A91084) | LP
18J-0090Z | " | 24.2 | 0 | 172 |  | 1.901 | 1.891 | 0.01 | 7.489541 | MI_V3 | 1 | 25 | " |  |  | (A91084) | LP
17B-0031Z | " | 24.1 | 0 | 173 |  | 1.898 | 1.888 | 0.01 | 7.530551 | MI_V3 | 1 | 25 | FA550644 |  |  | (A91160) | LP
19L-0038Z | 533006 | 24.3 | 6.9 | 272 |  | 1.919 | 1.915 | 0.004 | 7.404942 | MU1 | 1 | 40 | FA551241 |  |  | (A91194) | LP
Note on P1: O-Elektrode mit Gravur an falscher Position; *= Flachdichtung DB-10093 b= Bächler- Elektrode
Note on C2: Zellenmontage: 30.10.19 MGR
Note on C7: Zellenmontage: MGR/TH 14.10.19
Note on C8: Zellenmontage: 25.10.19 MGR/TH
Note on C9: Zellenmontage: MGR/TH 14.10.19
Note on C10: Zellenmontage: 25.10.19 MGR/TH
Note on C36: Zellenmontage: 25.10.19 MGR
Note on C39: Zellenmontage: 25.10.19 MGR
Note on C50: Zellenmontage: 25.10.19 MGR
Note on C56: Zellenmontage: 25.10.19 MGR
Note on C59: Zellenmontage: 28.10.19 TH
Note on C63: Zellenmontage: 28.10.19 TH
Note on C75: Zellenmontage: 28.10.19 TH
Note on C79: Zellenmontage: 31.10.19 TH/MGR
Note on C85: Zellenmontage: 30.10.19 MGR
Note on C90: Zellenmontage: 11.11.19 TH
Note on C107: Zellenmontage: 15.11.19 TH
Note on C110: Zellenmontage: 31.10.19 TH/MGR
Note on C118: Zellenmontage: 11.11.19 MGR/TH
Note on C143: Zellenmontage: 11.11.19 TH
Note on C146: Zellenmontage: 31.10.19 TH/MGR

## allgemein
Typen | Layer
MU1 | 1
MU2 | 2
MU3 | 3
MU4 | 4
MU12 | 12
MI_V3 | 1
MI_V1 | 1
MI_V2 | 1
MA_V1 | 1
MA_V2 | 1
SP-H2 | 1

## Vergl.Mess.
Cell # | Membran # ¦ Batch # | Temp Gas / [°C] | Temp Kat T1-T2 / [°C] | Gasfluss / [sccm / min] | Membrane V @ 13 bar/[V] | Cell V @ 13 bar/[V] | Cell V @ 0 bar [V] | Voltage Diff. / [V] | H2 Prod / [nmL/A] | Typ | Anzahl Layer | Strom / [A] | FA # | Bemerkungen | Visum | Jahr: | 2017
16G-0041Z-R |  | 22.6 | 0.2 | 178 |  | 1.897 | 1.885 | 0.012 | 7.709098 | MI_V1 | 1 | 25 |  | Messung Dec 17
|  | 22.4 | 0.1 | 178 |  | 1.9 | 1.89 | 0.01 | 7.703884 | MI_V1 | 1 | 25 |  | Messung vor Auslief. Jan 18
17C-0039Z |  | 22.3 | 0 | 177 |  | 1.88 | 1.872 | 0.008 | 7.658012 | MI_V1 | 1 | 25 |  | Messung Dec 17
|  | 22.4 | 0.2 | 176 |  | 1.886 | 1.879 | 0.007 | 7.617324 | MI_V1 | 1 | 25 |  | Messung vor Auslief. Jan 18
17C-0042Z |  | 22.3 | 0.4 | 176 |  | 1.854 | 1.847 | 0.007 | 7.614746 | MI_V1 | 1 | 25 |  | Messung Dec 17
|  | 22.4 | 0.2 | 177 |  | 1.862 | 1.855 | 0.007 | 7.660604 | MI_V1 | 1 | 25 |  | Messung vor Auslief. Jan 18
17L-0003Z |  | 24.3 | 0.7 | 285 |  | 1.847 | 1.834 | 0.013 | 7.758855 | MU1 | 1 | 40
|  | 22.4 | 0.3 | 286 |  | 1.851 | 1.838 | 0.013 | 7.736344 | MU1 | 1 | 40 |  | Messung vor Auslief. Jan 18
17L-0004Z |  | 24.4 | 1.2 | 285 |  | 1.854 | 1.843 | 0.011 | 7.761463 | MU1 | 1 | 40
|  | 22.6 | 0.6 | 285 |  | 1.872 | 1.86 | 0.012 | 7.714511 | MU1 | 1 | 40 |  | Messung vor Auslief. Jan 18
17L-0005Z |  | 24.6 | 0.9 | 286 |  | 1.845 | 1.834 | 0.011 | 7.793932 | MU1 | 1 | 40
|  | 22.9 | 0.5 | 285 |  | 1.866 | 1.857 | 0.009 | 7.722337 | MU1 | 1 | 40 |  | Messung vor Auslief. Jan 18
17L-0006Z |  | 24.8 | 1 | 286 |  | 1.854 | 1.842 | 0.012 | 7.799167 | MU1 | 1 | 40
|  | 23.5 | 0.3 | 285 |  | 1.864 | 1.851 | 0.013 | 7.737987 | MU1 | 1 | 40 |  | Messung vor Auslief. Jan 18