## Jan
FA # | Cell # | Membran Batch FA | Test Station Nr. | Temp Kat T1-T2 / [°C] | Gasfluss / [mln / min] | Membrane V @ 13 bar/[V] | Cell V @ 13 bar/[V] | Cell V @ 0 bar [V] | Volt Diff. [V] | H2 Prod SmL/A | Type | Anz. Layer | Strom / [A] |  | Bemerkungen | Bemerkungen | Visum
FA600566 | 21A-0001Z | 560782 | 1 | 0.7 | 314 |  | 1.831 | 1.818 | 0.013 | 7.85 | MU1-V2 | 1 | 40 |  |  | NEUE SPÜLANLAGE LINKE SEITE | LP
" | 21A-0002Z | " | 1 | 1.9 | 314 |  | 1.833 | 1.821 | 0.012 | 7.85 | MU1-V2 | 1 | 40 |  |  | JEDE STUNDE EIN/AUSSCHALTEN | LP
" | 21A-0003Z | " | 1 | 0.5 | 315 |  | 1.826 | 1.814 | 0.012 | 7.875 | MU1-V2 | 1 | 40 |  |  | " | LP
" | 21A-0004Z | " | 1 | 0.4 | 315 |  | 1.835 | 1.82 | 0.015 | 7.875 | MU1-V2 | 1 | 40 |  |  | " | LP
" | 21A-0005Z | " | 1 | 0.2 | 314 |  | 1.832 | 1.818 | 0.014 | 7.85 | MU1-V2 | 1 | 40 |  |  | " | LP
" | 21A-0006Z | " | 1 | 1.7 | 314 |  | 1.836 | 1.826 | 0.01 | 7.85 | MU1-V2 | 1 | 40 |  |  | NEUE SPÜLANLAGE RECHTE SEITE | LP
" | 21A-0007Z | " | 1 | 3.2 | 313 |  | 1.838 | 1.828 | 0.01 | 7.825 | MU1-V2 | 1 | 40 |  |  | JEDE STUNDE EIN/AUSSCHALTEN | LP
" | 21A-0008Z | " | 1 | 1.2 | 315 |  | 1.841 | 1.827 | 0.014 | 7.875 | MU1-V2 | 1 | 40 |  |  | " | LP
" | 21A-0009Z | " | 1 | 0.8 | 314 |  | 1.831 | 1.817 | 0.014 | 7.85 | MU1-V2 | 1 | 40 |  |  | " | LP
" | 21A-0010Z | " | 1 | 0.7 | 313 |  | 1.84 | 1.829 | 0.011 | 7.825 | MU1-V2 | 1 | 40 |  |  | " | LP
" | 21A-0011Z | " | 1 | 0.5 | 315 |  | 1.847 | 1.828 | 0.019 | 7.875 | MU1-V2 | 1 | 40 |  | MEM.KLEINE PUNKSTELLEN |  | LP
" | 21A-0012Z | 569306 | 1 | 0.5 | 313 |  | 1.827 | 1.815 | 0.012 | 7.825 | MU1-V2 | 1 | 40 |  |  |  | LP
FA603268 | 21A-0013Z | " | 1 | 2.6 | 314 |  | 1.841 | 1.827 | 0.014 | 7.85 | MU1-V2 | 1 | 40 |  |  | NEUE SPÜLANLAGE LINKE SEITE | LP
" | 21A-0014Z | " | 1 | 1.8 | 313 |  | 1.836 | 1.824 | 0.012 | 7.825 | MU1-V2 | 1 | 40 |  |  | JEDE STUNDE EIN/AUSSCHALTEN | LP
" | 21A-0015Z | " | 1 | 1.8 | 314 |  | 1.835 | 1.822 | 0.013 | 7.85 | MU1-V2 | 1 | 40 |  |  | " | LP
" | 21A-0016Z | " | 1 | 2 | 314 |  | 1.841 | 1.829 | 0.012 | 7.85 | MU1-V2 | 1 | 40 |  |  | " | LP
" | 21A-0017Z | " | 1 | 1.1 | 313 |  | 1.836 | 1.824 | 0.012 | 7.825 | MU1-V2 | 1 | 40 |  |  | " | LP
" | 21A-0018Z | " | 1 | 2.1 | 314 |  | 1.847 | 1.834 | 0.013 | 7.85 | MU1-V2 | 1 | 40 |  |  | NEUE SPÜLANLAGE RECHTE SEITE | LP
" | 21A-0019Z | " | 1 | 1.7 | 313 |  | 1.831 | 1.818 | 0.013 | 7.825 | MU1-V2 | 1 | 40 |  |  | JEDE STUNDE EIN/AUSSCHALTEN | LP
" | 21A-0020Z | " | 1 | 2 | 313 |  | 1.846 | 1.834 | 0.012 | 7.825 | MU1-V2 | 1 | 40 |  |  | " | LP
" | 21A-0021Z | " | 1 | 0.7 | 314 |  | 1.841 | 1.829 | 0.012 | 7.85 | MU1-V2 | 1 | 40 |  |  | " | LP
" | 21A-0022Z | " | 1 | 0.8 | 314 |  | 1.838 | 1.825 | 0.013 | 7.85 | MU1-V2 | 1 | 40 |  |  | " | LP
" | 21A-0023Z | " | 1 | 0.4 | 313 |  | 1.819 | 1.808 | 0.011 | 7.825 | MU1-V2 | 1 | 40 |  |  |  | LP
" | 21A-0024Z | " | 1 | 0.3 | 313 |  | 1.812 | 1.801 | 0.011 | 7.825 | MU1-V2 | 1 | 40 |  |  |  | LP
" | 21A-0025Z | " | 1 | 0.3 | 312 |  | 1.818 | 1.805 | 0.013 | 7.8 | MU1-V2 | 1 | 40 |  |  |  | LP
" | 21A-0026Z | " | 1 | 0.3 | 313 |  | 1.811 | 1.799 | 0.012 | 7.825 | MU1-V2 | 1 | 40 |  |  |  | LP
" | 21A-0027Z | " | 1 | 0.5 | 313 |  | 1.818 | 1.807 | 0.011 | 7.825 | MU1-V2 | 1 | 40 |  |  |  | LP
FA602093 | 21A-0028Z | " | 1 | 0.4 | 314 |  | 1.81 | 1.797 | 0.013 | 7.85 | MU1-V2 | 1 | 40 |  |  |  | LP
" | 21A-0029Z | " | 1 | 0.6 | 312 |  | 1.816 | 1.804 | 0.012 | 7.8 | MU1-V2 | 1 | 40 |  |  |  | LP
" | 21A-0030Z | " | 1 | 0.6 | 312 |  | 1.809 | 1.798 | 0.011 | 7.8 | MU1-V2 | 1 | 40 |  |  |  | LP
FA600567 | 21A-0031Z | " | 1 | 6.7 | 627 | 1.846 | 3.693 | 3.671 | 0.011 | 7.8375 | MU2-V2 | 2 | 40 |  |  | NEUE SPÜLANLAGE RECHTE SEITE | LP
" |  | 569306 | 1 |  |  | 1.848 | [9 empty] | JEDE STUNDE EIN/AUSSCHALTEN | LP
" | 21A-0032Z | " | 1 | 4.4 | 627 | 1.839 | 3.673 | 3.651 | 0.011 | 7.8375 | MU2-V2 | 2 | 40 |  |  | " | LP
" |  | " | 1 |  |  | 1.835 | [9 empty] | " | LP
" | 21A-0033Z | " | 1 | 3.3 | 627 | 1.84 | 3.675 | 3.653 | 0.011 | 7.8375 | MU2-V2 | 2 | 40 |  |  | " | LP
" |  | " | 1 |  |  | 1.836 | [9 empty] | " | LP
" | 21A-0034Z | " | 1 | 3 | 628 | 1.847 | 3.692 | 3.669 | 0.0115 | 7.85 | MU2-V2 | 2 | 40 |  |  | " | LP
" |  | " | 1 |  |  | 1.845 | [8 empty] | MEM. PUNKSTELLEN | " | LP
" | 21A-0035Z | " | 1 | 1.9 | 627 | 1.846 | 3.695 | 3.673 | 0.011 | 7.8375 | MU2-V2 | 2 | 40 |  |  | " | LP
" |  | " | 1 |  |  | 1.85 | [8 empty] | MEM. PUNKSTELLEN | " | LP
" | 21A-0036Z | " | 1 | 1.4 | 626 | 1.812 | 3.622 | 3.599 | 0.0115 | 7.825 | MU2-V2 | 2 | 40 |  |  |  | LP
" |  | " | 1 |  |  | 1.811 | [8 empty] | MEM. PUNKSTELLEN |  | LP
" | 21A-0037Z | " | 1 | 1.5 | 626 | 1.809 | 3.62 | 3.598 | 0.011 | 7.825 | MU2-V2 | 2 | 40 |  | MEM. PUNKSTELLEN |  | LP
" |  | " | 1 |  |  | 1.811 | [8 empty] | MEM. PUNKSTELLEN |  | LP
" | 21A-0038Z | " | 1 | 2.3 | 627 | 1.811 | 3.624 | 3.601 | 0.0115 | 7.8375 | MU2-V2 | 2 | 40 |  | MEM. PUNKSTELLEN |  | LP
" |  | " | 1 |  |  | 1.814 | [8 empty] | MEM. PUNKSTELLEN |  | LP
FA600565 | 21A-0039Z | 583655 | 1 | 0.8 | 196 |  | 1.856 | 1.842 | 0.014 | 7.84 | MI-V4 | 1 | 25 |  |  | NEUE SPÜLANLAGE LINKE SEITE | LP
" | 21A-0040Z | " | 1 | 0.6 | 197 |  | 1.857 | 1.845 | 0.012 | 7.88 | MI-V4 | 1 | 25 |  | MEM. PUNKSTELLEN | JEDE STUNDE EIN/AUSSCHALTEN | LP
" | 21A-0041Z | " | 1 | 0.9 | 196 |  | 1.842 | 1.831 | 0.011 | 7.84 | MI-V4 | 1 | 25 |  |  | " | LP
" | 21A-0042Z | " | 1 | 0.7 | 196 |  | 1.849 | 1.836 | 0.013 | 7.84 | MI-V4 | 1 | 25 |  |  | " | LP
" | 21A-0043Z | " | 1 | 0.5 | 196 |  | 1.847 | 1.834 | 0.013 | 7.84 | MI-V4 | 1 | 25 |  | MEM. PUNKSTELLEN | " | LP
" | 21A-0044Z | " | 1 | 0.8 | 196 |  | 1.851 | 1.839 | 0.012 | 7.84 | MI-V4 | 1 | 25 |  | MEM. KRATZER | NEUE SPÜLANLAGE RECHTE SEITE | LP
" | 21A-0045Z | " | 1 | 0.9 | 196 |  | 1.848 | 1.837 | 0.011 | 7.84 | MI-V4 | 1 | 25 |  | MEM. PUNKSTELLEN | JEDE STUNDE EIN/AUSSCHALTEN | LP
" | 21A-0046Z | " | 1 | 0.7 | 196 |  | 1.851 | 1.838 | 0.013 | 7.84 | MI-V4 | 1 | 25 |  | MEM. PUNKSTELLEN | " | LP
" | 21A-0047Z | " | 1 | 0.8 | 196 |  | 1.854 | 1.842 | 0.012 | 7.84 | MI-V4 | 1 | 25 |  |  | " | LP
" | 21A-0048Z | " | 1 | 0.7 | 196 |  | 1.842 | 1.83 | 0.012 | 7.84 | MI-V4 | 1 | 25 |  |  | " | LP
FA603112 | 19G-0222Z-R | " | 1 | 0.6 | 312 |  | 1.871 | 1.861 | 0.01 | 7.8 | MA-V1-R | 1 | 40 |  | MEM. PUNKSTELLEN |  | LP
" | 19G-0227Z-R | " | 1 | 0.3 | 312 |  | 1.863 | 1.852 | 0.011 | 7.8 | MA-V1-R | 1 | 40 |  | MEM. PUNKSTELLEN |  | LP
FA604727 | 17L-0036Z-R | " | 1 | 0.9 | 628 | 1.83 | 3.658 | 3.634 | 0.012 | 7.85 | MU2-V2 | 2 | 40 |  |  |  | LP
" | " | " | 1 |  |  | 1.829 | [8 empty] | MEM. PUNKSTELLEN |  | LP
FA594202 | 21A-0049Z | " | 1 | 1.4 | 1258 | 1.818 | 7.28 | 7.24 | 0.01 | 7.8625 | MU4-V2 | 4 | 40 |  |  |  | LP
" | " | 571568 | 1 |  |  | 1.821 | [10 empty] | LP
" | " | " | 1 |  |  | 1.823 | [10 empty] | LP
" | " | " | 1 |  |  | 1.818 | [10 empty] | LP
" | 21A-0050Z | " | 1 | 2 | 1258 | 1.824 | 7.27 | 7.23 | 0.01 | 7.8625 | MU4-V2 | 4 | 40 |  |  |  | LP
" | " | " | 1 |  |  | 1.817 | [10 empty] | LP
" | " | " | 1 |  |  | 1.817 | [10 empty] | LP
" | " | " | 1 |  |  | 1.816 | [8 empty] | MEM. PUNKSTELLEN |  | LP
" | 21A-0051Z | " | 1 | 0.6 | 1259 | 1.835 | 7.32 | 7.28 | 0.01 | 7.86875 | MU4-V2 | 4 | 40 |  |  |  | LP
" | " | " | 1 |  |  | 1.831 | [10 empty] | LP
" | " | " | 1 |  |  | 1.83 | [10 empty] | LP
" | " | " | 1 |  |  | 1.822 | [8 empty] | MEM. PUNKSTELLEN |  | LP
" | 21A-0052Z | " | 1 | 0.4 | 1251 | 1.83 | 7.31 | 7.27 | 0.01 | 7.81875 | MU4-V2 | 4 | 40 |  |  |  | LP
" | " | " | 1 |  |  | 1.827 | [10 empty] | LP
" | " | " | 1 |  |  | 1.826 | [10 empty] | LP
" | " | " | 1 |  |  | 1.832 | [8 empty] | MEM. PUNKSTELLEN |  | LP
FA601448 | 21A-0053Z | 571568 | 1 | 1.7 | 314 |  | 1.85 | 1.837 | 0.013 | 7.85 | MU1-V2 | 1 | 40 |  |  | NEUE SPÜLANLAGE LINKE SEITE | LP
" | 21A-0054Z | " | 1 | 0.5 | 314 |  | 1.841 | 1.829 | 0.012 | 7.85 | MU1-V2 | 1 | 40 |  |  | JEDE STUNDE EIN/AUSSCHALTEN | LP
" | 21A-0055Z | " | 1 | 0.4 | 315 |  | 1.835 | 1.823 | 0.012 | 7.875 | MU1-V2 | 1 | 40 |  |  | " | LP
" | 21A-0056Z | " | 1 | 1 | 314 |  | 1.852 | 1.838 | 0.014 | 7.85 | MU1-V2 | 1 | 40 |  |  | " | LP
" | 21A-0057Z | " | 1 | 0.7 | 313 |  | 1.85 | 1.84 | 0.01 | 7.825 | MU1-V2 | 1 | 40 |  |  | " | LP
" | 21A-0058Z | " | 1 | 2.4 | 314 |  | 1.848 | 1.837 | 0.011 | 7.85 | MU1-V2 | 1 | 40 |  |  | NEUE SPÜLANLAGE RECHTE SEITE | LP
" | 21A-0059Z | " | 1 | 1.3 | 313 |  | 1.841 | 1.83 | 0.011 | 7.825 | MU1-V2 | 1 | 40 |  |  | JEDE STUNDE EIN/AUSSCHALTEN | LP
" | 21A-0060Z | " | 1 | 1 | 314 |  | 1.834 | 1.823 | 0.011 | 7.85 | MU1-V2 | 1 | 40 |  | MEM.ÜBERLÄPPUNG | " | LP
" | 21A-0061Z | " | 1 | 2.6 | 313 |  | 1.843 | 1.833 | 0.01 | 7.825 | MU1-V2 | 1 | 40 |  |  | " | LP
" | 21A-0062Z | " | 1 | 1.8 | 313 |  | 1.84 | 1.828 | 0.012 | 7.825 | MU1-V2 | 1 | 40 |  |  | " | LP
FA604739 | 21A-0063Z | 594623 | 1 | 0.3 | 196 |  | 1.844 | 1.832 | 0.012 | 7.84 | MI-V4 | 1 | 25 |  |  |  | LP
" | 21A-0064Z | " | 1 | 0.1 | 196 |  | 1.839 | 1.826 | 0.013 | 7.84 | MI-V4 | 1 | 25 |  | MEM. PUNKSTELLEN |  | LP
FA604796 | 21A-0065Z | " | 1 | 0.1 | 196 |  | 1.839 | 1.825 | 0.014 | 7.84 | MI-V4 | 1 | 25 |  |  |  | LP
" | 21A-0066Z | " | 1 | 0.2 | 196 |  | 1.845 | 1.833 | 0.012 | 7.84 | MI-V4 | 1 | 25 |  |  |  | LP
" | 21A-0067Z | " | 1 | 0.1 | 196 |  | 1.849 | 1.837 | 0.012 | 7.84 | MI-V4 | 1 | 25 |  | MEM. PUNKSTELLEN,SCHLECHT GESCHNITTEN |  | LP
" | 21A-0068Z | " | 1 | 0.1 | 196 |  | 1.851 | 1.839 | 0.012 | 7.84 | MI-V4 | 1 | 25 |  |  |  | LP
" | 21A-0069Z | " | 1 | 0.1 | 196 |  | 1.829 | 1.816 | 0.013 | 7.84 | MI-V4 | 1 | 25 |  | MEM. PUNKSTELLEN |  | LP
" | 21A-0070Z | " | 1 | 0 | 196 |  | 1.837 | 1.823 | 0.014 | 7.84 | MI-V4 | 1 | 25 |  |  |  | LP
" | 21A-0071Z | " | 1 | 0.1 | 196 |  | 1.839 | 1.827 | 0.012 | 7.84 | MI-V4 | 1 | 25 |  | MEM. PUNKSTELLEN,SCHLECHT GESCHNITTEN |  | LP
" | 21A-0072Z | " | 1 | 0 | 196 |  | 1.84 | 1.827 | 0.013 | 7.84 | MI-V4 | 1 | 25 |  |  |  | LP
" | 21A-0073Z | " | 1 | 0.1 | 196 |  | 1.85 | 1.839 | 0.011 | 7.84 | MI-V4 | 1 | 25 |  |  |  | LP
" | 21A-0074Z | " | 1 | 0 | 196 |  | 1.846 | 1.835 | 0.011 | 7.84 | MI-V4 | 1 | 25 |  |  |  | LP
FA605325 | 21A-0075Z-R | 571568 | 1 | 0.4 | 312 |  | 1.873 | 1.862 | 0.011 | 7.8 | MA-V1-R | 1 | 40 |  |  |  | LP
" | 21A-0076Z-R | " | 1 | 0.6 | 312 |  | 1.868 | 1.858 | 0.01 | 7.8 | MA-V1-R | 1 | 40 |  |  |  | LP
" | 21A-0077Z-R | " | 1 | 0.7 | 312 |  | 1.868 | 1.858 | 0.01 | 7.8 | MA-V1-R | 1 | 40 |  |  |  | LP
" | 21A-0078Z-R | " | 1 | 0.3 | 313 |  | 1.889 | 1.876 | 0.013 | 7.825 | MA-V1-R | 1 | 40 |  |  |  | LP
FA605845 | 21A-0079Z-R | " | 1 | 0 | 312 |  | 1.88 | 1.87 | 0.01 | 7.8 | MA-V1-R | 1 | 40 |  |  |  | LP
FA603805 | 21A-0080Z-R | " | 1 | 0 | 314 |  | 1.88 | 1.869 | 0.011 | 7.85 | MA-V1-R | 1 | 40 |  |  |  | LP
FA604733 | 21A-0081Z-R | " | 1 | 0 | 313 |  | 1.893 | 1.881 | 0.012 | 7.825 | MA-V1-R | 1 | 40 |  |  |  | LP
FA604814 | 21A-0082Z-R | " | 1 | 0 | 313 |  | 1.881 | 1.87 | 0.011 | 7.825 | MA-V1-R | 1 | 40 |  |  |  | LP
" | 21A-0083Z-R | " | 1 | 0.2 | 312 |  | 1.86 | 1.849 | 0.011 | 7.8 | MA-V1-R | 1 | 40 |  |  |  | LP
" | 21A-0084Z-R | " | 1 | 0.3 | 312 |  | 1.857 | 1.848 | 0.009 | 7.8 | MA-V1-R | 1 | 40 |  | MEM.KRATZER |  | LP
" | 21A-0085Z-R | 571569 | 1 | 0 | 312 |  | 1.862 | 1.851 | 0.011 | 7.8 | MA-V1-R | 1 | 40 |  |  |  | LP
" | 21A-0086Z-R | " | 1 | 0.1 | 313 |  | 1.867 | 1.856 | 0.011 | 7.825 | MA-V1-R | 1 | 40 |  |  |  | LP
FA604799 | 21A-0087Z | " | 1 | 7.2 | 626 | 1.842 | 3.682 | 3.659 | 0.0115 | 7.825 | MU2-V2 | 2 | 40 |  |  | NEUE SPÜLANLAGE RECHTE SEITE | LP
" |  | " | 1 |  |  | 1.841 | [9 empty] | JEDE STUNDE EIN/AUSSCHALTEN | LP
" | 21A-0088Z | " | 1 | 6 | 626 | 1.84 | 3.681 | 3.656 | 0.0125 | 7.825 | MU2-V2 | 2 | 40 |  |  | " | LP
" |  | " | 1 |  |  | 1.842 | [8 empty] | MEM. PUNKSTELLEN | " | LP
" | 21A-0089Z | " | 1 | 6.5 | 627 | 1.846 | 3.688 | 3.664 | 0.012 | 7.8375 | MU2-V2 | 2 | 40 |  |  | " | LP
" |  | " | 1 |  |  | 1.844 | [8 empty] | MEM.LEICHT TRANSPARENT SCHLECHT GESCHNITTEN | " | LP
" | 21A-0090Z | " | 1 | 6 | 625 | 1.847 | 3.694 | 3.672 | 0.011 | 7.8125 | MU2-V2 | 2 | 40 |  |  | " | LP
" |  | " | 1 |  |  | 1.848 | [8 empty] | MEM. PUNKSTELLEN | " | LP
" | 21A-0091Z | " | 1 | 4 | 626 | 1.851 | 3.698 | 3.674 | 0.012 | 7.825 | MU2-V2 | 2 | 40 |  |  | " | LP
" |  | " | 1 |  |  | 1.848 | [8 empty] | MEM. PUNKSTELLEN | " | LP
" | 21A-0092Z | " | 1 | 7.5 | 625 | 1.842 | 3.679 | 3.662 | 0.0085 | 7.8125 | MU2-V2 | 2 | 40 |  |  | NEUE SPÜLANLAGE LINKE SEITE | LP
" |  | " | 1 |  |  | 1.838 | [9 empty] | JEDE STUNDE EIN/AUSSCHALTEN | LP
" | 21A-0093Z | " | 1 | 7 | 626 | 1.843 | 3.682 | 3.657 | 0.0125 | 7.825 | MU2-V2 | 2 | 40 |  |  | " | LP
" |  | " | 1 |  |  | 1.84 | [9 empty] | " | LP
" | 21A-0094Z | " | 1 | 7 | 625 | 1.837 | 3.677 | 3.651 | 0.013 | 7.8125 | MU2-V2 | 2 | 40 |  |  | " | LP
" |  | " | 1 |  |  | 1.841 | [9 empty] | " | LP
" | 21A-0095Z | 571569 | 1 | 6.9 | 625 | 1.836 | 3.672 | 3.65 | 0.011 | 7.8125 | MU2-V2 | 2 | 40 |  |  | " | LP
" |  | " | 1 |  |  | 1.838 | [8 empty] | MEM.SCHLECHT GESCHNITTEN | " | LP
" | 21A-0096Z | " | 1 | 6.5 | 626 | 1.837 | 3.672 | 3.648 | 0.012 | 7.825 | MU2-V2 | 2 | 40 |  |  | " | LP
" |  | " | 1 |  |  | 1.836 | [8 empty] | MEM. PUNKSTELLEN | " | LP
" | 21A-0097Z | " | 1 | 4.5 | 627 | 1.858 | 3.711 | 3.69 | 0.0105 | 7.8375 | MU2-V2 | 2 | 40 |  |  | " | LP
" |  | " | 1 |  |  | 1.854 | [9 empty] | " | LP
" | 21A-0098Z | " | 1 | 3.5 | 626 | 1.854 | 3.704 | 3.684 | 0.01 | 7.825 | MU2-V2 | 2 | 40 |  |  | " | LP
" |  | " | 1 |  |  | 1.851 | [9 empty] | " | LP
" | 21A-0099Z | " | 1 | 3 | 627 | 1.864 | 3.724 | 3.704 | 0.01 | 7.8375 | MU2-V2 | 2 | 40 |  |  | " | LP
" |  | " | 1 |  |  | 1.861 | [9 empty] | " | LP
" | 21A-0100Z | " | 1 | 3.2 | 626 | 1.842 | 3.684 | 3.663 | 0.0105 | 7.825 | MU2-V2 | 2 | 40 |  | MEM.SCHLECHT GESCHNITTEN | " | LP
" |  | " | 1 |  |  | 1.843 | [9 empty] | " | LP
" | 21A-0101Z | " | 1 | 1.8 | 626 | 1.852 | 3.695 | 3.674 | 0.0105 | 7.825 | MU2-V2 | 2 | 40 |  |  | " | LP
" |  | " | 1 |  |  | 1.843 | [8 empty] | MEM. PUNKSTELLEN,UNREGELMÄSSIG GESCHNITTEN | " | LP
" | 21A-0102Z | " | 1 | 3.3 | 626 | 1.842 | 3.675 | 3.654 | 0.0105 | 7.825 | MU2-V2 | 2 | 40 |  |  | NEUE SPÜLANLAGE RECHTE SEITE | LP
" |  | " | 1 |  |  | 1.835 | [8 empty] | MEM.UNREGELMÄSSIG GESCHNITTEN | JEDE STUNDE EIN/AUSSCHALTEN | LP
" | 21A-0103Z | " | 1 | 6 | 625 | 1.844 | 3.682 | 3.662 | 0.01 | 7.8125 | MU2-V2 | 2 | 40 |  |  | " | LP
" |  | " | 1 |  |  | 1.839 | [9 empty] | " | LP
" | 21A-0104Z | " | 1 | 4.1 | 626 | 1.843 | 3.685 | 3.664 | 0.0105 | 7.825 | MU2-V2 | 2 | 40 |  |  | " | LP
" |  | " | 1 |  |  | 1.843 | [8 empty] | MEM.KRATZER/FADEN | " | LP
" | 21A-0105Z | 583657 | 1 | 4.1 | 626 | 1.845 | 3.677 | 3.656 | 0.0105 | 7.825 | MU2-V2 | 2 | 40 |  |  | " | LP
" |  | " | 1 |  |  | 1.834 | [9 empty] | " | LP
" | 21A-0106Z | " | 1 | 4 | 625 | 1.847 | 3.689 | 3.669 | 0.01 | 7.8125 | MU2-V2 | 2 | 40 |  |  | " | LP
" |  | " | 1 |  |  | 1.843 | [9 empty] | " | LP
" | 21A-0107Z | " | 1 | 0.2 | 628 | 1.819 | 3.631 | 3.607 | 0.012 | 7.85 | MU2-V2 | 2 | 40 |  |  |  | LP
" |  | " | 1 |  |  | 1.814 | [10 empty] | LP
" | 21A-0108Z | " | 1 | 0.3 | 626 | 1.825 | 3.639 | 3.618 | 0.0105 | 7.825 | MU2-V2 | 2 | 40 |  |  |  | LP
" |  | " | 1 |  |  | 1.815 | [10 empty] | LP
" | 21A-0109Z | " | 1 | 0.2 | 627 | 1.826 | 3.646 | 3.623 | 0.0115 | 7.8375 | MU2-V2 | 2 | 40 |  |  |  | LP
" |  | " | 1 |  |  | 1.821 | [10 empty] | LP
FA605884 | 21A-0110Z | " | 1 | 0.1 | 627 | 1.824 | 3.652 | 3.629 | 0.0115 | 7.8375 | MU2-V2 | 2 | 40 |  |  |  | LP
" |  | " | 1 |  |  | 1.829 | [10 empty] | LP
" | 21A-0111Z | " | 1 | 0.1 | 627 | 1.832 | 3.661 | 3.637 | 0.012 | 7.8375 | MU2-V2 | 2 | 40 |  |  |  | LP
" |  | " | 1 |  |  | 1.83 | [8 empty] | MEM. PUNKSTELLEN |  | LP
FA604798 | 21A-0112Z | " | 1 | 0.2 | 314 |  | 1.838 | 1.824 | 0.014 | 7.85 | MU1-V2 | 1 | 40 |  |  |  | LP
" | 21A-0113Z | " | 1 | 0.3 | 314 |  | 1.842 | 1.828 | 0.014 | 7.85 | MU1-V2 | 1 | 40 |  |  |  | LP
" | 21A-0114Z | " | 1 | 0.1 | 313 |  | 1.841 | 1.827 | 0.014 | 7.825 | MU1-V2 | 1 | 40 |  |  |  | LP
" | 21A-0115Z | " | 1 | 0.1 | 314 |  | 1.837 | 1.823 | 0.014 | 7.85 | MU1-V2 | 1 | 40 |  |  |  | LP
" | 21A-0116Z | " | 1 | 0 | 315 |  | 1.847 | 1.832 | 0.015 | 7.875 | MU1-V2 | 1 | 40 |  |  |  | LP
" | 21A-0117Z | " | 1 | 0.4 | 313 |  | 1.82 | 1.806 | 0.014 | 7.825 | MU1-V2 | 1 | 40 |  |  |  | LP
" | 21A-0118Z | " | 1 | 0.2 | 314 |  | 1.826 | 1.81 | 0.016 | 7.85 | MU1-V2 | 1 | 40 |  |  |  | LP
" | 21A-0119Z | " | 1 | 0.4 | 313 |  | 1.822 | 1.811 | 0.011 | 7.825 | MU1-V2 | 1 | 40 |  |  |  | LP
" | 21A-0120Z | " | 1 | 0.2 | 313 |  | 1.823 | 1.81 | 0.013 | 7.825 | MU1-V2 | 1 | 40 |  |  |  | LP
" | 21A-0121Z | " | 1 | 0.2 | 314 |  | 1.819 | 1.806 | 0.013 | 7.85 | MU1-V2 | 1 | 40 |  |  |  | LP
" | 21A-0122Z | " | 1 | 0.2 | 313 |  | 1.822 | 1.808 | 0.014 | 7.825 | MU1-V2 | 1 | 40 |  | MEM. PUNKSTELLEN,ÜBERLÄPPUNG |  | LP
FA605882 | 21A-0123Z | 594623 | 1 | 0 | 196 |  | 1.848 | 1.835 | 0.013 | 7.84 | MI-V4 | 1 | 25 |  |  | NEUE SPÜLANLAGE LINKE SEITE | LP
" | 21A-0124Z | " | 1 | 0 | 196 |  | 1.865 | 1.853 | 0.012 | 7.84 | MI-V4 | 1 | 25 |  |  | JEDE STUNDE EIN/AUSSCHALTEN | LP
" | 21A-0125Z | " | 1 | 0 | 196 |  | 1.871 | 1.858 | 0.013 | 7.84 | MI-V4 | 1 | 25 |  |  | " | LP
" | 21A-0126Z | " | 1 | 0.1 | 197 |  | 1.86 | 1.847 | 0.013 | 7.88 | MI-V4 | 1 | 25 |  |  | " | LP
" | 21A-0127Z | " | 1 | 0.5 | 196 |  | 1.853 | 1.84 | 0.013 | 7.84 | MI-V4 | 1 | 25 |  |  | " | LP
" | 21A-0128Z | " | 1 | 0.1 | 195 |  | 1.861 | 1.851 | 0.01 | 7.8 | MI-V4 | 1 | 25 |  | MEM. PUNKSTELLEN | NEUE SPÜLANLAGE RECHTE SEITE | LP
" | 21A-0129Z | " | 1 | 0 | 196 |  | 1.85 | 1.838 | 0.012 | 7.84 | MI-V4 | 1 | 25 |  | MEM. PUNKSTELLEN | JEDE STUNDE EIN/AUSSCHALTEN | LP
" | 21A-0130Z | " | 1 | 0 | 196 |  | 1.855 | 1.843 | 0.012 | 7.84 | MI-V4 | 1 | 25 |  |  | " | LP
" | 21A-0131Z | 594623 | 1 | 0 | 196 |  | 1.855 | 1.842 | 0.013 | 7.84 | MI-V4 | 1 | 25 |  |  | " | LP
" | 21A-0132Z | " | 1 | 0 | 196 |  | 1.855 | 1.844 | 0.011 | 7.84 | MI-V4 | 1 | 25 |  |  | " | LP
Revision | Reparatur | Test
ALT | 17L-0036Z-R | ALT | 1 | [5 empty] | 0 | 0 | MU2-V1 | 2 | 40 |  | KAT.TEMP ZU HOCH ÜBER 50GRAD | SPANNUNG ÜBER 4.5 | LP
" | " | " | " | [13 empty] | LP
alt | 19G-0167Z-R | alt | 1 | 0.2 | 313 |  | 1.85 | 1.841 | 0.009 | 7.825 | MU1-V1 | 1 | 40 | * |  |  | LP
ALT | 19A-0089Z | ALT | 1 | [5 empty] | 0 | 0 | MU1-V1 | 1 | 40 |  | KAT.TEMP ZU HOCH/BRAND SPUREN | SPANNUNG ÜBER 2.5 | LP
ALT | 19A-0089Z | ALT | 1 | [5 empty] | 0 | 0 | MU1-V1 | 1 | 40 |  | SCHMUTZ IN DIE ZELLE | B20005 | LP
Note on Q1: O-Elektrode mit Gravur an falscher Position; *= Flachdichtung DB-10093 b= Bächler- Elektrode
Note on C2: Autor: 30.6.20 MGR
Note on C13: Autor: 15.7.20 MGR NEUE NAFION-LÖSUNG. 7.7.20 D521CS.4LT.
Note on C33: Autor: 28.7.20 MGR
Note on C48: Autor: 13.11.20 MGR
Note on C63: Autor: MGR 28.7.20 ab.Me.8. Neues PL. Lot:MKCK8039
Note on C78: Autor: MGR 28.7.20
Note on C88: Autor: TH 17.12.20
Note on C100: Autor: MGR 28.7.20
Note on C110: Autor: MGR 7.10.20
Note on C128: Autor: MGR 14.10.20
Note on C148: Autor: MGR 21.10.20
Note on C173: Autor: TH 17.12.20
Note on C181: Autor: TH 18.12.20

## Feb
FA # | Cell # | Membran Batch FA | Test Station Nr. | Temp Kat T1-T2 / [°C] | Gasfluss / [mln / min] | Membrane V @ 13 bar/[V] | Cell V @ 13 bar/[V] | Cell V @ 0 bar [V] | Volt Diff. [V] | H2 Prod SmL/A | Type | Anz. Layer | Strom / [A] | Bemerkungen | Bemerkungen | Visum
FA594873 | 21B-0001Z | 594623 | 1 | 0 | 196 |  | 1.86 | 1.849 | 0.011 | 7.84 | MI-V4 | 1 | 25 |  | NEUE SPÜLANLAGE LINKE SEITE | LP
" | 21B-0002Z | " | 1 | 0 | 196 |  | 1.865 | 1.854 | 0.011 | 7.84 | MI-V4 | 1 | 25 |  | JEDE STUNDE EIN/AUSSCHALTEN | LP
" | 21B-0003Z | " | 1 | 0 | 196 |  | 1.86 | 1.848 | 0.012 | 7.84 | MI-V4 | 1 | 25 |  | " | LP
" | 21B-0004Z | " | 1 | 0 | 196 |  | 1.865 | 1.853 | 0.012 | 7.84 | MI-V4 | 1 | 25 |  | " | LP
" | 21B-0005Z | " | 1 | 0 | 196 |  | 1.88 | 1.868 | 0.012 | 7.84 | MI-V4 | 1 | 25 |  | " | LP
" | 21B-0006Z | " | 1 | 0 | 196 |  | 1.862 | 1.85 | 0.012 | 7.84 | MI-V4 | 1 | 25 |  | NEUE SPÜLANLAGE RECHTE SEITE | LP
" | 21B-0007Z | " | 1 | 0 | 196 |  | 1.868 | 1.857 | 0.011 | 7.84 | MI-V4 | 1 | 25 |  | JEDE STUNDE EIN/AUSSCHALTEN | LP
" | 21B-0008Z | " | 1 | 0 | 196 |  | 1.861 | 1.85 | 0.011 | 7.84 | MI-V4 | 1 | 25 |  | " | LP
" | 21B-0009Z | " | 1 | 0 | 196 |  | 1.863 | 1.854 | 0.009 | 7.84 | MI-V4 | 1 | 25 |  | " | LP
" | 21B-0010Z | " | 1 | 0.1 | 196 |  | 1.854 | 1.842 | 0.012 | 7.84 | MI-V4 | 1 | 25 |  | " | LP
" | 21B-0011Z | " | 1 | 0 | 196 |  | 1.868 | 1.856 | 0.012 | 7.84 | MI-V4 | 1 | 25 |  | NEUE SPÜLANLAGE LINKE SEITE | LP
" | 21B-0012Z | " | 1 | 0 | 196 |  | 1.864 | 1.85 | 0.014 | 7.84 | MI-V4 | 1 | 25 |  | JEDE STUNDE EIN/AUSSCHALTEN | LP
" | 21B-0013Z | " | 1 | 0 | 196 |  | 1.872 | 1.858 | 0.014 | 7.84 | MI-V4 | 1 | 25 | MEM. PUNKSTELLEN | " | LP
" | 21B-0014Z | " | 1 | 0 | 196 |  | 1.874 | 1.86 | 0.014 | 7.84 | MI-V4 | 1 | 25 |  | " | LP
" | 21B-0015Z | " | 1 | 0 | 196 |  | 1.887 | 1.873 | 0.014 | 7.84 | MI-V4 | 1 | 25 |  | " | LP
" | 21B-0016Z | " | 1 | 0 | 196 |  | 1.856 | 1.841 | 0.015 | 7.84 | MI-V4 | 1 | 25 |  | NEUE SPÜLANLAGE RECHTE SEITE | LP
" | 21B-0017Z | " | 1 | 0 | 196 |  | 1.869 | 1.86 | 0.009 | 7.84 | MI-V4 | 1 | 25 |  | JEDE STUNDE EIN/AUSSCHALTEN | LP
" | 21B-0018Z | " | 1 | 0 | 196 |  | 1.859 | 1.846 | 0.013 | 7.84 | MI-V4 | 1 | 25 |  | " | LP
" | 21B-0019Z | " | 1 | 0 | 196 |  | 1.862 | 1.848 | 0.014 | 7.84 | MI-V4 | 1 | 25 |  | " | LP
" | 21B-0020Z | " | 1 | 0 | 195 |  | 1.868 | 1.854 | 0.014 | 7.8 | MI-V4 | 1 | 25 |  | " | LP
" | 21B-0021Z | " | 1 | 0.3 | 196 |  | 1.864 | 1.851 | 0.013 | 7.84 | MI-V4 | 1 | 25 |  | NEUE SPÜLANLAGE LINKE SEITE | LP
" | 21B-0022Z | " | 1 | 0.2 | 196 |  | 1.855 | 1.841 | 0.014 | 7.84 | MI-V4 | 1 | 25 |  | JEDE STUNDE EIN/AUSSCHALTEN | LP
" | 21B-0023Z | " | 1 | 0.3 | 196 |  | 1.853 | 1.841 | 0.012 | 7.84 | MI-V4 | 1 | 25 |  | " | LP
" | 21B-0024Z | " | 1 | 0.4 | 196 |  | 1.87 | 1.861 | 0.009 | 7.84 | MI-V4 | 1 | 25 |  | " | LP
" | 21B-0025Z | " | 1 | 0.2 | 196 |  | 1.861 | 1.848 | 0.013 | 7.84 | MI-V4 | 1 | 25 |  | " | LP
" | 21B-0026Z | " | 1 | 0.3 | 195 |  | 1.87 | 1.858 | 0.012 | 7.8 | MI-V4 | 1 | 25 |  | NEUE SPÜLANLAGE RECHTE SEITE | LP
" | 21B-0027Z | " | 1 | 0.2 | 196 |  | 1.857 | 1.844 | 0.013 | 7.84 | MI-V4 | 1 | 25 |  | JEDE STUNDE EIN/AUSSCHALTEN | LP
" | 21B-0028Z | 594623 | 1 | 0.3 | 196 |  | 1.847 | 1.834 | 0.013 | 7.84 | MI-V4 | 1 | 25 |  | " | LP
" | 21B-0029Z | " | 1 | 0.3 | 196 |  | 1.847 | 1.833 | 0.014 | 7.84 | MI-V4 | 1 | 25 |  | " | LP
" | 21B-0030Z | " | 1 | 0.2 | 196 |  | 1.833 | 1.817 | 0.016 | 7.84 | MI-V4 | 1 | 25 |  | " | LP
FA605883 | 21B-0031Z | 583657 | 1 | 1.3 | 313 |  | 1.84 | 1.827 | 0.013 | 7.825 | MU1-V2 | 1 | 40 |  | NEUE SPÜLANLAGE LINKE SEITE | LP
" | 21B-0032Z | " | 1 | 0.3 | 312 |  | 1.838 | 1.825 | 0.013 | 7.8 | MU1-V2 | 1 | 40 | MEM. PUNKSTELLEN | JEDE STUNDE EIN/AUSSCHALTEN | LP
" | 21B-0033Z | " | 1 | 0.5 | 313 |  | 1.85 | 1.838 | 0.012 | 7.825 | MU1-V2 | 1 | 40 | MEM.KRATZER | " | LP
" | 21B-0034Z | " | 1 | 0.3 | 313 |  | 1.836 | 1.823 | 0.013 | 7.825 | MU1-V2 | 1 | 40 |  | " | LP
" | 21B-0035Z | 604682 | 1 | 0.1 | 312 |  | 1.838 | 1.824 | 0.014 | 7.8 | MU1-V2 | 1 | 40 | MEM.LEICHT TRANSP.BEI HELLEN STREIFEN | " | LP
" | 21B-0036Z | 583657 | 1 | 0.9 | 313 |  | 1.852 | 1.839 | 0.013 | 7.825 | MU1-V2 | 1 | 40 |  | NEUE SPÜLANLAGE RECHTE SEITE | LP
" | 21B-0037Z | " | 1 | 0.4 | 312 |  | 1.842 | 1.829 | 0.013 | 7.8 | MU1-V2 | 1 | 40 |  | JEDE STUNDE EIN/AUSSCHALTEN | LP
" | 21B-0038Z | " | 1 | 0.5 | 313 |  | 1.838 | 1.826 | 0.012 | 7.825 | MU1-V2 | 1 | 40 |  | " | LP
" | 21B-0039Z | " | 1 | 0.7 | 313 |  | 1.839 | 1.827 | 0.012 | 7.825 | MU1-V2 | 1 | 40 |  | " | LP
" | 21B-0040Z | 604682 | 1 | 0.5 | 313 |  | 1.833 | 1.819 | 0.014 | 7.825 | MU1-V2 | 1 | 40 | MEM.LEICHT TRANSP.BEI HELLEN STREIFEN | " | LP
" | 21B-0041Z | 583657 | 1 | 0 | 313 |  | 1.841 | 1.826 | 0.015 | 7.825 | MU1-V2 | 1 | 40 |  |  | LP
" | 21B-0042Z | " | 1 | 0 | 313 |  | 1.833 | 1.819 | 0.014 | 7.825 | MU1-V2 | 1 | 40 |  |  | LP
" | 21B-0043Z | " | 1 | 0.1 | 314 |  | 1.827 | 1.813 | 0.014 | 7.85 | MU1-V2 | 1 | 40 |  |  | LP
" | 21B-0044Z | " | 1 | 0 | 315 |  | 1.835 | 1.819 | 0.016 | 7.875 | MU1-V2 | 1 | 40 |  |  | LP
" | 21B-0045Z | 604682 | 1 | 0.7 | 313 |  | 1.84 | 1.825 | 0.015 | 7.825 | MU1-V2 | 1 | 40 | MEM.LEICHT TRANSP.BEI HELLEN STREIFEN | NEUE SPÜLANLAGE LINKE SEITE | LP
" | 21B-0046Z | " | 1 | 0.3 | 313 |  | 1.831 | 1.817 | 0.014 | 7.825 | MU1-V2 | 1 | 40 | MEM.LEICHT TRANSP.BEI HELLEN STREIFEN | JEDE STUNDE EIN/AUSSCHALTEN | LP
" | 21B-0047Z | 583657 | 1 | 0.6 | 314 |  | 1.831 | 1.818 | 0.013 | 7.85 | MU1-V2 | 1 | 40 |  | " | LP
" | 21B-0048Z | " | 1 | 0.5 | 312 |  | 1.831 | 1.821 | 0.01 | 7.8 | MU1-V2 | 1 | 40 |  | " | LP
" | 21B-0049Z | " | 1 | 0.3 | 313 |  | 1.834 | 1.823 | 0.011 | 7.825 | MU1-V2 | 1 | 40 |  | " | LP
" | 21B-0050Z | " | 1 | 1.5 | 312 |  | 1.84 | 1.827 | 0.013 | 7.8 | MU1-V2 | 1 | 40 |  | " | LP
FA600208 | 21B-0051Z-R | 583657 | 1 | 0.1 | 312 |  | 1.876 | 1.864 | 0.012 | 7.8 | MA-V1-R | 1 | 40 |  |  | LP
" | 21B-0052Z-R | " | 1 | 0 | 312 |  | 1.874 | 1.861 | 0.013 | 7.8 | MA-V1-R | 1 | 40 |  |  | LP
" | 21B-0053Z-R | " | 1 | 0.1 | 312 |  | 1.869 | 1.86 | 0.009 | 7.8 | MA-V1-R | 1 | 40 |  |  | LP
" | 21B-0054Z-R | " | 1 | 0 | 312 |  | 1.886 | 1.874 | 0.012 | 7.8 | MA-V1-R | 1 | 40 |  |  | LP
" | 21B-0055Z-R | " | 1 | 0 | 313 |  | 1.902 | 1.89 | 0.012 | 7.825 | MA-V1-R | 1 | 40 |  |  | LP
" | 21B-0056Z-R | 583657 | 1 | 0.2 | 312 |  | 1.857 | 1.844 | 0.013 | 7.8 | MA-V1-R | 1 | 40 |  |  | LP
" | 21B-0057Z-R | " | 1 | 0.2 | 312 |  | 1.849 | 1.837 | 0.012 | 7.8 | MA-V1-R | 1 | 40 |  |  | LP
" | 21B-0058Z-R | " | 1 | 0.1 | 312 |  | 1.857 | 1.845 | 0.012 | 7.8 | MA-V1-R | 1 | 40 |  |  | LP
" | 21B-0059Z-R | " | 1 | 0.2 | 311 |  | 1.851 | 1.839 | 0.012 | 7.775 | MA-V1-R | 1 | 40 | MEM. PUNKSTELLEN |  | LP
" | 21B-0060Z-R | " | 1 | 0.2 | 313 |  | 1.873 | 1.859 | 0.014 | 7.825 | MA-V1-R | 1 | 40 |  |  | LP
FA607971 | 21B-0061Z | " | 1 | 2 | 314 |  | 1.848 | 1.835 | 0.013 | 7.85 | MU1-V2 | 1 | 40 |  |  | LP
FA607966 | 21B-0062Z | " | 1 | 2.2 | 626 | 1.842 | 3.681 | 3.656 | 0.0125 | 7.825 | MU2-V2 | 2 | 40 |  |  | LP
" | " | " | 1 |  |  | 1.841 | [9 empty] | LP
" | 21B-0063Z | " | 1 | 3.3 | 626 | 1.852 | 3.69 | 3.666 | 0.012 | 7.825 | MU2-V2 | 2 | 40 |  |  | LP
" | " | " | 1 |  |  | 1.84 | [9 empty] | LP
" | 21B-0064Z | " | 1 | 2 | 626 | 1.84 | 3.677 | 3.652 | 0.0125 | 7.825 | MU2-V2 | 2 | 40 |  |  | LP
" | " | " | 1 |  |  | 1.838 | [9 empty] | LP
FA608541 | 21B-0065Z | " | 1 | 0 | 314 |  | 1.843 | 1.829 | 0.014 | 7.85 | MU1-V2 | 1 | 40 |  |  | LP
FA605373 | 21B-0066Z | " | 1 | 0.6 | 314 |  | 1.842 | 1.828 | 0.014 | 7.85 | MU1-V2 | 1 | 40 | MEM. PUNKSTELLEN | NEUE SPÜLANLAGE RECHTE SEITE | LP
" | 21B-0067Z | 583657 | 1 | 0.6 | 312 |  | 1.844 | 1.833 | 0.011 | 7.8 | MU1-V2 | 1 | 40 |  | JEDE STUNDE EIN/AUSSCHALTEN | LP
" | 21B-0068Z | " | 1 | 0.9 | 313 |  | 1.835 | 1.822 | 0.013 | 7.825 | MU1-V2 | 1 | 40 | MEM. PUNKSTELLEN | " | LP
" | 21B-0069Z | " | 1 | 0.9 | 313 |  | 1.833 | 1.82 | 0.013 | 7.825 | MU1-V2 | 1 | 40 |  | " | LP
" | 21B-0070Z | " | 1 | 0.2 | 312 |  | 1.828 | 1.814 | 0.014 | 7.8 | MU1-V2 | 1 | 40 |  |  | LP
" | 21B-0071Z | " | 1 | 0.1 | 313 |  | 1.828 | 1.816 | 0.012 | 7.825 | MU1-V2 | 1 | 40 |  |  | LP
" | 21B-0072Z | " | 1 | 0.2 | 314 |  | 1.83 | 1.816 | 0.014 | 7.85 | MU1-V2 | 1 | 40 |  |  | LP
" | 21B-0073Z | " | 1 | 0 | 313 |  | 1.835 | 1.819 | 0.016 | 7.825 | MU1-V2 | 1 | 40 |  |  | LP
" | 21B-0074Z | " | 1 | 0 | 313 |  | 1.842 | 1.828 | 0.014 | 7.825 | MU1-V2 | 1 | 40 |  |  | LP
" | 21B-0075Z | " | 1 | 0 | 313 |  | 1.837 | 1.825 | 0.012 | 7.825 | MU1-V2 | 1 | 40 |  |  | LP
FA605375 | 21B-0076Z | " | 1 | 12 | 942 | 1.834 | 5.492 | 5.457 | 0.01166667 | 7.85 | MU3-V2 | 3 | 40 |  | NEUE SPÜLANLAGE LINKE SEITE | LP
" | " | " | 1 |  |  | 1.827 | [8 empty] | JEDE STUNDE EIN/AUSSCHALTEN | LP
" | " | " | 1 |  |  | 1.833 | [7 empty] | MEM. PUNKSTELLEN | " | LP
" | 21B-0077Z | " | 1 | 11 | 943 | 1.83 | 5.493 | 5.457 | 0.012 | 7.858333 | MU3-V2 | 3 | 40 |  | " | LP
" | " | " | 1 |  |  | 1.833 | [8 empty] | " | LP
" | " | " | 1 |  |  | 1.831 | [8 empty] | " | LP
" | 21B-0078Z | " | 1 | 5.5 | 943 | 1.839 | 5.507 | 5.463 | 0.01466667 | 7.858333 | MU3-V2 | 3 | 40 |  | " | LP
" | " | 592734 | 1 |  |  | 1.831 | [8 empty] | " | LP
" | " | " | 1 |  |  | 1.836 | [7 empty] | MEM.ÜBERLÄPPUNG | " | LP
" | 21B-0079Z | " | 1 | 4.5 | 943 | 1.835 | 5.5 | 5.46 | 0.01333333 | 7.858333 | MU3-V2 | 3 | 40 |  | " | LP
" | " | " | 1 |  |  | 1.834 | [8 empty] | " | LP
" | " | " | 1 |  |  | 1.833 | [7 empty] | MEM. PUNKSTELLEN | " | LP
FA609646 | 21B-0080Z-R | " | 1 | 0.1 | 313 |  | 1.859 | 1.846 | 0.013 | 7.825 | MA-V1-R | 1 | 40 | MEM. PUNKSTELLEN |  | LP
FA610062 | 21B-0081Z | " | 1 | 0.3 | 314 |  | 1.846 | 1.832 | 0.014 | 7.85 | MU1-V2 | 1 | 40 |  | NEUE SPÜLANLAGE LINKE SEITE | TH/LP
" | 21B-0082Z | " | 1 | 0.4 | 314 |  | 1.854 | 1.838 | 0.016 | 7.85 | MU1-V2 | 1 | 40 |  | JEDE STUNDE EIN/AUSSCHALTEN | TH/LP
" | 21B-0083Z | " | 1 | 0.8 | 314 |  | 1.85 | 1.833 | 0.017 | 7.85 | MU1-V2 | 1 | 40 |  | " | TH/LP
" | 21B-0084Z | " | 1 | 0.3 | 314 |  | 1.843 | 1.827 | 0.016 | 7.85 | MU1-V2 | 1 | 40 |  | " | TH/LP
" | 21B-0085Z | " | 1 | 0.7 | 313 |  | 1.856 | 1.845 | 0.011 | 7.825 | MU1-V2 | 1 | 40 |  | " | TH/LP
" | 21B-0086Z | " | 1 | 0.4 | 313 |  | 1.836 | 1.821 | 0.015 | 7.825 | MU1-V2 | 1 | 40 | mem.grosse Punktstelle | " | TH/LP
" | 21B-0087Z | " | 1 | 0.3 | 313 |  | 1.838 | 1.823 | 0.015 | 7.825 | MU1-V2 | 1 | 40 |  | " | TH/LP
" | 21B-0088Z | " | 1 | 0.4 | 313 |  | 1.842 | 1.826 | 0.016 | 7.825 | MU1-V2 | 1 | 40 |  | " | TH/LP
" | 21B-0089Z | " | 1 | 0.4 | 313 |  | 1.839 | 1.823 | 0.016 | 7.825 | MU1-V2 | 1 | 40 | Mem.Punktstelle | " | TH/LP
" | 21B-0090Z | " | 1 | 0.7 | 313 |  | 1.848 | 1.835 | 0.013 | 7.825 | MU1-V2 | 1 | 40 |  | " | TH/LP
FA610063 | 21B-0091Z | 592734 | 1 | 0.1 | 629 | 1.819 | 3.635 | 3.608 | 0.0135 | 7.8625 | MU2-V2 | 2 | 40 |  |  | LP
" | " | " | 1 |  |  | 1.818 | [9 empty] | LP
" | 21B-0092Z | " | 1 | 0.9 | 628 | 1.831 | 3.664 | 3.637 | 0.0135 | 7.85 | MU2-V2 | 2 | 40 |  | NEUE SPÜLANLAGE RECHTE SEITE | LP
" | " | " | 1 |  |  | 1.835 | [8 empty] | JEDE STUNDE EIN/AUSSCHALTEN | LP
" | 21B-0093Z | " | 1 | 1.8 | 628 | 1.832 | 3.66 | 3.633 | 0.0135 | 7.85 | MU2-V2 | 2 | 40 |  | " | LP
" | " | " | 1 |  |  | 1.829 | [8 empty] | " | LP
" | 21B-0094Z | " | 1 | 1.4 | 629 | 1.824 | 3.651 | 3.623 | 0.014 | 7.8625 | MU2-V2 | 2 | 40 |  | " | LP
" | " | " | 1 |  |  | 1.828 | [7 empty] | MEM.KRATZER | " | LP
" | 21B-0095Z | " | 1 | 2.1 | 627 | 1.834 | 3.665 | 3.636 | 0.0145 | 7.8375 | MU2-V2 | 2 | 40 |  | " | LP
" | " | " | 1 |  |  | 1.832 | [7 empty] | MEM. PUNKSTELLEN,KRATZER | " | LP
" | 21B-0096Z | " | 1 | 1.1 | 627 | 1.828 | 3.647 | 3.62 | 0.0135 | 7.8375 | MU2-V2 | 2 | 40 |  | " | LP
" | " | " | 1 |  |  | 1.821 | [7 empty] | MEM. PUNKSTELLEN | " | LP
FA607902 | 21B-0097Z | 594623 | 1 | 0 | 197 |  | 1.845 | 1.833 | 0.012 | 7.88 | MI-V4 | 1 | 25 |  |  | LP
" | 21B-0098Z | " | 1 | 0 | 197 |  | 1.843 | 1.829 | 0.014 | 7.88 | MI-V4 | 1 | 25 |  |  | LP
" | 21B-0099Z | " | 1 | 0 | 196 |  | 1.849 | 1.837 | 0.012 | 7.84 | MI-V4 | 1 | 25 |  |  | LP
" | 21B-0100Z | " | 1 | 0 | 197 |  | 1.847 | 1.833 | 0.014 | 7.88 | MI-V4 | 1 | 25 |  |  | LP
" | 21B-0101Z | " | 1 | 0.5 | 196 |  | 1.84 | 1.826 | 0.014 | 7.84 | MI-V4 | 1 | 25 |  | NEUE SPÜLANLAGE LINKE SEITE | TH/LP
" | 21B-0102Z | " | 1 | 0.3 | 196 |  | 1.849 | 1.835 | 0.014 | 7.84 | MI-V4 | 1 | 25 |  | JEDE STUNDE EIN/AUSSCHALTEN | TH/LP
" | 21B-0103Z | " | 1 | 0.5 | 196 |  | 1.851 | 1.841 | 0.01 | 7.84 | MI-V4 | 1 | 25 |  | " | TH/LP
" | 21B-0104Z | " | 1 | 0.4 | 196 |  | 1.836 | 1.822 | 0.014 | 7.84 | MI-V4 | 1 | 25 |  | " | TH/LP
" | 21B-0105Z | " | 1 | 0.3 | 196 |  | 1.855 | 1.843 | 0.012 | 7.84 | MI-V4 | 1 | 25 |  | " | TH/LP
" | 21B-0106Z | " | 1 | 0.5 | 196 |  | 1.846 | 1.832 | 0.014 | 7.84 | MI-V4 | 1 | 25 |  | " | TH/LP
" | 21B-0107Z | " | 1 | 0.8 | 195 |  | 1.862 | 1.852 | 0.01 | 7.8 | MI-V4 | 1 | 25 | MEM. PUNKSTELLEN | " | TH/LP
" | 21B-0108Z | 594623 | 1 | 0.5 | 196 |  | 1.848 | 1.835 | 0.013 | 7.84 | MI-V4 | 1 | 25 |  | " | TH/LP
" | 21B-0109Z | " | 1 | 0.5 | 196 |  | 1.842 | 1.833 | 0.009 | 7.84 | MI-V4 | 1 | 25 |  | NEUE SPÜLANLAGE RECHTE SEITE | TH/LP
" | 21B-0110Z | " | 1 | 0.3 | 196 |  | 1.83 | 1.817 | 0.013 | 7.84 | MI-V4 | 1 | 25 |  | JEDE STUNDE EIN/AUSSCHALTEN | TH/LP
" | 21B-0111Z | " | 1 | 0.3 | 196 |  | 1.833 | 1.82 | 0.013 | 7.84 | MI-V4 | 1 | 25 |  | " | TH/LP
" | 21B-0112Z | " | 1 | 0.5 | 196 |  | 1.846 | 1.835 | 0.011 | 7.84 | MI-V4 | 1 | 25 |  | " | TH/LP
" | 21B-0113Z | " | 1 | 0.5 | 196 |  | 1.851 | 1.84 | 0.011 | 7.84 | MI-V4 | 1 | 25 |  | " | TH/LP
" | 21B-0114Z | " | 1 | 0.5 | 196 |  | 1.834 | 1.821 | 0.013 | 7.84 | MI-V4 | 1 | 25 |  | " | TH/LP
" | 21B-0115Z | " | 1 | 0.5 | 196 |  | 1.837 | 1.825 | 0.012 | 7.84 | MI-V4 | 1 | 25 |  | " | TH/LP
" | 21B-0116Z | " | 1 | 0.6 | 196 |  | 1.845 | 1.835 | 0.01 | 7.84 | MI-V4 | 1 | 25 |  | " | TH/LP
FA594874 | 21B-0117Z | " | 1 | 0.1 | 196 |  | 1.843 | 1.829 | 0.014 | 7.84 | MI-V4 | 1 | 25 |  |  | TH/LP
" | 21B-0118Z | " | 1 | 0.1 | 196 |  | 1.838 | 1.824 | 0.014 | 7.84 | MI-V4 | 1 | 25 |  |  | TH/LP
" | 21B-0119Z | " | 1 | 0.2 | 196 |  | 1.835 | 1.821 | 0.014 | 7.84 | MI-V4 | 1 | 25 |  |  | TH/LP
" | 21B-0120Z | " | 1 | 0.2 | 197 |  | 1.835 | 1.82 | 0.015 | 7.88 | MI-V4 | 1 | 25 |  |  | TH/LP
" | 21B-0121Z | " | 1 | 0.2 | 196 |  | 1.832 | 1.818 | 0.014 | 7.84 | MI-V4 | 1 | 25 |  |  | TH/LP
" | 21B-0122Z | " | 1 | 0.2 | 196 |  | 1.836 | 1.825 | 0.011 | 7.84 | MI-V4 | 1 | 25 |  |  | LP
" | 21B-0123Z | 583656 | 1 | 0 | 196 |  | 1.846 | 1.833 | 0.013 | 7.84 | MI-V4 | 1 | 25 |  |  | LP
" | 21B-0124Z | " | 1 | 0 | 197 |  | 1.845 | 1.833 | 0.012 | 7.88 | MI-V4 | 1 | 25 |  |  | LP
" | 21B-0125Z | " | 1 | 0 | 196 |  | 1.849 | 1.835 | 0.014 | 7.84 | MI-V4 | 1 | 25 | MEM. PUNKSTELLEN |  | LP
" | 21B-0126Z | " | 1 | 0 | 196 |  | 1.852 | 1.838 | 0.014 | 7.84 | MI-V4 | 1 | 25 | MEM. PUNKSTELLEN |  | LP
" | 21B-0127Z | " | 1 | 0 | 196 |  | 1.851 | 1.837 | 0.014 | 7.84 | MI-V4 | 1 | 25 |  |  | LP
" | 21B-0128Z | " | 1 | 0.1 | 196 |  | 1.848 | 1.834 | 0.014 | 7.84 | MI-V4 | 1 | 25 |  |  | LP
" | 21B-0129Z | " | 1 | 0.1 | 196 |  | 1.84 | 1.826 | 0.014 | 7.84 | MI-V4 | 1 | 25 |  |  | LP
" | 21B-0130Z | " | 1 | 0 | 196 |  | 1.849 | 1.836 | 0.013 | 7.84 | MI-V4 | 1 | 25 |  |  | LP
" | 21B-0131Z | " | 1 | 0 | 196 |  | 1.844 | 1.83 | 0.014 | 7.84 | MI-V4 | 1 | 25 |  |  | LP
" | 21B-0132Z | " | 1 | 0 | 196 |  | 1.85 | 1.837 | 0.013 | 7.84 | MI-V4 | 1 | 25 |  |  | LP
" | 21B-0133Z | " | 1 | 0.2 | 196 |  | 1.835 | 1.824 | 0.011 | 7.84 | MI-V4 | 1 | 25 | MEM. PUNKSTELLEN |  | LP
" | 21B-0134Z | " | 1 | 0.1 | 196 |  | 1.861 | 1.848 | 0.013 | 7.84 | MI-V4 | 1 | 25 |  |  | LP/MTU
" | 21B-0135Z | " | 1 | 0.2 | 196 |  | 1.859 | 1.846 | 0.013 | 7.84 | MI-V4 | 1 | 25 | MEM.ÜBERLÄPPUNG |  | LP/MTU
" | 21B-0136Z | " | 1 | 0.1 | 196 |  | 1.852 | 1.838 | 0.014 | 7.84 | MI-V4 | 1 | 25 | MEM. PUNKSTELLEN |  | LP/MTU
" | 21B-0137Z | " | 1 | 0 | 196 |  | 1.857 | 1.843 | 0.014 | 7.84 | MI-V4 | 1 | 25 | MEM. ÜBERLÄPPUNG |  | LP/MTU
" | 21B-0138Z | " | 1 | 0 | 196 |  | 1.871 | 1.86 | 0.011 | 7.84 | MI-V4 | 1 | 25 |  |  | LP/MTU
" | 21B-0139Z | " | 1 | 0.1 | 196 |  | 1.83 | 1.816 | 0.014 | 7.84 | MI-V4 | 1 | 25 |  |  | LP/MTU
" | 21B-0140Z | " | 1 | 0.2 | 196 |  | 1.831 | 1.819 | 0.012 | 7.84 | MI-V4 | 1 | 25 | MEM. PUNKSTELLEN |  | LP/MTU
" | 21B-0141Z | " | 1 | 0.1 | 196 |  | 1.833 | 1.821 | 0.012 | 7.84 | MI-V4 | 1 | 25 |  |  | LP/MTU
FA607101 | 21B-0142Z | 592734 | 1 | 0.3 | 629 | 1.813 | 3.624 | 3.596 | 0.014 | 7.8625 | MU2-V2 | 2 | 40 |  |  | LP
" | " | " | 1 |  |  | 1.812 | [9 empty] | LP
" | 21B-0143Z | " | 1 | 0.4 | 628 | 1.814 | 3.627 | 3.602 | 0.0125 | 7.85 | MU2-V2 | 2 | 40 |  |  | LP
" | " | 592734 | 1 |  |  | 1.814 | [9 empty] | LP
" | 21B-0144Z | " | 1 | 0.4 | 629 | 1.817 | 3.625 | 3.596 | 0.0145 | 7.8625 | MU2-V2 | 2 | 40 |  |  | LP
" | " | " | 1 |  |  | 1.81 | [7 empty] | MEM.ÜBERLÄPPUNG |  | LP
" | 21B-0145Z | " | 1 | 0.5 | 628 | 1.816 | 3.621 | 3.593 | 0.014 | 7.85 | MU2-V2 | 2 | 40 |  |  | LP
" | " | " | 1 |  |  | 1.807 | [9 empty] | LP
" | 21B-0146Z | " | 1 | 0.7 | 629 | 1.799 | 3.601 | 3.579 | 0.011 | 7.8625 | MU2-V2 | 2 | 40 |  |  | LP
" | " | " | 1 |  |  | 1.802 | [9 empty] | LP
" | 21B-0147Z | " | 1 | 0.3 | 628 | 1.796 | 3.598 | 3.571 | 0.0135 | 7.85 | MU2-V2 | 2 | 40 |  |  | LP
" | " | 592734 | 1 |  |  | 1.802 | [9 empty] | LP
" | 21B-0148Z | " | 1 | 0.3 | 628 | 1.797 | 3.599 | 3.57 | 0.0145 | 7.85 | MU2-V2 | 2 | 40 |  |  | LP
" | " | " | 1 |  |  | 1.803 | [7 empty] | MEM.ÜBERLÄPPUNG |  | LP
" | 21B-0149Z | " | 1 | 0.2 | 628 | 1.803 | 3.603 | 3.576 | 0.0135 | 7.85 | MU2-V2 | 2 | 40 |  |  | LP
" | " | " | 1 |  |  | 1.801 | [9 empty] | LP
" | 21B-0150Z | " | 1 | 0.2 | 628 | 1.796 | 3.598 | 3.569 | 0.0145 | 7.85 | MU2-V2 | 2 | 40 |  |  | LP
" | " | " | 1 |  |  | 1.802 | [9 empty] | LP
" | 21B-0151Z | " | 1 | 0.3 | 628 | 1.804 | 3.597 | 3.57 | 0.0135 | 7.85 | MU2-V2 | 2 | 40 |  |  | LP
" | " | " | 1 |  |  | 1.794 | [9 empty] | LP
" | 21B-0152Z | " | 1 | 8 | 627 | 1.85 | 3.694 | 3.67 | 0.012 | 7.8375 | MU2-V2 | 2 | 40 |  | NEUE SPÜLANLAGE LINKE SEITE | LP
" | " | " | 1 |  |  | 1.845 | [7 empty] | MEM. PUNKSTELLEN | JEDE STUNDE EIN/AUSSCHALTEN | LP
" | 21B-0153Z | " | 1 | 6.1 | 627 | 1.849 | 3.693 | 3.666 | 0.0135 | 7.8375 | MU2-V2 | 2 | 40 |  | " | LP
" | " | " | 1 |  |  | 1.846 | [7 empty] | MEM. PUNKSTELLEN,TRANSPARENT | " | LP
" | 21B-0154Z | " | 1 | 6.2 | 628 | 1.842 | 3.683 | 3.656 | 0.0135 | 7.85 | MU2-V2 | 2 | 40 |  | " | LP
" | " | " | 1 |  |  | 1.842 | [8 empty] | " | LP
" | 21B-0155Z | " | 1 | 6.5 | 627 | 1.841 | 3.675 | 3.651 | 0.012 | 7.8375 | MU2-V2 | 2 | 40 |  | " | LP
" | " | " | 1 |  |  | 1.834 | [8 empty] | " | LP
" | 21B-0156Z | " | 1 | 0.5 | 627 | 1.82 | 3.643 | 3.617 | 0.013 | 7.8375 | MU2-V2 | 2 | 40 |  | " | LP
" | " | " | 1 |  |  | 1.824 | [7 empty] | MEM.KOMISCHE FLECKEN | " | LP
" | 21B-0157Z | " | 1 | 0.4 | 627 | 1.828 | 3.651 | 3.624 | 0.0135 | 7.8375 | MU2-V2 | 2 | 40 |  |  | LP
" | " | 592734 | 1 |  |  | 1.824 | [7 empty] | MEM. PUNKSTELLEN |  | LP
" | 21B-0158Z | " | 1 | 0.4 | 628 | 1.832 | 3.665 | 3.634 | 0.0155 | 7.85 | MU2-V2 | 2 | 40 |  |  | LP
" | " | " | 1 |  |  | 1.835 | [7 empty] | MEM. PUNKSTELLEN |  | LP
" | 21B-0159Z | " | 1 | 0.4 | 627 | 1.839 | 3.677 | 3.649 | 0.014 | 7.8375 | MU2-V2 | 2 | 40 |  |  | LP
" | " | " | 1 |  |  | 1.839 | [7 empty] | MEM. PUNKSTELLEN |  | LP
" | 21B-0160Z | " | 1 | 0.2 | 628 | 1.837 | 3.683 | 3.656 | 0.0135 | 7.85 | MU2-V2 | 2 | 40 |  |  | LP
" | " | " | 1 |  |  | 1.847 | [7 empty] | MEM. PUNKSTELLEN |  | LP
" | 21B-0161Z | " | 1 | 0 | 628 | 1.842 | 3.691 | 3.664 | 0.0135 | 7.85 | MU2-V2 | 2 | 40 |  |  | LP
" | " | " | 1 |  |  | 1.85 | [9 empty] | LP
FA605373 | 21B-0162Z | " | 1 | 0.5 | 313 |  | 1.825 | 1.81 | 0.015 | 7.825 | MU1-V2 | 1 | 40 | MEM.ÜBERLÄPPUNG |  | LP
" | 21B-0163Z | " | 1 | 0.7 | 314 |  | 1.827 | 1.811 | 0.016 | 7.85 | MU1-V2 | 1 | 40 | MEM. PUNKSTELLEN |  | LP
" | 21B-0164Z | " | 1 | 1.6 | 314 |  | 1.816 | 1.808 | 0.008 | 7.85 | MU1-V2 | 1 | 40 | MEM. PUNKSTELLEN |  | LP
" | 21B-0165Z | " | 1 | 0.2 | 314 |  | 1.826 | 1.812 | 0.014 | 7.85 | MU1-V2 | 1 | 40 |  |  | LP
" | 21B-0166Z | " | 1 | 0.2 | 314 |  | 1.829 | 1.814 | 0.015 | 7.85 | MU1-V2 | 1 | 40 | MEM.FALTE |  | LP
" | 21B-0167Z | " | 1 | 0.3 | 314 |  | 1.818 | 1.807 | 0.011 | 7.85 | MU1-V2 | 1 | 40 |  |  | LP
" | 21B-0168Z | " | 1 | 0.2 | 314 |  | 1.816 | 1.8 | 0.016 | 7.85 | MU1-V2 | 1 | 40 |  |  | LP
" | 21B-0169Z | " | 1 | 0.4 | 313 |  | 1.813 | 1.8 | 0.013 | 7.825 | MU1-V2 | 1 | 40 |  |  | LP
" | 21B-0170Z | " | 1 | 0.4 | 314 |  | 1.81 | 1.797 | 0.013 | 7.85 | MU1-V2 | 1 | 40 |  |  | LP
" | 21B-0171Z | " | 1 | 0.4 | 313 |  | 1.804 | 1.79 | 0.014 | 7.825 | MU1-V2 | 1 | 40 |  |  | LP
" | 21B-0172Z | 604682 | 1 | 0.7 | 313 |  | 1.83 | 1.819 | 0.011 | 7.825 | MU1-V2 | 1 | 40 | MEM. PUNKSTELLEN |  | LP
" | 21B-0173Z | " | 1 | 0.5 | 313 |  | 1.818 | 1.804 | 0.014 | 7.825 | MU1-V2 | 1 | 40 | MEM. PUNKSTELLEN, STREIFEN TRANSPARENT |  | LP
" | 21B-0174Z | " | 1 | 0.5 | 313 |  | 1.832 | 1.818 | 0.014 | 7.825 | MU1-V2 | 1 | 40 | MEM.ÜBERLÄPPUNG,STREIFEN TRANSPARENT |  | LP
" | 21B-0175Z | " | 1 | 0.4 | 314 |  | 1.822 | 1.807 | 0.015 | 7.85 | MU1-V2 | 1 | 40 | MEM. PUNKSTELLEN, STREIFEN TRANSPARENT |  | LP
" | 21B-0176Z | " | 1 | 0.5 | 314 |  | 1.821 | 1.807 | 0.014 | 7.85 | MU1-V2 | 1 | 40 |  |  | LP
" | 21B-0177Z | " | 1 | 0.5 | 313 |  | 1.829 | 1.816 | 0.013 | 7.825 | MU1-V2 | 1 | 40 |  |  | LP
" | 21B-0178Z | " | 1 | 0.4 | 313 |  | 1.822 | 1.809 | 0.013 | 7.825 | MU1-V2 | 1 | 40 |  |  | LP
" | 21B-0179Z | " | 1 | 0.3 | 314 |  | 1.831 | 1.816 | 0.015 | 7.85 | MU1-V2 | 1 | 40 |  |  | LP
" | 21B-0180Z | " | 1 | 0.3 | 315 |  | 1.832 | 1.818 | 0.014 | 7.875 | MU1-V2 | 1 | 40 | MEM.ÜBERLÄPPUNG |  | LP
" | 21B-0181Z | " | 1 | 0.2 | 314 |  | 1.832 | 1.819 | 0.013 | 7.85 | MU1-V2 | 1 | 40 | MEM.STREIFEN TRANSPARENT |  | LP
FA611250 | 21B-0182Z-R | 592734 | 2 | 0 | 316 |  | 1.872 | 1.859 | 0.013 | 7.9 | MA-V1-R | 1 | 40 |  |  | TH
" | 21B-0183Z-R | 604682 | 2 | 0 | 316 |  | 1.866 | 1.854 | 0.012 | 7.9 | MA-V1-R | 1 | 40 | PUNKTSTELLE |  | TH
FA608652 | 21B-0184Z | 583656 | 2 | 0 | 195 |  | 1.854 | 1.841 | 0.013 | 7.8 | MI-V4 | 1 | 25 |  | NEUE SPÜLANLAGE LINKE SEITE | TH
" | 21B-0185Z | 583656 | 2 | 0 | 195 |  | 1.864 | 1.851 | 0.013 | 7.8 | MI-V4 | 1 | 25 | PUNKTSTELLE/ÜBERLAPPUNG | JEDE STUNDE EIN/AUSSCHALTEN | TH
" | 21B-0186Z | " | 2 | 0.1 | 195 |  | 1.864 | 1.851 | 0.013 | 7.8 | MI-V4 | 1 | 25 |  | " | TH
" | 21B-0187Z | " | 2 | 0.1 | 195 |  | 1.863 | 1.849 | 0.014 | 7.8 | MI-V4 | 1 | 25 |  | " | TH
" | 21B-0188Z | " | 2 | 0.2 | 194 |  | 1.866 | 1.85 | 0.016 | 7.76 | MI-V4 | 1 | 25 |  | " | TH
" | 21B-0189Z | " | 2 | 0.2 | 194 |  | 1.866 | 1.851 | 0.015 | 7.76 | MI-V4 | 1 | 25 | ÜBERLAPPUNG | " | TH
" | 21B-0190Z | " | 2 | 0.3 | 193 |  | 1.878 | 1.863 | 0.015 | 7.72 | MI-V4 | 1 | 25 |  | " | TH
" | 21B-0191Z | " | 2 | 0.3 | 196 |  | 1.855 | 1.843 | 0.012 | 7.84 | MI-V4 | 1 | 25 |  | " | TH
" | 21B-0192Z | " | 2 | 0.3 | 197 |  | 1.874 | 1.865 | 0.009 | 7.88 | MI-V4 | 1 | 25 |  | " | TH
" | 21B-0193Z | " | 2 | 0.3 | 199 |  | 1.87 | 1.856 | 0.014 | 7.96 | MI-V4 | 1 | 25 |  | " | TH
" | 21B-0194Z | " | 2 | 0.2 | 198 |  | 1.872 | 1.861 | 0.011 | 7.92 | MI-V4 | 1 | 25 | ÜBERLAPPUNG | NEUE SPÜLANLAGE RECHTE SEITE | TH
" | 21B-0195Z | " | 2 | 0.1 | 198 |  | 1.857 | 1.845 | 0.012 | 7.92 | MI-V4 | 1 | 25 | ÜBERLAPPUNG | JEDE STUNDE EIN/AUSSCHALTEN | TH
" | 21B-0196Z | " | 2 | 0.3 | 197 |  | 1.872 | 1.859 | 0.013 | 7.88 | MI-V4 | 1 | 25 | MEM. KRATZER | " | TH
" | 21B-0197Z | " | 2 | 0.3 | 197 |  | 1.859 | 1.846 | 0.013 | 7.88 | MI-V4 | 1 | 25 |  | " | TH
" | 21B-0198Z | " | 2 | 0.2 | 197 |  | 1.866 | 1.853 | 0.013 | 7.88 | MI-V4 | 1 | 25 | MEM. KRATZER | " | TH
" | 21B-0199Z | " | 2 | 0.2 | 196 |  | 1.861 | 1.849 | 0.012 | 7.84 | MI-V4 | 1 | 25 |  | " | TH
" | 21B-0200Z | " | 2 | 0.1 | 197 |  | 1.863 | 1.851 | 0.012 | 7.88 | MI-V4 | 1 | 25 |  | " | TH
" | 21B-0201Z | " | 2 | 0.3 | 197 |  | 1.858 | 1.845 | 0.013 | 7.88 | MI-V4 | 1 | 25 |  | " | TH
" | 21B-0202Z | " | 2 | 0.2 | 198 |  | 1.864 | 1.853 | 0.011 | 7.92 | MI-V4 | 1 | 25 |  | " | TH
" | 21B-0203Z | " | 2 | 0.2 | 197 |  | 1.865 | 1.853 | 0.012 | 7.88 | MI-V4 | 1 | 25 |  | " | TH
Revision | Reparatur | Test
FA609536 | 19A-0012Z-R | 583657 | 1 | 19 | 1255 | 1.835 | 7.33 | 7.29 | 0.01 | 7.84375 | MU4-V2 | 4 | 40 |  | NEUE SPÜLANLAGE LINKE SEITE | LP
" | " | " | 1 |  |  | 1.835 | [8 empty] | JEDE STUNDE EIN/AUSSCHALTEN | LP
" | " | " | 1 |  |  | 1.831 | [8 empty] | " | LP
" | " | " | 1 |  |  | 1.831 | [8 empty] | " | LP
FA609644 | 19D-0055Z-R | 594623 | 1 | 0 | 197 |  | 1.879 | 1.865 | 0.014 | 7.88 | MI-V4 | 1 | 25 | MEM.ÜBERLÄPPUNG |  | LP
FA609645 | 18B-0049Z-R | 583657 | 1 | 0.2 | 315 |  | 1.821 | 1.805 | 0.016 | 7.875 | MU1-V2 | 1 | 40 |  |  | LP
B20165 | 20G-0021Z | ALT | 1 | [5 empty] | 0 | 0 | MI-V3 | 1 | 25 | SPANNUNG ÜBER 2.30 | KAT TEMP. ÜBER 30 GRAD (MEM.BESCHÄDIGT,2GROSSE LÖCHER).Unhebenheit Metalldisc | LP
Note on Q1: O-Elektrode mit Gravur an falscher Position; *= Flachdichtung DB-10093 b= Bächler- Elektrode
Note on C2: Autor: TH 18.12.20
Note on C29: Autor: TH 6.1.21
Note on C32: Autor: MGR 28.10.20
Note on C36: Autor: TH 3.2.21
Note on C37: Autor: MGR 28.10.20
Note on C41: Autor: TH 3.2.21
Note on C42: Autor: MGR 28.10.20
Note on C46: Autor: TH 3.2.21
Note on C48: Autor: MGR 28.10.20
Note on C52: Autor: MGR 21.10.20
Note on C57: Autor: MGR 28.10.20
Note on C71: Autor: MGR 3.11.20
Note on C87: Autor: TH 21.1.21
Note on C103: Zellenmontage: TH 26.1.21
Note on C115: Autor: TH 6.1.21
Note on C126: Autor: TH 7.1.21
Note on C141: Zellenmontage: TH 1.2.21
Note on C160: Zellenmontage: TH 25.1.21
Note on C163: Zellenmontage: TH 26.1.21
Note on C171: Zellenmontage: TH 27.1.21
Note on C191: Zellenmontage: TH 28.1.21
Note on C210: Zellenmontage: TH 3.2.21
Note on C220: Zellenmontage: TH 28.1.21
Note on C221: Zellenmontage: TH 3.2.21
Note on C222: Zellenmontage: TH 1.2.21
Note on C223: Zellenmontage: TH 2.2.21
Note on C253: Autor: MGR 3.11.20
Note on C257: Autor: TH 6.1.21
Note on C258: Autor: MGR 3.11.20

## März
FA # | Cell # | Membran Batch FA | Test Station Nr. | Temp Kat T1-T2 / [°C] | Gasfluss / [mln / min] | Membrane V @ 13 bar/[V] | Cell V @ 13 bar/[V] | Cell V @ 0 bar [V] | Volt Diff. [V] |  | H2 Prod SmL/A |  | Type | Anz. Layer | Strom / [A] | Bemerkungen | Bemerkungen | Visum
FA611166 | 21C-0001Z | 604682 | 2 | 0 | 318 |  | 1.876 | 1.862 | 0.014 |  | 7.95 |  | MU1-V2 | 1 | 40 | MEM. PUNKTSTELLE | NEUE SPÜLANLAGE LINKE SEITE | TH
" | 21C-0002Z | " | 2 | 0 | 315 |  | 1.872 | 1.859 | 0.013 |  | 7.875 |  | MU1-V2 | 1 | 40 |  | JEDE STUNDE EIN/AUSSCHALTEN | TH
" | 21C-0003Z | " | 2 | 0.2 | 318 |  | 1.864 | 1.851 | 0.013 |  | 7.95 |  | MU1-V2 | 1 | 40 | MEM. PUNKTSTELLE | " | TH
" | 21C-0004Z | " | 2 | 0.1 | 318 |  | 1.869 | 1.855 | 0.014 |  | 7.95 |  | MU1-V2 | 1 | 40 | STREIFEN TRANSPARENT | " | TH
" | 21C-0005Z | " | 2 | 0.3 | 318 |  | 1.87 | 1.855 | 0.015 |  | 7.95 |  | MU1-V2 | 1 | 40 | TRANSPARENT/ PUNKTSTELLE | " | TH
" | 21C-0006Z | " | 2 | 0.3 | 318 |  | 1.879 | 1.866 | 0.013 |  | 7.95 |  | MU1-V2 | 1 | 40 |  | " | TH
" | 21C-0007Z | " | 2 | 0.3 | 318 |  | 1.868 | 1.854 | 0.014 |  | 7.95 |  | MU1-V2 | 1 | 40 | ÜBERLAPPUNG / FALTE | " | TH
" | 21C-0008Z | " | 2 | 0.4 | 319 |  | 1.871 | 1.857 | 0.014 |  | 7.975 |  | MU1-V2 | 1 | 40 | PUNKTSTELLE | " | TH
" | 21C-0009Z | " | 2 | 0.4 | 319 |  | 1.876 | 1.862 | 0.014 |  | 7.975 |  | MU1-V2 | 1 | 40 | PUNKTSTELLE / FALTE | " | TH
" | 21C-0010Z | " | 2 | 0.4 | 319 |  | 1.866 | 1.852 | 0.014 |  | 7.975 |  | MU1-V2 | 1 | 40 | STREIFEN TRANSPARENT | " | TH
" | 21C-0011Z | " | 2 | 0.4 | 319 |  | 1.886 | 1.874 | 0.012 |  | 7.975 |  | MU1-V2 | 1 | 40 | PUNKTSTELLE / ÜBERLAPPUNG | NEUE SPÜLANLAGE RECHTE SEITE | TH
" | 21C-0012Z | " | 2 | 0.4 | 319 |  | 1.879 | 1.866 | 0.013 |  | 7.975 |  | MU1-V2 | 1 | 40 | STREIFEN TRANSPARENT | JEDE STUNDE EIN/AUSSCHALTEN | TH
" | 21C-0013Z | " | 2 | 0.4 | 319 |  | 1.879 | 1.867 | 0.012 |  | 7.975 |  | MU1-V2 | 1 | 40 | GROSSE PUNKTSTELLE | " | TH
" | 21C-0014Z | " | 2 | 0.5 | 319 |  | 1.876 | 1.873 | 0.003 |  | 7.975 |  | MU1-V2 | 1 | 40 |  | " | TH
" | 21C-0015Z | " | 2 | 0.4 | 319 |  | 1.885 | 1.873 | 0.012 |  | 7.975 |  | MU1-V2 | 1 | 40 |  | " | TH
" | 21C-0016Z | " | 2 | 0.4 | 318 |  | 1.886 | 1.872 | 0.014 |  | 7.95 |  | MU1-V2 | 1 | 40 | PUNKTSTELLE / FALTE | " | TH
" | 21C-0017Z | " | 2 | 0.5 | 319 |  | 1.876 | 1.865 | 0.011 |  | 7.975 |  | MU1-V2 | 1 | 40 |  | " | TH
" | 21C-0018Z | " | 2 | 0.5 | 319 |  | 1.889 | 1.883 | 0.006 |  | 7.975 |  | MU1-V2 | 1 | 40 | STREIFEN TRANSPARENT | " | TH
" | 21C-0019Z | " | 2 | 0.5 | 319 |  | 1.886 | 1.873 | 0.013 |  | 7.975 |  | MU1-V2 | 1 | 40 |  | " | TH
" | 21C-0020Z | " | 2 | 0.5 | 319 |  | 1.883 | 1.869 | 0.014 |  | 7.975 |  | MU1-V2 | 1 | 40 | STREIFEN TRANSPARENT | " | TH
FA612328 | 21C-0021Z-R | 604682 | 1 | 0.1 | 313 |  | 1.856 | 1.843 | 0.013 |  | 7.825 |  | MA-V1-R | 1 | 40 |  |  | LP
FA594907 | 21C-0022Z | " | 1 | 0.4 | 944 | 1.82 | 5.459 | 5.421 | 0.01266667 |  | 7.866667 |  | MU3-V2 | 3 | 40 |  |  | LP
" | " | " | 1 |  |  | 1.82 | [9 empty] | MEM.STREIFEN TRANSPARENT |  | LP
" | " | " | 1 |  |  | 1.82 | [9 empty] | MEM.STREIFEN TRANSPARENT |  | LP
" | 21C-0023Z | " | 1 | 0.3 | 943 | 1.824 | 5.475 | 5.439 | 0.012 |  | 7.858333 |  | MU3-V2 | 3 | 40 | MEM. PUNKTSTELLEN |  | LP
" | " | " | 1 |  |  | 1.82 | [9 empty] | MEM.STREIFEN TRANSPARENT |  | LP
" | " | " | 1 |  |  | 1.832 | [9 empty] | MEM.STREIFEN TRANSPARENT |  | LP
" | 21C-0024Z | " | 1 | 0.3 | 943 | 1.832 | 5.494 | 5.457 | 0.01233333 |  | 7.858333 |  | MU3-V2 | 3 | 40 | MEM.STREIFEN TRANSPARENT |  | LP
" | " | " | 1 |  |  | 1.828 | [9 empty] | MEM.STREIFEN TRANSPARENT |  | LP
" | " | " | 1 |  |  | 1.835 | [9 empty] | MEM.STREIFEN TRANSPARENT |  | LP
" | 21C-0025Z | " | 1 | 0.3 | 942 | 1.807 | 5.425 | 5.388 | 0.01233333 |  | 7.85 |  | MU3-V2 | 3 | 40 |  |  | LP
" | " | " | 1 |  |  | 1.81 | [9 empty] | MEM.STREIFEN TRANSPARENT |  | LP
" | " | " | 1 |  |  | 1.807 | [9 empty] | MEM. PUNKTSTELLEN |  | LP
" | 21C-0026Z | " | 1 | 0.4 | 942 | 1.812 | 5.427 | 5.391 | 0.012 |  | 7.85 |  | MU3-V2 | 3 | 40 |  |  | LP
" | " | " | 1 |  |  | 1.807 | [11 empty] | LP
" | " | " | 1 |  |  | 1.808 | [9 empty] | MEM.STREIFEN TRANSPARENT |  | LP
FA611199 | 21C-0027Z | 604682 | 2 | 0 | 199 |  | 1.86 | 1.848 | 0.012 |  | 7.96 |  | MI-V4 | 1 | 25 | MEM. ÜBERLAPPUNG | NEUE SPÜLANLAGE LINKE SEITE | TH
" | 21C-0028Z | 604663 | 2 | 0 | 197 |  | 1.857 | 1.844 | 0.013 |  | 7.88 |  | MI-V4 | 1 | 25 |  | JEDE STUNDE EIN/AUSSCHALTEN | TH
" | 21C-0029Z | " | 2 | 0 | 196 |  | 1.859 | 1.846 | 0.013 |  | 7.84 |  | MI-V4 | 1 | 25 |  | " | TH
" | 21C-0030Z | " | 2 | 0 | 197 |  | 1.865 | 1.855 | 0.01 |  | 7.88 |  | MI-V4 | 1 | 25 | PUNKTSTELLE | " | TH
" | 21C-0031Z | " | 2 | 0.2 | 198 |  | 1.872 | 1.86 | 0.012 |  | 7.92 |  | MI-V4 | 1 | 25 |  | " | TH
" | 21C-0032Z | " | 2 | 0.2 | 197 |  | 1.867 | 1.854 | 0.013 |  | 7.88 |  | MI-V4 | 1 | 25 |  | " | TH
" | 21C-0033Z | " | 2 | 0.2 | 197 |  | 1.857 | 1.846 | 0.011 |  | 7.88 |  | MI-V4 | 1 | 25 |  | " | TH
" | 21C-0034Z | " | 2 | 0.2 | 197 |  | 1.868 | 1.854 | 0.014 |  | 7.88 |  | MI-V4 | 1 | 25 | PUNKTSTELLE | " | TH
" | 21C-0035Z | " | 2 | 0.2 | 197 |  | 1.87 | 1.859 | 0.011 |  | 7.88 |  | MI-V4 | 1 | 25 |  | " | TH
" | 21C-0036Z | " | 2 | 0.2 | 196 |  | 1.866 | 1.853 | 0.013 |  | 7.84 |  | MI-V4 | 1 | 25 |  | " | TH
FA592421 | 21C-0037Z | 604682 | 1 | 0.9 |  | 1.865 | 22.09 | 21.89 | 0.01666667 |  | 0 |  | MU12-V1 | 12 | 40 | MEM. PUNKTSTELLEN |  | LP
" | " | " | 1 |  |  | 1.841 | [9 empty] | MEM. PUNKTSTELLEN |  | LP
" | " | " | 1 |  |  | 1.837 | [9 empty] | MEM.STREIFEN TRANSPARENT |  | LP
" | " | 604682 | 1 |  |  | 1.847 | [9 empty] | MEM.STREIFEN TRANSPARENT |  | LP
" | " | " | 1 |  |  | 1.839 | [9 empty] | MEM.STREIFEN TRANSPARENT,PUNKSTELLEN |  | LP
" | " | " | 1 |  |  | 1.84 | [11 empty] | LP
" | " | " | 1 |  |  | 1.834 | [9 empty] | MEM.STREIFEN TRANSPARENT,PUNKSTELLEN |  | LP
" | " | " | 1 |  |  | 1.842 | [11 empty] | LP
" | " | " | 1 |  |  | 1.839 | [9 empty] | MEM. PUNKTSTELLEN |  | LP
" | " | " | 1 |  |  | 1.839 | [11 empty] | LP
" | " | " | 1 |  |  | 1.844 | [9 empty] | MEM.STREIFEN TRANSPARENT,PUNKSTELLEN,KRATZER |  | LP
" | " | 583658 | 1 |  |  | 1.836 | [9 empty] | MEM. PUNKTSTELLEN,ÜBERLÄPPUNG |  | LP
" | 21C-0038Z | " | 1 | 0.6 |  | 1.851 | 21.97 | 21.77 | 0.01666667 |  | 0 |  | MU12-V1 | 12 | 40 |  |  | LP
" | " | " | 1 |  |  | 1.833 | [11 empty] | LP
" | " | " | 1 |  |  | 1.829 | [9 empty] | MEM. PUNKTSTELLEN |  | LP
" | " | " | 1 |  |  | 1.821 | [11 empty] | LP
" | " | " | 1 |  |  | 1.824 | [9 empty] | MEM. ÜBERLÄPPUNG |  | LP
" | " | " | 1 |  |  | 1.829 | [11 empty] | LP
" | " | " | 1 |  |  | 1.83 | [11 empty] | LP
" | " | " | 1 |  |  | 1.826 | [11 empty] | LP
" | " | " | 1 |  |  | 1.84 | [11 empty] | LP
" | " | 583658 | 1 |  |  | 1.826 | [9 empty] | MEM. ÜBERLÄPPUNG |  | LP
" | " | " | 1 |  |  | 1.833 | [9 empty] | MEM. PUNKTSTELLEN |  | LP
" | " | " | 1 |  |  | 1.836 | [9 empty] | MEM. PUNKTSTELLEN |  | LP
" | 21C-0039Z | " | 1 | 0.7 |  | 1.849 | 22 | 21.78 | 0.01833333 |  | 0 |  | MU12-V1 | 12 | 40 |  |  | LP
" | " | " | 1 |  |  | 1.833 | [11 empty] | LP
" | " | " | 1 |  |  | 1.829 | [11 empty] | LP
" | " | " | 1 |  |  | 1.831 | [11 empty] | LP
" | " | " | 1 |  |  | 1.829 | [9 empty] | MEM. PUNKTSTELLEN |  | LP
" | " | " | 1 |  |  | 1.832 | [9 empty] | MEM. ÜBERLÄPPUNG |  | LP
" | " | " | 1 |  |  | 1.827 | [9 empty] | MEM. ÜBERLÄPPUNG |  | LP
" | " | " | 1 |  |  | 1.822 | [9 empty] | MEM. ÜBERLÄPPUNG |  | LP
" | " | " | 1 |  |  | 1.83 | [11 empty] | LP
" | " | " | 1 |  |  | 1.836 | [9 empty] | MEM. ÜBERLÄPPUNG |  | LP
" | " | " | 1 |  |  | 1.844 | [11 empty] | LP
" | " | " | 1 |  |  | 1.842 | [9 empty] | MEM. ÜBERLÄPPUNG |  | LP
" | 21C-0040Z | " | 1 | 0.8 |  | 1.854 | 22.09 | 21.89 | 0.01666667 |  | 0 |  | MU12-V1 | 12 | 40 |  |  | LP
" | " | " | 1 |  |  | 1.846 | [11 empty] | LP
" | " | " | 1 |  |  | 1.838 | [9 empty] | MEM. PUNKTSTELLEN |  | LP
" | " | " | 1 |  |  | 1.834 | [9 empty] | MEM. PUNKTSTELLEN |  | LP
" | " | " | 1 |  |  | 1.841 | [9 empty] | MEM. PUNKTSTELLEN |  | LP
" | " | 583658 | 1 |  |  | 1.839 | [11 empty] | LP
" | " | " | 1 |  |  | 1.838 | [11 empty] | LP
" | " | " | 1 |  |  | 1.834 | [11 empty] | LP
" | " | " | 1 |  |  | 1.84 | [11 empty] | LP
" | " | " | 1 |  |  | 1.84 | [9 empty] | MEM. ÜBERLÄPPUNG |  | LP
" | " | " | 1 |  |  | 1.834 | [11 empty] | LP
" | " | " | 1 |  |  | 1.849 | [11 empty] | LP
FA603879 | 21C-0041Z | 604682 | 2 | 0.5 | 1276 | 1.831 | 7.33 | 7.28 | 0.0125 |  | 7.975 |  | MU4-V2 | 4 | 40 | MEM.PUNKTSTELLE | O-ELECT. PUNKT | TH
" |  | " | 2 |  |  | 1.829 | [11 empty] | TH
" |  | " | 2 |  |  | 1.832 | [9 empty] | ÜBERLAPPUNG / TRANSPARENT |  | TH
" |  | " | 2 |  |  | 1.837 | [9 empty] | TRANSPARENT |  | TH
" | 21C-0042Z | " | 2 | 0.5 | 1269 | 1.824 | 7.29 | 7.25 | 0.01 |  | 7.93125 |  | MU4-V2 | 4 | 40 | MEM.PUNKTSTELLE / TRANSPARENT |  | TH
" |  | " | 2 |  |  | 1.818 | [9 empty] | PUNKTSTELLE |  | TH
" |  | " | 2 |  |  | 1.826 | [9 empty] | PUNKTSTELLE |  | TH
" |  | " | 2 |  |  | 1.827 | [9 empty] | MEM.PUNKTSTELLE / TRANSPARENT |  | TH
" | 21C-0043Z | " | 2 | 0.5 | 1280 | 1.812 | 7.26 | 7.21 | 0.0125 |  | 8 |  | MU4-V2 | 4 | 40 | PUNKTSTELLE |  | TH
" |  | " | 2 |  |  | 1.818 | [9 empty] | TRANSPARENT |  | TH
" |  | " | 2 |  |  | 1.813 | [9 empty] | TRANSPARENT |  | TH
" |  | " | 2 |  |  | 1.817 | [11 empty] | TH
FA612989 | 21C-0044Z | 583658 | 2 | 0 | 320 |  | 1.886 | 1.874 | 0.012 |  | 8 |  | MA-V1-R | 1 | 40 | PUNKTSTELLE |  | TH
FA611835 | 21C-0045Z | " | 2 | 0 | 319 |  | 1.854 | 1.84 | 0.014 |  | 7.975 |  | MU1-V2 | 1 | 40 |  | NEUE SPÜLANLAGE LINKE SEITE | TH
" | 21C-0046Z | " | 2 | 0 | 318 |  | 1.857 | 1.843 | 0.014 |  | 7.95 |  | MU1-V2 | 1 | 40 |  | JEDE STUNDE EIN/AUSSCHALTEN | TH
" | 21C-0047Z | " | 2 | 0 | 318 |  | 1.851 | 1.838 | 0.013 |  | 7.95 |  | MU1-V2 | 1 | 40 | GROSSE PUNKTSTELLE | " | TH
" | 21C-0048Z | " | 2 | 0.2 | 318 |  | 1.845 | 1.83 | 0.015 |  | 7.95 |  | MU1-V2 | 1 | 40 | PUNKTSTELLE | " | TH
" | 21C-0049Z | " | 2 | 0.1 | 318 |  | 1.842 | 1.828 | 0.014 |  | 7.95 |  | MU1-V2 | 1 | 40 |  | " | TH
" | 21C-0050Z | " | 2 | 0.2 | 317 |  | 1.845 | 1.834 | 0.011 |  | 7.925 |  | MU1-V2 | 1 | 40 | PUNKTSTELLE / ÜBERLAPPUNG | " | TH
" | 21C-0051Z | " | 2 | 0.1 | 317 |  | 1.841 | 1.828 | 0.013 |  | 7.925 |  | MU1-V2 | 1 | 40 | PUNKTSTELLE | " | TH
" | 21C-0052Z | " | 2 | 0.1 | 318 |  | 1.839 | 1.824 | 0.015 |  | 7.95 |  | MU1-V2 | 1 | 40 | PUNKTSTELLE | " | TH
" | 21C-0053Z | 583658 | 2 | 0.1 | 317 |  | 1.847 | 1.835 | 0.012 |  | 7.925 |  | MU1-V2 | 1 | 40 |  | " | TH
" | 21C-0054Z | " | 2 | 0.2 | 318 |  | 1.855 | 1.845 | 0.01 |  | 7.95 |  | MU1-V2 | 1 | 40 |  | " | TH
" | 21C-0055Z | " | 2 | 0.5 | 316 |  | 1.84 | 1.829 | 0.011 |  | 7.9 |  | MU1-V2 | 1 | 40 |  | " | TH/MTU
" | 21C-0056Z | " | 2 | 0.3 | 318 |  | 1.84 | 1.826 | 0.014 |  | 7.95 |  | MU1-V2 | 1 | 40 | TRANSPARENT | " | TH/MTU
" | 21C-0057Z | " | 2 | 0.3 | 316 |  | 1.842 | 1.827 | 0.015 |  | 7.9 |  | MU1-V2 | 1 | 40 |  | " | TH/MTU
" | 21C-0058Z | " | 2 | 0.3 | 320 |  | 1.848 | 1.835 | 0.013 |  | 8 |  | MU1-V2 | 1 | 40 | PUNKTSTELLE | " | TH/MTU
" | 21C-0059Z | " | 2 | 0.3 | 317 |  | 1.846 | 1.832 | 0.014 |  | 7.925 |  | MU1-V2 | 1 | 40 |  | " | TH/MTU
" | 21C-0060Z | " | 2 | 0.3 | 319 |  | 1.844 | 1.83 | 0.014 |  | 7.975 |  | MU1-V2 | 1 | 40 | MEM.PUNKTSTELLE / TRANSPARENT | " | TH/MTU
" | 21C-0061Z | " | 2 | 0.2 | 317 |  | 1.837 | 1.824 | 0.013 |  | 7.925 |  | MU1-V2 | 1 | 40 |  | " | TH/MTU
" | 21C-0062Z | " | 2 | 0 | 317 |  | 1.841 | 1.827 | 0.014 |  | 7.925 |  | MU1-V2 | 1 | 40 |  | " | TH/MTU
" | 21C-0063Z | " | 2 | 0 | 318 |  | 1.833 | 1.818 | 0.015 |  | 7.95 |  | MU1-V2 | 1 | 40 |  | " | TH/MTU
" | 21C-0064Z | " | 2 | 0 | 320 |  | 1.841 | 1.828 | 0.013 |  | 8 |  | MU1-V2 | 1 | 40 |  | " | TH/MTU
" | 21C-0065Z | " | 2 | 0.2 | 318 |  | 1.834 | 1.82 | 0.014 |  | 7.95 |  | MU1-V2 | 1 | 40 |  | NEUE SPÜLANLAGE RECHTE SEITE | TH/MTU
" | 21C-0066Z | " | 2 | 0.3 | 318 |  | 1.85 | 1.836 | 0.014 |  | 7.95 |  | MU1-V2 | 1 | 40 |  | JEDE STUNDE EIN/AUSSCHALTEN | TH/MTU
" | 21C-0067Z | " | 2 | 0.3 | 318 |  | 1.842 | 1.828 | 0.014 |  | 7.95 |  | MU1-V2 | 1 | 40 |  | " | TH/MTU
" | 21C-0068Z | " | 2 | 0.3 | 319 |  | 1.836 | 1.821 | 0.015 |  | 7.975 |  | MU1-V2 | 1 | 40 |  | " | TH/MTU
" | 21C-0069Z | " | 2 | 0.3 | 318 |  | 1.842 | 1.83 | 0.012 |  | 7.95 |  | MU1-V2 | 1 | 40 | PUNKTSTELLE | " | TH/MTU
FA613033 | 21C-0070Z | 604663 | 2 | 0.2 | 196 |  | 1.859 | 1.846 | 0.013 |  | 7.84 |  | MI-V4 | 1 | 25 |  |  | MTU
" | 21C-0071Z | " | 2 | 0.2 | 197 |  | 1.861 | 1.849 | 0.012 |  | 7.88 |  | MI-V4 | 1 | 25 |  |  | MTU
" | 21C-0072Z | " | 2 | 0.3 | 198 |  | 1.85 | 1.838 | 0.012 |  | 7.92 |  | MI-V4 | 1 | 25 |  |  | MTU
" | 21C-0073Z | " | 2 | 0.2 | 197 |  | 1.86 | 1.849 | 0.011 |  | 7.88 |  | MI-V4 | 1 | 25 |  |  | MTU
" | 21C-0074Z | " | 2 | 0.2 | 198 |  | 1.84 | 1.827 | 0.013 |  | 7.92 |  | MI-V4 | 1 | 25 | MEM.PUNKTSTELLE |  | MTU
" | 21C-0075Z | " | 2 | 0.2 | 195 |  | 1.847 | 1.835 | 0.012 |  | 7.8 |  | MI-V4 | 1 | 25 |  |  | MTU
" | 21C-0076Z | " | 2 | 0.2 | 197 |  | 1.848 | 1.836 | 0.012 |  | 7.88 |  | MI-V4 | 1 | 25 |  |  | MTU
" | 21C-0077Z | " | 2 | 0.2 | 197 |  | 1.85 | 1.836 | 0.014 |  | 7.88 |  | MI-V4 | 1 | 25 |  |  | MTU
" | 21C-0078Z | " | 2 | 0.2 | 196 |  | 1.859 | 1.847 | 0.012 |  | 7.84 |  | MI-V4 | 1 | 25 | MEM.PUNKTSTELLE |  | MTU
" | 21C-0079Z | " | 2 | 0.2 | 197 |  | 1.849 | 1.835 | 0.014 |  | 7.88 |  | MI-V4 | 1 | 25 |  |  | MTU
" | 21C-0080Z | " | 1 | 1.1 | 196 |  | 1.859 | 1.847 | 0.012 |  | 7.84 |  | MI-V4 | 1 | 25 | MEM.PUNKTSTELLE | NEUE SPÜLANLAGE LINKE SEITE | LP
" | 21C-0081Z | 604663 | 1 | 1 | 196 |  | 1.858 | 1.844 | 0.014 |  | 7.84 |  | MI-V4 | 1 | 25 |  | JEDE STUNDE EIN/AUSSCHALTEN | LP
" | 21C-0082Z | " | 1 | 1 | 196 |  | 1.864 | 1.85 | 0.014 |  | 7.84 |  | MI-V4 | 1 | 25 |  | " | LP
" | 21C-0083Z | " | 1 | 1.5 | 196 |  | 1.861 | 1.85 | 0.011 |  | 7.84 |  | MI-V4 | 1 | 25 |  | " | LP
" | 21C-0084Z | " | 1 | 0.9 | 197 |  | 1.855 | 1.842 | 0.013 |  | 7.88 |  | MI-V4 | 1 | 25 | MEM.PUNKTSTELLE | " | LP
" | 21C-0085Z | " | 1 | 1.2 | 197 |  | 1.855 | 1.842 | 0.013 |  | 7.88 |  | MI-V4 | 1 | 25 |  | " | LP
" | 21C-0086Z | " | 1 | 1.3 | 196 |  | 1.854 | 1.84 | 0.014 |  | 7.84 |  | MI-V4 | 1 | 25 |  | " | LP
" | 21C-0087Z | " | 1 | 1.8 | 196 |  | 1.867 | 1.856 | 0.011 |  | 7.84 |  | MI-V4 | 1 | 25 |  | " | LP
" | 21C-0088Z | " | 1 | 1.2 | 196 |  | 1.858 | 1.843 | 0.015 |  | 7.84 |  | MI-V4 | 1 | 25 |  | " | LP
" | 21C-0089Z | " | 1 | 1.5 | 197 |  | 1.862 | 1.848 | 0.014 |  | 7.88 |  | MI-V4 | 1 | 25 |  | " | LP
" | 21C-0090Z | " | 1 | 0.5 | 196 |  | 1.844 | 1.83 | 0.014 |  | 7.84 |  | MI-V4 | 1 | 25 |  | NEUE SPÜLANLAGE RECHTE SEITE | LP
" | 21C-0091Z | " | 1 | 0.6 | 196 |  | 1.853 | 1.841 | 0.012 |  | 7.84 |  | MI-V4 | 1 | 25 |  | JEDE STUNDE EIN/AUSSCHALTEN | LP
" | 21C-0092Z | " | 1 | 0.8 | 197 |  | 1.856 | 1.843 | 0.013 |  | 7.88 |  | MI-V4 | 1 | 25 |  | " | LP
" | 21C-0093Z | " | 1 | 0.6 | 196 |  | 1.847 | 1.834 | 0.013 |  | 7.84 |  | MI-V4 | 1 | 25 |  | " | LP
" | 21C-0094Z | " | 1 | 0.5 | 196 |  | 1.851 | 1.838 | 0.013 |  | 7.84 |  | MI-V4 | 1 | 25 |  | " | LP
" | 21C-0095Z | " | 1 | 0.4 | 196 |  | 1.855 | 1.841 | 0.014 |  | 7.84 |  | MI-V4 | 1 | 25 | MEM. ÜBERLAPPUNG | " | LP
FA603839 | 21C-0096Z | " | 1 | 1.1 | 196 |  | 1.847 | 1.835 | 0.012 |  | 7.84 |  | MI-V4 | 1 | 25 |  | NEUE SPÜLANLAGE LINKE SEITE | LP
" | 21C-0097Z | " | 1 | 0.6 | 196 |  | 1.837 | 1.824 | 0.013 |  | 7.84 |  | MI-V4 | 1 | 25 |  | JEDE STUNDE EIN/AUSSCHALTEN | LP
" | 21C-0098Z | " | 1 | 0.7 | 196 |  | 1.84 | 1.827 | 0.013 |  | 7.84 |  | MI-V4 | 1 | 25 |  | " | LP
" | 21C-0099Z | " | 1 | 0.7 | 196 |  | 1.843 | 1.833 | 0.01 |  | 7.84 |  | MI-V4 | 1 | 25 | MEM.PUNKTSTELLEN | " | LP
" | 21C-0100Z | 604663 | 1 | 0.5 | 196 |  | 1.849 | 1.836 | 0.013 |  | 7.84 |  | MI-V4 | 1 | 25 |  | " | LP
" | 21C-0101Z | " | 1 | 0.5 | 196 |  | 1.848 | 1.837 | 0.011 |  | 7.84 |  | MI-V4 | 1 | 25 |  | " | LP
" | 21C-0102Z | " | 1 | 0.4 | 196 |  | 1.848 | 1.836 | 0.012 |  | 7.84 |  | MI-V4 | 1 | 25 |  | " | LP
" | 21C-0103Z | " | 1 | 0.5 | 196 |  | 1.843 | 1.83 | 0.013 |  | 7.84 |  | MI-V4 | 1 | 25 |  | " | LP
" | 21C-0104Z | " | 1 | 0.3 | 196 |  | 1.853 | 1.84 | 0.013 |  | 7.84 |  | MI-V4 | 1 | 25 |  | " | LP
" | 21C-0105Z | " | 1 | 0.5 | 196 |  | 1.854 | 1.843 | 0.011 |  | 7.84 |  | MI-V4 | 1 | 25 | MEM.SCHELCHT GESCHNITTEN | " | LP
" | 21C-0106Z | " | 1 | 0.8 | 195 |  | 1.85 | 1.839 | 0.011 |  | 7.8 |  | MI-V4 | 1 | 25 |  | NEUE SPÜLANLAGE RECHTE SEITE | LP
" | 21C-0107Z | " | 1 | 0.9 | 196 |  | 1.852 | 1.84 | 0.012 |  | 7.84 |  | MI-V4 | 1 | 25 | MEM.PUNKTSTELLEN | JEDE STUNDE EIN/AUSSCHALTEN | LP
" | 21C-0108Z | " | 1 | 1.2 | 196 |  | 1.858 | 1.847 | 0.011 |  | 7.84 |  | MI-V4 | 1 | 25 |  | " | LP
" | 21C-0109Z | " | 1 | 1 | 196 |  | 1.856 | 1.844 | 0.012 |  | 7.84 |  | MI-V4 | 1 | 25 |  | " | LP
" | 21C-0110Z | " | 1 | 0.8 | 196 |  | 1.853 | 1.841 | 0.012 |  | 7.84 |  | MI-V4 | 1 | 25 | MEM. ÜBERLAPPUNG | " | LP
" | 21C-0111Z | " | 1 | 0.3 | 196 |  | 1.859 | 1.846 | 0.013 |  | 7.84 |  | MI-V4 | 1 | 25 |  | NEUE SPÜLANLAGE LINKE SEITE | LP
" | 21C-0112Z | " | 1 | 0.6 | 196 |  | 1.855 | 1.842 | 0.013 |  | 7.84 |  | MI-V4 | 1 | 25 | MEM.PUNKTSTELLEN | JEDE STUNDE EIN/AUSSCHALTEN | LP
" | 21C-0113Z | " | 1 | 0.6 | 196 |  | 1.857 | 1.845 | 0.012 |  | 7.84 |  | MI-V4 | 1 | 25 |  | " | LP
" | 21C-0114Z | " | 1 | 0.7 | 196 |  | 1.848 | 1.835 | 0.013 |  | 7.84 |  | MI-V4 | 1 | 25 | MEM.KRATZER | " | LP
" | 21C-0115Z | " | 1 | 0.6 | 196 |  | 1.856 | 1.845 | 0.011 |  | 7.84 |  | MI-V4 | 1 | 25 |  | " | LP
" | 21C-0116Z | " | 1 | 0.7 | 196 |  | 1.843 | 1.83 | 0.013 |  | 7.84 |  | MI-V4 | 1 | 25 | MEM.PUNKTSTELLEN | " | LP
" | 21C-0117Z | " | 1 | 0.8 | 196 |  | 1.855 | 1.842 | 0.013 |  | 7.84 |  | MI-V4 | 1 | 25 |  | " | LP
" | 21C-0118Z | " | 1 | 0.8 | 197 |  | 1.845 | 1.833 | 0.012 |  | 7.88 |  | MI-V4 | 1 | 25 |  | " | LP
" | 21C-0119Z | " | 1 | 0.7 | 196 |  | 1.86 | 1.847 | 0.013 |  | 7.84 |  | MI-V4 | 1 | 25 | MEM. ÜBERLAPPUNG,GROSSE FALTE | " | LP
" | 21C-0120Z | " | 1 | 1.2 | 196 |  | 1.861 | 1.851 | 0.01 |  | 7.84 |  | MI-V4 | 1 | 25 |  | " | LP
" | 21C-0121Z | " | 1 | 0.7 | 196 |  | 1.845 | 1.834 | 0.011 |  | 7.84 |  | MI-V4 | 1 | 25 |  | NEUE SPÜLANLAGE RECHTE SEITE | LP
" | 21C-0122Z | " | 1 | 0.7 | 196 |  | 1.854 | 1.842 | 0.012 |  | 7.84 |  | MI-V4 | 1 | 25 | MEM.PUNKTSTELLEN | JEDE STUNDE EIN/AUSSCHALTEN | LP
" | 21C-0123Z | " | 1 | 0.9 | 195 |  | 1.856 | 1.846 | 0.01 |  | 7.8 |  | MI-V4 | 1 | 25 |  | " | LP
" | 21C-0124Z | " | 1 | 0.8 | 196 |  | 1.853 | 1.843 | 0.01 |  | 7.84 |  | MI-V4 | 1 | 25 | MEM.PUNKTSTELLEN | " | LP
" | 21C-0125Z | " | 1 | 0.6 | 195 |  | 1.848 | 1.836 | 0.012 |  | 7.8 |  | MI-V4 | 1 | 25 |  | " | LP
FA603870 | 21C-0126Z | 583658 | 1 | 7.1 | 942 | 1.838 | 5.495 | 5.462 | 0.011 |  | 7.85 |  | MU3-V2 | 3 | 40 |  | NEUE SPÜLANLAGE RECHTE SEITE | LP
" | " | " | 1 |  |  | 1.834 | [10 empty] | JEDE STUNDE EIN/AUSSCHALTEN | LP
" | " | " | 1 |  |  | 1.824 | [9 empty] | MEM.PUNKTSTELLEN,LEICHT TRANSPARENT | " | LP
" | 21C-0127Z | " | 1 | 6.5 | 942 | 1.833 | 5.495 | 5.46 | 0.01166667 |  | 7.85 |  | MU3-V2 | 3 | 40 |  | " | LP
" | " | " | 1 |  |  | 1.832 | [9 empty] | MEM.PUNKTSTELLEN | " | LP
" | " | " | 1 |  |  | 1.832 | [9 empty] | MEM.PUNKTSTELLEN | " | LP
" | 21C-0128Z | " | 1 | 11.5 | 942 | 1.841 | 5.525 | 5.49 | 0.01166667 |  | 7.85 |  | MU3-V2 | 3 | 40 |  | " | LP
" | " | " | 1 |  |  | 1.844 | [10 empty] | " | LP
" | " | " | 1 |  |  | 1.841 | [10 empty] | " | LP
" | 21C-0129Z | " | 1 | 10.3 | 941 | 1.851 | 5.534 | 5.503 | 0.01033333 |  | 7.841667 |  | MU3-V2 | 3 | 40 |  | " | LP
" | " | " | 1 |  |  | 1.842 | [10 empty] | " | LP
" | " | " | 1 |  |  | 1.841 | [9 empty] | MEM.TRANSPARENT | " | LP
" | 21C-0130Z | " | 1 | 6.7 | 942 | 1.856 | 5.551 | 5.52 | 0.01033333 |  | 7.85 |  | MU3-V2 | 3 | 40 |  | " | LP
" | " | " | 1 |  |  | 1.849 | [10 empty] | " | LP
" | " | " | 1 |  |  | 1.846 | [9 empty] | MEM.PUNKTSTELLEN | " | LP
FA612940 | 21C-0131Z | 604675 | 1 | 1.7 | 314 |  | 1.846 | 1.833 | 0.013 |  | 7.85 |  | MU1-V2 | 1 | 40 |  | NEUE SPÜLANLAGE LINKE SEITE | LP
" | 21C-0132Z | " | 1 | 2.7 | 313 |  | 1.854 | 1.84 | 0.014 |  | 7.825 |  | MU1-V2 | 1 | 40 | MEM. ÜBERLAPPUNG | JEDE STUNDE EIN/AUSSCHALTEN | LP
" | 21C-0133Z | " | 1 | 1.4 | 314 |  | 1.845 | 1.832 | 0.013 |  | 7.85 |  | MU1-V2 | 1 | 40 | MEM.PUNKTSTELLEN,ÜBERLAPPUNG | " | LP
" | 21C-0134Z | " | 1 | 1.9 | 313 |  | 1.845 | 1.833 | 0.012 |  | 7.825 |  | MU1-V2 | 1 | 40 |  | " | LP
" | 21C-0135Z | " | 1 | 1.3 | 314 |  | 1.835 | 1.822 | 0.013 |  | 7.85 |  | MU1-V2 | 1 | 40 | MEM.KRATZER | " | LP
" | 21C-0136Z | " | 1 | 1.5 | 314 |  | 1.84 | 1.827 | 0.013 |  | 7.85 |  | MU1-V2 | 1 | 40 |  | " | LP
" | 21C-0137Z | " | 1 | 1.3 | 313 |  | 1.846 | 1.834 | 0.012 |  | 7.825 |  | MU1-V2 | 1 | 40 |  | " | LP
" | 21C-0138Z | " | 1 | 1.8 | 314 |  | 1.852 | 1.841 | 0.011 |  | 7.85 |  | MU1-V2 | 1 | 40 |  | " | LP
" | 21C-0139Z | " | 1 | 1.8 | 313 |  | 1.851 | 1.84 | 0.011 |  | 7.825 |  | MU1-V2 | 1 | 40 |  | " | LP
" | 21C-0140Z | " | 1 | 2.1 | 313 |  | 1.851 | 1.838 | 0.013 |  | 7.825 |  | MU1-V2 | 1 | 40 |  | " | LP
FA603880 | 21C-0141Z | " | 1 | 1.4 | 1258 | 1.843 | 7.38 | 7.33 | 0.0125 |  | 7.8625 |  | MU4-V2 | 4 | 40 |  |  | LP
" | " | " | 1 |  |  | 1.842 | [11 empty] | LP
" | " | " | 1 |  |  | 1.841 | [11 empty] | LP
" | " | " | 1 |  |  | 1.85 | [11 empty] | LP
" | 21C-0142Z | " | 1 | 2.5 | 1257 | 1.839 | 7.34 | 7.29 | 0.0125 |  | 7.85625 |  | MU4-V2 | 4 | 40 |  |  | LP
" | " | " | 1 |  |  | 1.835 | [11 empty] | LP
" | " | " | 1 |  |  | 1.834 | [11 empty] | LP
" | " | " | 1 |  |  | 1.83 | [9 empty] | MEM. ÜBERLAPPUNG |  | LP
" | 21C-0143Z | " | 1 | 1.8 | 1258 | 1.83 | 7.34 | 7.29 | 0.0125 |  | 7.8625 |  | MU4-V2 | 4 | 40 |  |  | LP
" | " | " | 1 |  |  | 1.838 | [11 empty] | LP
" | " | 604675 | 1 |  |  | 1.836 | [11 empty] | LP
" | " | " | 1 |  |  | 1.836 | [9 empty] | MEM.GROSSE PUNKTSTELLE |  | LP
FA615060 | 21C-0144Z | " | 1 | 3.3 | 313 |  | 1.85 | 1.836 | 0.014 |  | 7.825 |  | MU1-V2 | 1 | 40 |  | NEUE SPÜLANLAGE LINKE SEITE | LP
" | 21C-0145Z | " | 1 | 3.6 | 313 |  | 1.843 | 1.833 | 0.01 |  | 7.825 |  | MU1-V2 | 1 | 40 | MEM.PUNKTSTELLEN | JEDE STUNDE EIN/AUSSCHALTEN | LP
" | 21C-0146Z | " | 1 | 2.4 | 314 |  | 1.843 | 1.829 | 0.014 |  | 7.85 |  | MU1-V2 | 1 | 40 | MEM.PUNKTSTELLEN,ÜBERLAPPUNG | " | LP
" | 21C-0147Z | " | 1 | 2.8 | 314 |  | 1.846 | 1.833 | 0.013 |  | 7.85 |  | MU1-V2 | 1 | 40 |  | " | LP
" | 21C-0148Z | " | 1 | 1.5 | 314 |  | 1.838 | 1.825 | 0.013 |  | 7.85 |  | MU1-V2 | 1 | 40 |  | " | LP
" | 21C-0149Z | " | 1 | 1.4 | 314 |  | 1.846 | 1.832 | 0.014 |  | 7.85 |  | MU1-V2 | 1 | 40 |  | " | LP
" | 21C-0150Z | " | 1 | 1.8 | 313 |  | 1.85 | 1.841 | 0.009 |  | 7.825 |  | MU1-V2 | 1 | 40 |  | " | LP
" | 21C-0151Z | " | 1 | 1 | 314 |  | 1.848 | 1.833 | 0.015 |  | 7.85 |  | MU1-V2 | 1 | 40 |  | " | LP
" | 21C-0152Z | " | 1 | 1.1 | 314 |  | 1.855 | 1.84 | 0.015 |  | 7.85 |  | MU1-V2 | 1 | 40 | MEM.PUNKTSTELLEN | " | LP
" | 21C-0153Z | " | 1 | 0.6 | 314 |  | 1.85 | 1.836 | 0.014 |  | 7.85 |  | MU1-V2 | 1 | 40 |  | " | LP
" | 21C-0154Z | " | 1 | 0.5 | 314 |  | 1.829 | 1.817 | 0.012 |  | 7.85 |  | MU1-V2 | 1 | 40 |  |  | LP
" | 21C-0155Z | " | 1 | 0.6 | 314 |  | 1.818 | 1.805 | 0.013 |  | 7.85 |  | MU1-V2 | 1 | 40 |  |  | LP
" | 21C-0156Z | " | 1 | 0.5 | 313 |  | 1.825 | 1.811 | 0.014 |  | 7.825 |  | MU1-V2 | 1 | 40 | MEM.PUNKTSTELLEN |  | LP
" | 21C-0157Z | " | 1 | 0.5 | 313 |  | 1.824 | 1.81 | 0.014 |  | 7.825 |  | MU1-V2 | 1 | 40 | MEM.KRATZER |  | LP
" | 21C-0158Z | " | 1 | 0.5 | 314 |  | 1.823 | 1.809 | 0.014 |  | 7.85 |  | MU1-V2 | 1 | 40 | MEM.KRATZER |  | LP
" | 21C-0159Z | " | 1 | 0.7 | 313 |  | 1.826 | 1.814 | 0.012 |  | 7.825 |  | MU1-V2 | 1 | 40 |  |  | LP
" | 21C-0160Z | " | 1 | 1 | 313 |  | 1.821 | 1.808 | 0.013 |  | 7.825 |  | MU1-V2 | 1 | 40 | MEM.PUNKTSTELLEN |  | LP
" | 21C-0161Z | " | 1 | 0.9 | 313 |  | 1.846 | 1.834 | 0.012 |  | 7.825 |  | MU1-V2 | 1 | 40 | MEM.KRATZER | NEUE SPÜLANLAGE RECHTE SEITE | LP
" | 21C-0162Z | 604675 | 1 | 0.8 | 313 |  | 1.847 | 1.836 | 0.011 |  | 7.825 |  | MU1-V2 | 1 | 40 |  | JEDE STUNDE EIN/AUSSCHALTEN | LP
" | 21C-0163Z | " | 1 | 3.6 | 313 |  | 1.845 | 1.834 | 0.011 |  | 7.825 |  | MU1-V2 | 1 | 40 | MEM.TRANSPARENT | " | LP
" | 21C-0164Z | " | 1 | 2.1 | 312 |  | 1.833 | 1.824 | 0.009 |  | 7.8 |  | MU1-V2 | 1 | 40 | MEM.PUNKTSTELLEN,KRATZER | " | LP
" | 21C-0165Z | " | 1 | 2.2 | 312 |  | 1.844 | 1.835 | 0.009 |  | 7.8 |  | MU1-V2 | 1 | 40 |  | " | LP
" | 21C-0166Z | " | 1 | 1.3 | 313 |  | 1.837 | 1.826 | 0.011 |  | 7.825 |  | MU1-V2 | 1 | 40 |  | " | LP
" | 21C-0167Z | " | 1 | 0.8 | 313 |  | 1.842 | 1.831 | 0.011 |  | 7.825 |  | MU1-V2 | 1 | 40 |  | " | LP
" | 21C-0168Z | " | 1 | 1.1 | 313 |  | 1.836 | 1.824 | 0.012 |  | 7.825 |  | MU1-V2 | 1 | 40 |  | " | LP
FA609630 | 21C-0169Z-R | " | 1 | 0.4 | 313 |  | 1.875 | 1.865 | 0.01 |  | 7.825 |  | MA-V1-R | 1 | 40 |  |  | LP
" | 21C-0170Z-R | " | 1 | 0.3 | 312 |  | 1.86 | 1.849 | 0.011 |  | 7.8 |  | MA-V1-R | 1 | 40 |  |  | LP
" | 21C-0171Z-R | " | 1 | 0.4 | 312 |  | 1.87 | 1.86 | 0.01 |  | 7.8 |  | MA-V1-R | 1 | 40 |  |  | LP
" | 21C-0172Z-R | 604675 | 1 | 0.3 | 313 |  | 1.866 | 1.854 | 0.012 |  | 7.825 |  | MA-V1-R | 1 | 40 |  |  | LP
" | 21C-0173Z-R | " | 1 | 0 | 312 |  | 1.874 | 1.865 | 0.009 |  | 7.8 |  | MA-V1-R | 1 | 40 | MEM.KRATZER |  | LP
" | 21C-0174Z-R | " | 1 | 0.4 | 312 |  | 1.857 | 1.845 | 0.012 |  | 7.8 |  | MA-V1-R | 1 | 40 |  |  | LP
" | 21C-0175Z-R | " | 1 | 0.4 | 312 |  | 1.855 | 1.843 | 0.012 |  | 7.8 |  | MA-V1-R | 1 | 40 |  |  | LP
" | 21C-0176Z-R | " | 1 | 0.3 | 312 |  | 1.852 | 1.84 | 0.012 |  | 7.8 |  | MA-V1-R | 1 | 40 |  |  | LP
" | 21C-0177Z-R | " | 1 | 0.4 | 312 |  | 1.861 | 1.848 | 0.013 |  | 7.8 |  | MA-V1-R | 1 | 40 |  |  | LP
" | 21C-0178Z-R | " | 1 | 0.3 | 313 |  | 1.858 | 1.846 | 0.012 |  | 7.825 |  | MA-V1-R | 1 | 40 | MEM.PUNKTSTELLEN |  | LP
Revision | Reparatur | Test
FA612336 | 20C-0055Z-R | 604682 | 1 | 0.2 | 942 | 1.834 | 5.501 | 5.464 | 0.01233333 |  | 7.85 |  | MU3-V2 | 3 | 40 |  |  | LP
" | " | " | " |  |  | 1.835 | [9 empty] | MEM. PUNKSTELLEN |  | LP
" | " | " | " |  |  | 1.833 | [9 empty] | MEM. PUNKSTELLEN |  | LP
FA612337 | 20C-0063Z-R | " | 1 | 0.1 | 942 | 1.842 | 5.521 | 5.48 | 0.01366667 |  | 7.85 |  | MU3-V2 | 3 | 40 | MEM. PUNKSTELLEN |  | LP
" | " | " | " |  |  | 1.835 | [9 empty] | MEM. PUNKSTELLEN |  | LP
" | " | 604682 | " |  |  | 1.845 | [11 empty] | LP
alt | 20A-0044Z | ALT | 1 | [5 empty] | 0 |  | 0 |  | MI-V3 | 1 | 25 | KAT TEMP. ZU HOCH,DRUCK NICHT AUFGEBAUT 13 BAR. ZELLE WAR SEHR VERSCHMUTZT |  | LP
alt | 20C-0014Z | alt | 1 | 0.2 | 1238 | 1.889 | 7.54 | 7.51 | 0.0075 |  | 7.7375 |  | MU4-V1 | 4 | 40 |  |  | LP
" | " |  | " |  |  | 1.895 | [11 empty] | LP
" | " |  | " |  |  | 1.874 | [11 empty] | LP
" | " |  | " |  |  | 1.887 | [11 empty] | LP
FA613517 | 20C-0096Z-R | 583658 | 1 | 0.5 | 314 |  | 1.864 | 1.849 | 0.015 |  | 7.85 |  | MU1-V2 | 1 | 40 |  |  | LP
alt | 20E-0074Z | alt | 2 | 0 | 253 |  | 1.873 | 1.839 | 0.034 | X | 6.325 | X | MU1-V1 | 1 | 40 | SCHRAUBEN NICHT ANGEZOGEN |  | LP
alt | 20E-0074Z | alt | 2 | 0 | 243 |  | 1.865 | 1.835 | 0.03 |  | 6.075 | X | MU1-V1 | 1 | 40 | SCHRAUBEN ANGEZOGEN |  | LP
FA614742 | 20E-0074Z-R | 583658 | 1 | 2.7 | 313 |  | 1.87 | 1.862 | 0.008 |  | 7.825 |  | MU1-V2 | 1 | 40 | MEM. PUNKSTELLEN |  | LP
FA616378 | 19A-0089Z-R | 604675 | 1 | 0.2 | 627 | 1.844 | 3.688 | 3.66 | 0.014 |  | 7.8375 |  | MU2-V2 | 2 | 40 |  |  | LP
" | " | " | 1 |  |  | 1.845 | [11 empty] | LP
FA615924 | 17A-0024Z-R | 604675 | 1 | 0.1 | 627 | 1.857 | 3.701 | 3.675 | 0.013 |  | 7.8375 |  | MU2-V2 | 2 | 40 | MEM. PUNKSTELLEN |  | LP
" | " | " | 1 |  |  | 1.845 | [9 empty] | MEM. PUNKSTELLEN,KRATZER |  | LP
" | 18D-0012Z-R | " | 1 | 0.1 | 627 | 1.846 | 3.691 | 3.667 | 0.012 |  | 7.8375 |  | MU2-V2 | 2 | 40 |  |  | LP
" | " | " | 1 |  |  | 1.845 | [9 empty] | MEM. PUNKSTELLEN |  | LP
" | 20A-0070Z-R | " | 1 | 0.1 | 627 | 1.922 | 3.801 | 3.775 | 0.013 |  | 7.8375 |  | MU2-V2 | 2 | 40 |  |  | LP
" | " | " | 1 |  |  | 1.881 | [11 empty] | LP
Note on Q1: O-Elektrode mit Gravur an falscher Position; *= Flachdichtung DB-10093 b= Bächler- Elektrode
Note on C2: Zellenmontage: TH 4.2.21
Note on C22: Zellenmontage: TH 5.2.21
Note on C38: Zellenmontage: TH 2.2.21
Note on C39: Zellenmontage: TH 9.2.21
Note on C48: Zellenmontage: TH 5.2.21
Note on C51: Zellenmontage: TH 9.2.21
Note on C59: Zellenmontage: TH 19.2.21
Note on C69: Zellenmontage: TH 22.2.21
Note on C89: Zellenmontage: TH 24.2.21
Note on C96: Zellenmontage: TH 22.2.21
Note on C108: Zellenmontage: TH 23.2.21
Note on C117: Zellenmontage: TH 26.2.21
Note on C134: Zellenmontage: TH 9.2.21
Note on C145: Zellenmontage: TH 10.2.21
Note on C164: Zellenmontage: TH 18.2.21
Note on C190: Zellenmontage: TH 24.2.21
Note on C205: Zellenmontage: TH 10.3.21
Note on C225: Zellenmontage: TH 12.3.21
Note on C245: Zellenmontage: TH 15.3.21
Note on C255: Zellenmontage: TH 15.3.21
Note on C282: Zellenmontage: TH 3.2.21
Note on C287: Zellenmontage: TH 5.2.21
Note on C293: Zellenmontage: TH 26.2.21
Note on C296: Zellenmontage: TH 24.2.21
Note on E296: Zellenmontage: NEUE SPÜLANLAGE RECHTE SEITE JEDE STUNDE EIN/AUSSCHALTEN
Note on C297: Zellenmontage: TH 15.3.21
Note on C299: Zellenmontage: TH 15.3.21

## Apr
FA # | Cell # | Membran Batch FA | Test Station Nr. | Temp Kat T1-T2 / [°C] | Gasfluss / [mln / min] | Membrane V @ 13 bar/[V] | Cell V @ 13 bar/[V] | Cell V @ 0 bar [V] | Volt Diff. [V] |  | H2 Prod SmL/A | Type | Anz. Layer | Strom / [A] |  | Bemerkungen | Bemerkungen | Visum
FA603878 | 21D-0001Z | 604675 | 1 | 0.1 | 942 | 1.839 | 5.523 | 5.485 | 0.01266667 |  | 7.85 | MU3-V2 | 3 | 40 |  |  |  | LP
" | " | " | 1 |  |  | 1.843 | [9 empty] | MEM.TRANSPARENT |  | LP
" | " | " | 1 |  |  | 1.842 | [9 empty] | MEM.TRANSPARENT |  | LP
" | 21D-0002Z | " | 1 | 0.2 | 943 | 1.829 | 5.471 | 5.433 | 0.01266667 |  | 7.858333 | MU3-V2 | 3 | 40 |  | MEM.TRANSPARENT |  | LP
" | " | 604675 | 1 |  |  | 1.82 | [11 empty] | LP
" | " | " | 1 |  |  | 1.823 | [9 empty] | MEM.PUNKTSTELLEN |  | LP
" | 21D-0003Z | " | 1 | 0.3 | 942 | 1.812 | 5.42 | 5.382 | 0.01266667 |  | 7.85 | MU3-V2 | 3 | 40 |  |  |  | LP
" | " | " | 1 |  |  | 1.803 | [11 empty] | LP
" | " | " | 1 |  |  | 1.806 | [11 empty] | LP
" | 21D-0004Z | " | 1 | 0.3 | 942 | 1.814 | 5.43 | 5.394 | 0.012 |  | 7.85 | MU3-V2 | 3 | 40 |  |  |  | LP
" | " | " | 1 |  |  | 1.81 | [11 empty] | LP
" | " | " | 1 |  |  | 1.804 | [11 empty] | LP
" | 21D-0005Z | " | 1 | 0.4 | 942 | 1.809 | 5.42 | 5.38 | 0.01333333 |  | 7.85 | MU3-V2 | 3 | 40 |  |  |  | LP
" | " | " | 1 |  |  | 1.803 | [9 empty] | MEM.KRATZER |  | LP
" | " | 604676 | 1 |  |  | 1.808 | [9 empty] | MEM.KRATZER |  | LP
FA617910 | 21D-0006Z-R | " | 1 | 0.2 | 313 |  | 1.874 | 1.863 | 0.011 |  | 7.825 | MA-V1-R | 1 | 40 |  |  |  | LP
" | 21D-0007Z-R | " | 1 | 0.1 | 313 |  | 1.875 | 1.862 | 0.013 |  | 7.825 | MA-V1-R | 1 | 40 |  |  |  | LP
" | 21D-0008Z-R | " | 1 | 0 | 313 |  | 1.884 | 1.87 | 0.014 |  | 7.825 | MA-V1-R | 1 | 40 |  |  |  | LP
FA605374 | 21D-0009Z | 604676 | 1 | 2.8 | 627 | 1.845 | 3.676 | 3.652 | 0.012 |  | 7.8375 | MU2-V2 | 2 | 40 |  |  | NEUE SPÜLANLAGE LINKE SEITE | LP
" | " | " | 1 |  |  | 1.832 | [10 empty] | JEDE STUNDE EIN/AUSSCHALTEN | LP
" | 21D-0010Z | 604676 | 1 | 2.4 | 627 | 1.842 | 3.679 | 3.655 | 0.012 |  | 7.8375 | MU2-V2 | 2 | 40 |  |  | " | LP
" | " | " | 1 |  |  | 1.837 | [10 empty] | " | LP
" | 21D-0011Z | " | 1 | 1.9 | 628 | 1.839 | 3.682 | 3.654 | 0.014 |  | 7.85 | MU2-V2 | 2 | 40 |  |  | " | LP
" | " | " | 1 |  |  | 1.844 | [10 empty] | " | LP
" | 21D-0012Z | " | 1 | 2 | 627 | 1.842 | 3.69 | 3.67 | 0.01 |  | 7.8375 | MU2-V2 | 2 | 40 |  |  | " | LP
" | " | " | 1 |  |  | 1.85 | [10 empty] | " | LP
" | 21D-0013Z | " | 1 | 2.5 | 627 | 1.855 | 3.713 | 3.691 | 0.011 |  | 7.8375 | MU2-V2 | 2 | 40 |  |  | " | LP
" | " | " | 1 |  |  | 1.859 | [10 empty] | " | LP
" | 21D-0014Z | " | 1 | 0.9 | 628 | 1.856 | 3.709 | 3.683 | 0.013 |  | 7.85 | MU2-V2 | 2 | 40 |  |  | " | LP
" | " | " | 1 |  |  | 1.855 | [9 empty] | MEM.PUNKTSTELLEN | " | LP
" | 21D-0015Z | " | 1 | 0.6 | 629 | 1.867 | 3.733 | 3.703 | 0.015 |  | 7.8625 | MU2-V2 | 2 | 40 |  |  | " | LP
" | " | " | 1 |  |  | 1.867 | [9 empty] | MEM.FLECKEN | " | LP
" | 21D-0016Z | " | 1 | 2.2 | 628 | 1.843 | 3.682 | 3.655 | 0.0135 |  | 7.85 | MU2-V2 | 2 | 40 |  |  | NEUE SPÜLANLAGE RECHTE SEITE | LP
" | " | " | 1 |  |  | 1.84 | [9 empty] | MEM.PUNKTSTELLEN | JEDE STUNDE EIN/AUSSCHALTEN | LP
" | 21D-0017Z | " | 1 | 2.3 | 627 | 1.844 | 3.686 | 3.662 | 0.012 |  | 7.8375 | MU2-V2 | 2 | 40 |  |  | " | LP
" | " | " | 1 |  |  | 1.843 | [10 empty] | " | LP
" | 21D-0018Z | " | 1 | 2.2 | 628 | 1.841 | 3.678 | 3.651 | 0.0135 |  | 7.85 | MU2-V2 | 2 | 40 |  |  | " | LP
" | " | " | 1 |  |  | 1.838 | [9 empty] | MEM.PUNKTSTELLEN | " | LP
" | 21D-0019Z | " | 1 | 1.9 | 627 | 1.822 | 3.645 | 3.621 | 0.012 |  | 7.8375 | MU2-V2 | 2 | 40 |  |  | " | LP
" | " | " | 1 |  |  | 1.825 | [10 empty] | " | LP
" | 21D-0020Z | 604676 | 1 | 3.8 | 627 | 1.831 | 3.658 | 3.634 | 0.012 |  | 7.8375 | MU2-V2 | 2 | 40 |  |  | " | LP
" | " | " | 1 |  |  | 1.828 | [9 empty] | MEM.PUNKTSTELLEN | " | LP
" | 21D-0021Z | " | 1 | 5.2 | 627 | 1.831 | 3.657 | 3.636 | 0.0105 |  | 7.8375 | MU2-V2 | 2 | 40 |  |  | " | LP
" | " | " | 1 |  |  | 1.827 | [9 empty] | MEM.PUNKTSTELLEN | " | LP
" | 21D-0022Z | " | 1 | 3.2 | 627 | 1.822 | 3.658 | 3.636 | 0.011 |  | 7.8375 | MU2-V2 | 2 | 40 |  |  | " | LP
" | " | " | 1 |  |  | 1.836 | [10 empty] | " | LP
" | 21D-0023Z | " | 1 | 0.7 | 628 | 1.819 | 3.636 | 3.61 | 0.013 |  | 7.85 | MU2-V2 | 2 | 40 |  |  |  | LP
" | " | " | 1 |  |  | 1.818 | [11 empty] | LP
" | 21D-0024Z | " | 1 | 0.7 | 627 | 1.809 | 3.62 | 3.592 | 0.014 |  | 7.8375 | MU2-V2 | 2 | 40 |  |  |  | LP
" | " | " | 1 |  |  | 1.812 | [11 empty] | LP
" | 21D-0025Z | " | 1 | 0.7 | 628 | 1.809 | 3.621 | 3.594 | 0.0135 |  | 7.85 | MU2-V2 | 2 | 40 |  |  |  | LP
" | " | " | 1 |  |  | 1.813 | [11 empty] | LP
" | 21D-0026Z | " | 1 | 0.6 | 627 | 1.806 | 3.617 | 3.588 | 0.0145 |  | 7.8375 | MU2-V2 | 2 | 40 |  |  |  | LP
" | " | " | 1 |  |  | 1.813 | [11 empty] | LP
" | 21D-0027Z | " | 1 | 0.9 | 627 | 1.808 | 3.621 | 3.592 | 0.0145 |  | 7.8375 | MU2-V2 | 2 | 40 |  |  |  | LP
" | " | " | 1 |  |  | 1.813 | [11 empty] | LP
" | 21D-0028Z | " | 1 | 0.8 | 627 | 1.815 | 3.627 | 3.599 | 0.014 |  | 7.8375 | MU2-V2 | 2 | 40 |  |  |  | LP
" | " | " | 1 |  |  | 1.813 | [11 empty] | LP
FA618676 | 21D-0029Z-R | 604676 | 1 | 0.1 | 314 |  | 1.879 | 1.866 | 0.013 |  | 7.85 | MA-V1-R | 1 | 40 |  | MEM.PUNKTSTELLEN |  | LP
" | 21D-0030Z-R | " | 1 | 0.1 | 313 |  | 1.875 | 1.862 | 0.013 |  | 7.825 | MA-V1-R | 1 | 40 |  |  |  | LP
" | 21D-0031Z-R | 604676 | 1 | 0 | 313 |  | 1.871 | 1.857 | 0.014 |  | 7.825 | MA-V1-R | 1 | 40 |  | MEM. ÜBERLAPPUNG |  | LP
" | 21D-0032Z-R | " | 1 | 0 | 313 |  | 1.872 | 1.86 | 0.012 |  | 7.825 | MA-V1-R | 1 | 40 |  |  |  | LP
" | 21D-0033Z-R | " | 1 | 0 | 313 |  | 1.895 | 1.883 | 0.012 |  | 7.825 | MA-V1-R | 1 | 40 |  |  |  | LP
FA603871 | 21D-0034Z | 604676 | 1 | 10 | 943 | 1.832 | 5.495 | 5.461 | 0.01133333 |  | 7.858333 | MU3-V2 | 3 | 40 |  |  | NEUE SPÜLANLAGE RECHTE SEITE | LP
" | " | " | 1 |  |  | 1.839 | [10 empty] | JEDE STUNDE EIN/AUSSCHALTEN | LP
" | " | " | 1 |  |  | 1.824 | [9 empty] | MEM.PUNKTSTELLEN | " | LP
" | 21D-0035Z | " | 1 | 6.4 | 943 | 1.826 | 5.479 | 5.44 | 0.013 |  | 7.858333 | MU3-V2 | 3 | 40 |  |  | " | LP
" | " | " | 1 |  |  | 1.828 | [10 empty] | " | LP
" | " | " | 1 |  |  | 1.824 | [9 empty] | MEM. ÜBERLAPPUNG | " | LP
" | 21D-0036Z | " | 1 | 9 | 943 | 1.828 | 5.481 | 5.443 | 0.01266667 |  | 7.858333 | MU3-V2 | 3 | 40 |  |  | " | LP
" | " | " | 1 |  |  | 1.83 | [10 empty] | " | LP
" | " | " | 1 |  |  | 1.822 | [9 empty] | MEM.PUNKTSTELLEN | " | LP
" | 21D-0037Z | " | 1 | 9.6 | 943 | 1.827 | 5.479 | 5.44 | 0.013 |  | 7.858333 | MU3-V2 | 3 | 40 |  |  | " | LP
" | " | " | 1 |  |  | 1.823 | [10 empty] | " | LP
" | " | " | 1 |  |  | 1.828 | [9 empty] | MEM. ÜBERLAPPUNG | " | LP
" | 21D-0038Z | " | 1 | 8 | 943 | 1.832 | 5.491 | 5.455 | 0.012 |  | 7.858333 | MU3-V2 | 3 | 40 |  |  | " | LP
" | " | " | 1 |  |  | 1.833 | [10 empty] | " | LP
" | " | " | 1 |  |  | 1.824 | [10 empty] | " | LP
FA603881 | 21D-0039Z | 613321 | 1 | 0.5 | 1259 | 1.807 | 7.23 | 7.17 | 0.015 |  | 7.86875 | MU4-V2 | 4 | 40 |  |  |  | LP
" | " | " | 1 |  |  | 1.803 | [11 empty] | LP
" | " | " | 1 |  |  | 1.805 | [11 empty] | LP
" | " | " | 1 |  |  | 1.804 | [9 empty] | MEM. ÜBERLAPPUNG |  | LP
" | 21D-0040Z | " | 1 | 0.3 | 1258 | 1.81 | 7.24 | 7.18 | 0.015 |  | 7.8625 | MU4-V2 | 4 | 40 |  |  |  | LP
" | " | " | 1 |  |  | 1.804 | [11 empty] | LP
" | " | " | 1 |  |  | 1.811 | [11 empty] | LP
" | " | " | 1 |  |  | 1.814 | [9 empty] | MEM. ÜBERLAPPUNG |  | LP
" | 21D-0041Z | " | 1 | 0.3 | 1259 | 1.803 | 7.21 | 7.16 | 0.0125 |  | 7.86875 | MU4-V2 | 4 | 40 |  |  |  | LP
" | " | " | 1 |  |  | 1.802 | [11 empty] | LP
" | " | " | 1 |  |  | 1.802 | [11 empty] | LP
" | " | " | 1 |  |  | 1.801 | [9 empty] | MEM. ÜBERLAPPUNG |  | LP
603840 | 21D-0042Z | 604663 | 2 | 0 | 199 |  | 1.846 | 1.833 | 0.013 |  | 7.96 | MI-V4 | 1 | 25 |  | PUNKTSTELLE |  | TH
" | 21D-0043Z | " | 2 | 0 | 197 |  | 1.851 | 1.843 | 0.008 |  | 7.88 | MI-V4 | 1 | 25 |  |  |  | TH
" | 21D-0044Z | " | 2 | 0 | 198 |  | 1.844 | 1.833 | 0.011 |  | 7.92 | MI-V4 | 1 | 25 |  |  |  | TH
" | 21D-0045Z | " | 2 | 0 | 198 |  | 1.848 | 1.836 | 0.012 |  | 7.92 | MI-V4 | 1 | 25 |  |  |  | TH
" | 21D-0046Z | " | 2 | 0.1 | 198 |  | 1.84 | 1.829 | 0.011 |  | 7.92 | MI-V4 | 1 | 25 |  |  |  | TH
" | 21D-0047Z | " | 2 | 0.2 | 198 |  | 1.851 | 1.842 | 0.009 |  | 7.92 | MI-V4 | 1 | 25 |  |  |  | TH
" | 21D-0048Z | " | 2 | 0.1 | 198 |  | 1.847 | 1.837 | 0.01 |  | 7.92 | MI-V4 | 1 | 25 |  |  |  | TH
" | 21D-0049Z | 604665 | 2 | 0.2 | 198 |  | 1.835 | 1.821 | 0.014 |  | 7.92 | MI-V4 | 1 | 25 |  |  |  | TH
" | 21D-0050Z | " | 2 | 0.2 | 198 |  | 1.837 | 1.825 | 0.012 |  | 7.92 | MI-V4 | 1 | 25 |  | ÜBERLAPPUNG |  | TH
" | 21D-0051Z | " | 2 | 0.2 | 198 |  | 1.838 | 1.823 | 0.015 |  | 7.92 | MI-V4 | 1 | 25 |  | ÜBERLAPPUNG |  | TH
" | 21D-0052Z | " | 2 | 0.4 | 197 |  | 1.853 | 1.842 | 0.011 |  | 7.88 | MI-V4 | 1 | 25 |  |  | NEUE SPÜLANLAGE RECHTE SEITE | TH
" | 21D-0053Z | " | 2 | 0.4 | 197 |  | 1.869 | 1.857 | 0.012 |  | 7.88 | MI-V4 | 1 | 25 |  |  | JEDE STUNDE EIN/AUSSCHALTEN | TH
" | 21D-0054Z | " | 2 | 0.3 | 197 |  | 1.864 | 1.851 | 0.013 |  | 7.88 | MI-V4 | 1 | 25 |  |  | " | TH
" | 21D-0055Z | " | 2 | 0.2 | 197 |  | 1.852 | 1.839 | 0.013 |  | 7.88 | MI-V4 | 1 | 25 |  |  | " | TH
" | 21D-0056Z | " | 2 | 0.3 | 198 |  | 1.847 | 1.835 | 0.012 |  | 7.92 | MI-V4 | 1 | 25 |  |  | " | TH
" | 21D-0057Z | " | 2 | 0.3 | 197 |  | 1.846 | 1.834 | 0.012 |  | 7.88 | MI-V4 | 1 | 25 |  | ÜBERLAPPUNG | " | TH
" | 21D-0058Z | 604665 | 2 | 0.2 | 197 |  | 1.825 | 1.814 | 0.011 |  | 7.88 | MI-V4 | 1 | 25 |  | neue membrane dazu hoch | " | TH
" | 21D-0059Z | 604665 | 2 | 0.3 | 198 |  | 1.854 | 1.84 | 0.014 |  | 7.92 | MI-V4 | 1 | 25 |  |  | " | TH
" | 21D-0060Z | " | 2 | 0.4 | 196 |  | 1.857 | 1.846 | 0.011 |  | 7.84 | MI-V4 | 1 | 25 |  |  | " | TH
" | 21D-0061Z | " | 2 | 0.3 | 197 |  | 1.858 | 1.845 | 0.013 |  | 7.88 | MI-V4 | 1 | 25 |  |  | " | TH
" | 21D-0062Z | " | 2 | 0.3 | 197 |  | 1.862 | 1.85 | 0.012 |  | 7.88 | MI-V4 | 1 | 25 |  | ÜBERLAPPUNG | NEUE SPÜLANLAGE LINKE SEITE | TH
" | 21D-0063Z | " | 2 | 0.2 | 197 |  | 1.858 | 1.846 | 0.012 |  | 7.88 | MI-V4 | 1 | 25 |  |  | JEDE STUNDE EIN/AUSSCHALTEN | TH
" | 21D-0064Z | " | 2 | 0.3 | 196 |  | 1.868 | 1.857 | 0.011 |  | 7.84 | MI-V4 | 1 | 25 |  |  | " | TH
" | 21D-0065Z | " | 2 | 0.2 | 197 |  | 1.862 | 1.85 | 0.012 |  | 7.88 | MI-V4 | 1 | 25 |  |  | " | TH
" | 21D-0066Z | " | 2 | 0.4 | 196 |  | 1.869 | 1.859 | 0.01 |  | 7.84 | MI-V4 | 1 | 25 |  |  | " | TH
" | 21D-0067Z | " | 2 | 0.3 | 198 |  | 1.864 | 1.851 | 0.013 |  | 7.92 | MI-V4 | 1 | 25 |  |  | " | TH
" | 21D-0068Z | " | 2 | 0.4 | 197 |  | 1.866 | 1.854 | 0.012 |  | 7.88 | MI-V4 | 1 | 25 |  |  | " | TH
" | 21D-0069Z | 604665 | 2 | 0.4 | 195 |  | 1.865 | 1.857 | 0.008 |  | 7.8 | MI-V4 | 1 | 25 |  |  | " | TH
" | 21D-0070Z | " | 2 | 0.3 | 197 |  | 1.858 | 1.848 | 0.01 |  | 7.88 | MI-V4 | 1 | 25 |  |  | " | TH
" | 21D-0071Z | " | 2 | 0.4 | 197 |  | 1.859 | 1.848 | 0.011 |  | 7.88 | MI-V4 | 1 | 25 |  |  | " | TH
FA618639 | 21D-0072Z | 604665 | 1 | 0.1 | 196 |  | 1.838 | 1.827 | 0.011 |  | 7.84 | MI-V4 | 1 | 25 |  |  |  | LP
" | 21D-0073Z | " | 1 | 0.1 | 196 |  | 1.836 | 1.822 | 0.014 |  | 7.84 | MI-V4 | 1 | 25 |  |  |  | LP
" | 21D-0074Z | " | 1 | 0.1 | 196 |  | 1.845 | 1.832 | 0.013 |  | 7.84 | MI-V4 | 1 | 25 |  |  |  | LP
" | 21D-0075Z | " | 1 | 0.1 | 196 |  | 1.841 | 1.828 | 0.013 |  | 7.84 | MI-V4 | 1 | 25 |  |  |  | LP
" | 21D-0076Z | " | 1 | 0.1 | 196 |  | 1.85 | 1.84 | 0.01 |  | 7.84 | MI-V4 | 1 | 25 |  | MEM.KRATZER |  | LP
" | 21D-0077Z | " | 1 | 0 | 196 |  | 1.848 | 1.837 | 0.011 |  | 7.84 | MI-V4 | 1 | 25 |  |  |  | LP
" | 21D-0078Z | " | 1 | 0 | 197 |  | 1.851 | 1.837 | 0.014 |  | 7.88 | MI-V4 | 1 | 25 |  |  |  | LP
" | 21D-0079Z | " | 1 | 0 | 196 |  | 1.839 | 1.827 | 0.012 |  | 7.84 | MI-V4 | 1 | 25 |  |  |  | LP
" | 21D-0080Z | " | 1 | 0.1 | 197 |  | 1.841 | 1.829 | 0.012 |  | 7.88 | MI-V4 | 1 | 25 |  |  |  | LP
" | 21D-0081Z | " | 1 | 0.1 | 197 |  | 1.839 | 1.827 | 0.012 |  | 7.88 | MI-V4 | 1 | 25 |  | MEM.KRATZER |  | LP
FA621196 | 21D-0082Z | 613321 | 1 | 0.3 | 1256 | 1.814 | 7.25 | 7.2 | 0.0125 |  | 7.85 | MU4-V2 | 4 | 40 |  |  |  | LP
" | " | " | 1 |  |  | 1.804 | [11 empty] | LP
" | " | " | 1 |  |  | 1.817 | [11 empty] | LP
" | " | " | 1 |  |  | 1.816 | [9 empty] | MEM.PUNKTSTELLEN |  | LP
" | 21D-0083Z | " | 1 | 0.4 | 1256 | 1.819 | 7.28 | 7.23 | 0.0125 |  | 7.85 | MU4-V2 | 4 | 40 |  | MEM.PUNKTSTELLEN |  | LP
" | " | 613321 | 1 |  |  | 1.82 | [11 empty] | LP
" | " | " | 1 |  |  | 1.822 | [11 empty] | LP
" | " | " | 1 |  |  | 1.818 | [9 empty] | MEM.PUNKTSTELLEN |  | LP
" | 21D-0084Z | " | 1 | 0.2 | 1255 | 1.831 | 7.32 | 7.27 | 0.0125 |  | 7.84375 | MU4-V2 | 4 | 40 |  |  |  | LP
" | " | " | 1 |  |  | 1.825 | [11 empty] | LP
" | " | " | 1 |  |  | 1.834 | [11 empty] | LP
" | " | " | 1 |  |  | 1.824 | [11 empty] | LP
" | 21D-0085Z | " | 1 | 8.5 | 1256 | 1.84 | 7.35 | 7.3 | 0.0125 |  | 7.85 | MU4-V2 | 4 | 40 |  |  | NEUE SPÜLANLAGE LINKE SEITE | LP
" | " | " | 1 |  |  | 1.836 | [10 empty] | JEDE STUNDE EIN/AUSSCHALTEN | LP
" | " | " | 1 |  |  | 1.839 | [10 empty] | " | LP
" | " | 618642 | 1 |  |  | 1.834 | [9 empty] | MEM. ÜBERLAPPUNG | " | LP
" | 21D-0086Z | " | 1 | 8.5 | 1257 | 1.842 | 7.37 | 7.32 | 0.0125 |  | 7.85625 | MU4-V2 | 4 | 40 |  |  | " | LP
" | " | " | 1 |  |  | 1.841 | [10 empty] | " | LP
" | " | " | 1 |  |  | 1.851 | [10 empty] | " | LP
" | " | " | 1 |  |  | 1.838 | [10 empty] | " | LP
" | 21D-0087Z | " | 1 | 5 | 1256 | 1.84 | 7.36 | 7.31 | 0.0125 |  | 7.85 | MU4-V2 | 4 | 40 |  |  | " | LP
" | " | " | 1 |  |  | 1.838 | [10 empty] | " | LP
" | " | " | 1 |  |  | 1.839 | [10 empty] | " | LP
" | " | " | 1 |  |  | 1.835 | [9 empty] | MEM. ÜBERLAPPUNG | " | LP
FA621540 | 21D-0088Z | 618642 | 1 | 4 | 942 | 1.851 | 5.539 | 5.498 | 0.01366667 |  | 7.85 | MU3-V2 | 3 | 40 |  |  | " | LP
" | " | " | 1 |  |  | 1.842 | [10 empty] | " | LP
" | " | " | 1 |  |  | 1.846 | [9 empty] | MEM.KNAPP GESCHNITTEN,VERLETZT | " | LP
" | 21D-0089Z | " | 1 | 5.3 | 942 | 1.85 | 5.543 | 5.507 | 0.012 |  | 7.85 | MU3-V2 | 3 | 40 |  |  | " | LP
" | " | " | 1 |  |  | 1.85 | [10 empty] | " | LP
" | " | " | 1 |  |  | 1.843 | [9 empty] | MEM.PUNKTSTELLEN | " | LP
" | 21D-0090Z | " | 1 | 5.3 | 942 | 1.859 | 5.567 | 5.53 | 0.01233333 |  | 7.85 | MU3-V2 | 3 | 40 |  |  | " | LP
" | " | " | 1 |  |  | 1.856 | [10 empty] | " | LP
" | " | " | 1 |  |  | 1.852 | [10 empty] | " | LP
" | 21D-0091Z | " | 1 | 5.5 | 942 | 1.851 | 5.549 | 5.514 | 0.01166667 |  | 7.85 | MU3-V2 | 3 | 40 |  |  | " | LP
" | " | " | 1 |  |  | 1.845 | [10 empty] | " | LP
" | " | 618642 | 1 |  |  | 1.853 | [9 empty] | MEM.PUNKTSTELLEN | " | LP
" | 21D-0092Z | " | 1 | 3.7 | 942 | 1.864 | 5.576 | 5.541 | 0.01166667 |  | 7.85 | MU3-V2 | 3 | 40 |  |  | " | LP
" | " | " | 1 |  |  | 1.854 | [10 empty] | " | LP
" | " | " | 1 |  |  | 1.859 | [10 empty] | " | LP
Revision | Reparatur | Test
FA610773 | 18G-0042Z-R | 604676 | 1 | 2.9 | 627 | 1.846 | 3.685 | 3.658 | 0.0135 |  | 7.8375 | MU2-V2 | 2 | 40 |  |  | NEUE SPÜLANLAGE RECHTE SEITE | LP
" | " | " | 1 |  |  | 1.839 | [9 empty] | MEM.PUNKTSTELLEN | JEDE STUNDE EIN/AUSSCHALTEN | LP
" | 18G-0054Z-R | " | 1 | 1.6 | 626 | 1.846 | 3.687 | 3.658 | 0.0145 |  | 7.825 | MU2-V2 | 2 | 40 |  |  | " | LP
" | " | " | 1 |  |  | 1.842 | [8 empty] | * | MEM.PUNKTSTELLEN | " | LP
" | 19J-0006Z-R | " | 1 | 1.4 | 626 | 1.861 | 3.708 | 3.68 | 0.014 |  | 7.825 | MU2-V2 | 2 | 40 |  |  | " | LP
" | " | " | 1 |  |  | 1.848 | [8 empty] | * |  | " | LP
" | 20C-0120Z-R | " | 1 | 2 | 627 | 1.851 | 3.693 | 3.664 | 0.0145 |  | 7.8375 | MU2-V2 | 2 | 40 |  |  | " | LP
" | " | " | 1 |  |  | 1.841 | [9 empty] | MEM.PUNKTSTELLEN | " | LP
FA610772 | 17K-0023Z-R | 604676 | 1 | 0.7 | 313 |  | 1.843 | 1.828 | 0.015 |  | 7.825 | MU1-V2 | 1 | 40 |  |  | " | LP
" | 18E-0055Z-R | " | 1 | 0.2 | 314 |  | 1.845 | 1.83 | 0.015 |  | 7.85 | MU1-V2 | 1 | 40 |  |  | " | LP
" | 18F-0048Z-R | " | 1 | 1.9 | 313 |  | 1.845 | 1.83 | 0.015 |  | 7.825 | MU1-V2 | 1 | 40 |  | MEM.PUNKTSTELLEN | " | LP
" | 18G-0023Z-R | " | 1 | 0.6 | 313 |  | 1.841 | 1.826 | 0.015 |  | 7.825 | MU1-V2 | 1 | 40 | * | MEM.PUNKTSTELLEN | " | LP
" | 18K-0005Z-R | " | 1 | 0.4 | 314 |  | 1.845 | 1.83 | 0.015 |  | 7.85 | MU1-V2 | 1 | 40 |  |  | " | LP
" | 19G-0095Z-R | " | 1 | 0.4 | 314 |  | 1.847 | 1.831 | 0.016 |  | 7.85 | MU1-V2 | 1 | 40 | * | MEM.PUNKTSTELLEN | " | LP
FA610771 | 17H-0040Z-R | 604663 | 1 | 0.3 | 196 |  | 1.858 | 1.846 | 0.012 |  | 7.84 | MI-V4 | 1 | 25 |  |  |  | LP
" | 17H-0058Z-R | " | 1 | 0.3 | 196 |  | 1.849 | 1.835 | 0.014 |  | 7.84 | MI-V4 | 1 | 25 |  |  |  | LP
" | 17H-0068Z-R | " | 1 | 0.2 | 196 |  | 1.867 | 1.857 | 0.01 |  | 7.84 | MI-V4 | 1 | 25 |  |  |  | LP
" | 19C-0073Z-R | " | 1 | 0.4 | 196 |  | 1.844 | 1.831 | 0.013 |  | 7.84 | MI-V4 | 1 | 25 |  | MEM.PUNKTSTELLEN |  | LP
" | 20A-0044Z-R | " | 1 | 0.3 | 196 |  | 1.85 | 1.839 | 0.011 |  | 7.84 | MI-V4 | 1 | 25 |  |  |  | LP
" | 20B-0030Z-R | " | 1 | 0.5 | 196 |  | 1.842 | 1.831 | 0.011 |  | 7.84 | MI-V4 | 1 | 25 |  |  |  | LP
" | 20G-0021Z-R | " | 1 | 0.3 | 197 |  | 1.84 | 1.829 | 0.011 |  | 7.88 | MI-V4 | 1 | 25 |  |  |  | LP
FA610775 | 19G-0157Z-R | 604676 | 1 | 9.7 | 1255 | 1.831 | 7.33 | 7.28 | 0.0125 |  | 7.84375 | MU4-V2 | 4 | 40 |  | MEM.PUNKTSTELLEN | NEUE SPÜLANLAGE LINKE SEITE | LP
" | " | " | 1 |  |  | 1.834 | [9 empty] | MEM.PUNKTSTELLEN | JEDE STUNDE EIN/AUSSCHALTEN | LP
" | " | 613321 | 1 |  |  | 1.824 | [10 empty] | " | LP
" | " | " | 1 |  |  | 1.831 | [8 empty] | * | MEM. ÜBERLAPPUNG | " | LP
" | 18G-0053Z-R | 613321 | 1 | 0.2 | 1257 | 1.819 | 7.31 | 7.25 | 0.015 |  | 7.85625 | MU4-V2 | 4 | 40 |  |  |  | LP
" | " | " | 1 |  |  | 1.83 | [11 empty] | LP
" | " | " | 1 |  |  | 1.824 | [11 empty] | LP
" | " | " | 1 |  |  | 1.833 | [8 empty] | * | MEM.PUNKTSTELLEN |  | LP
" | 18E-0001Z-R | 613321 | 1 | 0.2 | 1256 | 1.811 | 7.28 | 7.24 | 0.01 |  | 7.85 | MU4-V2 | 4 | 40 |  |  |  | LP
" | " | " | 1 |  |  | 1.814 | [11 empty] | LP
" | " | 613321 | 1 |  |  | 1.818 | [11 empty] | LP
" | " | " | 1 |  |  | 1.824 | [9 empty] | MEM.PUNKTSTELLEN |  | LP
" | 18K-0015Z-R | 613321 | 1 | 0.3 | 1256 | 1.817 | 7.26 | 7.21 | 0.0125 |  | 7.85 | MU4-V2 | 4 | 40 |  |  |  | LP
" | " | " | 1 |  |  | 1.813 | [11 empty] | LP
" | " | " | 1 |  |  | 1.813 | [11 empty] | LP
" | " | " | 1 |  |  | 1.816 | [9 empty] | MEM. ÜBERLAPPUNG |  | LP
alt | 17C-0058Z | alt | 2 | 0.4 | 929 | 1.809 | 5.676 | 5.457 | 0.073 | X | 7.741667 | MU3-V1 | 3 | 40 |  |  |  | LP
" | " | " | 2 |  |  | 1.964 | [11 empty] | LP
" | " | " | 2 |  |  | 1.902 | [11 empty] | LP
B20356 | 21A-0075Z-R | ALT | 2 | [5 empty] | 0 |  | 0 | MA-V1-R | 1 | 40 |  | Umbekantes Partikel hat Mem. durchbohrt |  | LP/CS
B20133 | 19A-0020Z | ALT | 2 | 0 | 308 |  | 2.37 | 2.016 | 0.354 | X | 7.7 | MU1-V1 | 1 | 40 |  | Zellspannung zu hoch,Fluss ist ok. Zelle kann im Gäret funktionieren |  | LP/CS
B20360 | 18E-0012Z | ALT | 2 | 0 | 194 |  | 2.598 | 2.47 | 0.128 | X | 7.76 | MI-V3 | 1 | 25 |  | Zellspannung zu hoch,Fluss ist ok. | Zelle auf Wasserseite sehr verschmutzt | LP/CS
FA610774 | 17C-0058Z-R | 613321 | 1 | 5.5 | 941 | 1.827 | 5.473 | 5.43 | 0.01433333 |  | 7.841667 | MU3-V2 | 3 | 40 |  | MEM.PUNKTSTELLEN | NEUE SPÜLANLAGE LINKE SEITE | LP
" | " | " | 1 |  |  | 1.822 | [9 empty] | MEM.PUNKTSTELLEN | JEDE STUNDE EIN/AUSSCHALTEN | LP
" | " | " | 1 |  |  | 1.824 | [9 empty] | MEM.FALSCHE SEITE BESCHRIFTET | " | LP
" | 19A-0020Z-R | " | 1 | 8 | 940 | 1.83 | 5.484 | 5.442 | 0.014 |  | 7.833333 | MU3-V2 | 3 | 40 |  |  | " | LP
" | " | " | 1 |  |  | 1.829 | [9 empty] | MEM. ÜBERLAPPUNG | " | LP
" | " | " | 1 |  |  | 1.824 | [9 empty] | MEM.PUNKTSTELLEN,ÜBERLAPPUNG | " | LP
" | 17D-0042Z-R | " | 1 | 0.7 | 941 | 1.813 | 5.432 | 5.394 | 0.01266667 |  | 7.841667 | MU3-V2 | 3 | 40 |  |  |  | LP
" | " | " | 1 |  |  | 1.808 | [11 empty] | LP
" | " | " | 1 |  |  | 1.811 | [9 empty] | MEM.PUNKTSTELLEN |  | LP
" | 17D-0037Z-R | 618642 | 1 | 0.5 | 942 | 1.89 | 5.644 | 5.601 | 0.01433333 |  | 7.85 | MU3-V2 | 3 | 40 |  |  |  | LP
" | " |  | 1 |  |  | 1.876 | [9 empty] | MEM.PUNKTSTELLEN |  | LP
" | " |  | 1 |  |  | 1.878 | [9 empty] | MEM.TRANSPARENT |  | LP
B20450 | 17D-0042Z | ALT | 2 | 0 | 306 |  | 2.276 | 2.159 | 0.117 | X | 7.65 | MU1-V1 | 1 | 40 |  | Zelle funktioniert.Zellspannung etwas hoch |  | LP/CS
B20416 | 21A-0052Z | " | 2 | 0.8 | 1278 | 1.83 | 7.32 | 7.29 | 0.0075 |  | 7.9875 | MU4-V2 | 4 | 40 |  | Kein Fehler gefunden auch nach dem Dauertest |  | LP/CS
" | " | " | 2 |  |  | 1.834 | [11 empty] | LP/CS
" | " | " | 2 |  |  | 1.825 | [11 empty] | LP/CS
" | " | " | 2 |  |  | 1.83 | [11 empty] | LP/CS
FA620539 | 18E-0012Z-R | 604665 | 1 | 0 | 197 |  | 1.845 | 1.832 | 0.013 |  | 7.88 | MI-V4 | 1 | 25 |  |  |  | LP
" | 18F-0050Z-R | " | 1 | 0 | 197 |  | 1.842 | 1.83 | 0.012 |  | 7.88 | MI-V4 | 1 | 25 |  |  |  | LP
" | 18G-0060Z-R | " | 1 | 0 | 196 |  | 1.843 | 1.83 | 0.013 |  | 7.84 | MI-V4 | 1 | 25 |  |  |  | LP
" | 19L-0057Z-R | " | 1 | 0 | 195 |  | 1.851 | 1.84 | 0.011 |  | 7.8 | MI-V4 | 1 | 25 |  |  |  | LP
Note on Q1: O-Elektrode mit Gravur an falscher Position; *= Flachdichtung DB-10093 b= Bächler- Elektrode
Note on C2: Zellenmontage: TH 15.3.21
Note on C6: Zellenmontage: TH 15.3.21
Note on C16: Zellenmontage: TH 24.3.21
Note on C20: Zellenmontage: TH 24.3.21
Note on C22: Zellenmontage: TH 25.3.21
Note on C42: Zellenmontage: TH 26.3.21
Note on C60: Zellenmontage: TH 26.3.21
Note on C62: Zellenmontage: TH 29.3.21
Note on C65: Zellenmontage: TH 29.3.21
Note on C80: Zellenmontage: TH 1.4.21
Note on C92: Zellenmontage: TH 12.02.2021
Note on C99: Zellenmontage: TH 15.03.2021
Note on C108: Zellenmontage: TH 18.03.2021
Note on C109: Zellenmontage: TH 15.03.2021
Note on C119: Zellenmontage: TH 22.03.2021
Note on C122: Zellenmontage: TH 22.03.2021
Note on C132: Zellenmontage: TH 6.4.21
Note on C137: Zellenmontage: TH 8.4.21
Note on C147: Zellenmontage: TH 16.4.21
Note on C156: Zellenmontage: TH 16.4.21
Note on C167: Zellenmontage: TH 19.4.21
Note on C203: Zellenmontage: TH 24.3.21
Note on Q206: Zellenmontage: O-Elektrode mit Gravur an falscher Position; *= Flachdichtung DB-10093 b= Bächler- Elektrode
Note on Q208: Zellenmontage: O-Elektrode mit Gravur an falscher Position; *= Flachdichtung DB-10093 b= Bächler- Elektrode
Note on C211: Zellenmontage: TH 24.3.21
Note on Q214: Zellenmontage: O-Elektrode mit Gravur an falscher Position; *= Flachdichtung DB-10093 b= Bächler- Elektrode
Note on Q216: Zellenmontage: O-Elektrode mit Gravur an falscher Position; *= Flachdichtung DB-10093 b= Bächler- Elektrode
Note on C217: Zellenmontage: TH 18.2.21
Note on C224: Zellenmontage: TH 29.3.21
Note on C226: Zellenmontage: TH 1.4.21
Note on Q227: Zellenmontage: O-Elektrode mit Gravur an falscher Position; *= Flachdichtung DB-10093 b= Bächler- Elektrode
Note on C228: Zellenmontage: TH 6.4.21
Note on Q231: Zellenmontage: O-Elektrode mit Gravur an falscher Position; *= Flachdichtung DB-10093 b= Bächler- Elektrode
Note on C232: Zellenmontage: TH 1.4.21
Note on C234: Zellenmontage: TH 6.4.21
Note on C236: Zellenmontage: TH 1.4.21
Note on C246: Zellenmontage: TH 6.4.21
Note on C255: Zellenmontage: TH 19.4.21
Note on C263: Zellenmontage: TH 22.03.2021

## Mai
FA # | Cell # | Membran Batch FA | Test Station Nr. | Temp Kat T1-T2 / [°C] | Gasfluss / [mln / min] | Membrane V @ 13 bar/[V] | Cell V @ 13 bar/[V] | Cell V @ 0 bar [V] | Volt Diff. [V] | H2 Prod SmL/A | Type | Anz. Layer | Strom / [A] | Bemerkungen | Bemerkungen | Visum
FA603852 | 21E-0001Z | 618642 | 1 | 2.5 | 313 |  | 1.853 | 1.838 | 0.015 | 7.825 | MU1-V2 | 1 | 40 |  | NEUE SPÜLANLAGE RECHTE SEITE | LP
" | 21E-0002Z | " | 1 | 1.3 | 313 |  | 1.854 | 1.842 | 0.012 | 7.825 | MU1-V2 | 1 | 40 | MEM.PUNKTSTELLEN | JEDE STUNDE EIN/AUSSCHALTEN | LP
" | 21E-0003Z | " | 1 | 1 | 313 |  | 1.85 | 1.836 | 0.014 | 7.825 | MU1-V2 | 1 | 40 |  | " | LP
" | 21E-0004Z | " | 1 | 0.9 | 314 |  | 1.845 | 1.832 | 0.013 | 7.85 | MU1-V2 | 1 | 40 | MEM.PUNKTSTELLEN | " | LP
" | 21E-0005Z | " | 1 | 0.9 | 314 |  | 1.843 | 1.83 | 0.013 | 7.85 | MU1-V2 | 1 | 40 |  | " | LP
" | 21E-0006Z | " | 1 | 0.9 | 314 |  | 1.84 | 1.827 | 0.013 | 7.85 | MU1-V2 | 1 | 40 |  | " | LP
" | 21E-0007Z | " | 1 | 2 | 314 |  | 1.84 | 1.827 | 0.013 | 7.85 | MU1-V2 | 1 | 40 |  | " | LP
" | 21E-0008Z | " | 1 | 1 | 314 |  | 1.834 | 1.821 | 0.013 | 7.85 | MU1-V2 | 1 | 40 |  | " | LP
" | 21E-0009Z | " | 1 | 1.2 | 314 |  | 1.837 | 1.824 | 0.013 | 7.85 | MU1-V2 | 1 | 40 | MEM.PUNKTSTELLEN | " | LP
" | 21E-0010Z | " | 1 | 1.3 | 314 |  | 1.835 | 1.822 | 0.013 | 7.85 | MU1-V2 | 1 | 40 | MEM. "P" FALSCHE SEITE BESCHRIFTET | " | LP
" | 21E-0011Z | " | 1 | 2 | 313 |  | 1.856 | 1.844 | 0.012 | 7.825 | MU1-V2 | 1 | 40 |  |  | LP
" | 21E-0012Z | " | 1 | 0.5 | 313 |  | 1.852 | 1.84 | 0.012 | 7.825 | MU1-V2 | 1 | 40 | MEM.PUNKTSTELLEN |  | LP
" | 21E-0013Z | " | 1 | 0.7 | 313 |  | 1.868 | 1.856 | 0.012 | 7.825 | MU1-V2 | 1 | 40 |  |  | LP
" | 21E-0014Z | " | 1 | 0.6 | 313 |  | 1.841 | 1.826 | 0.015 | 7.825 | MU1-V2 | 1 | 40 |  |  | LP
" | 21E-0015Z | " | 1 | 1 | 312 |  | 1.843 | 1.83 | 0.013 | 7.8 | MU1-V2 | 1 | 40 | MEM. ÜBERLAPPUNG |  | LP
" | 21E-0016Z | " | 1 | 1 | 312 |  | 1.849 | 1.837 | 0.012 | 7.8 | MU1-V2 | 1 | 40 |  |  | LP
" | 21E-0017Z | " | 1 | 0.8 | 313 |  | 1.851 | 1.835 | 0.016 | 7.825 | MU1-V2 | 1 | 40 |  |  | LP
" | 21E-0018Z | " | 1 | 0.5 | 313 |  | 1.845 | 1.831 | 0.014 | 7.825 | MU1-V2 | 1 | 40 |  |  | LP
" | 21E-0019Z | " | 1 | 0.5 | 313 |  | 1.851 | 1.836 | 0.015 | 7.825 | MU1-V2 | 1 | 40 | MEM.PUNKTSTELLEN |  | LP
" | 21E-0020Z | " | 1 | 0.3 | 313 |  | 1.847 | 1.833 | 0.014 | 7.825 | MU1-V2 | 1 | 40 |  |  | LP
" | 21E-0021Z | " | 1 | 0.2 | 314 |  | 1.828 | 1.814 | 0.014 | 7.85 | MU1-V2 | 1 | 40 |  |  | LP
" | 21E-0022Z | " | 1 | 0.2 | 313 |  | 1.837 | 1.826 | 0.011 | 7.825 | MU1-V2 | 1 | 40 |  |  | LP
" | 21E-0023Z | " | 1 | 0.1 | 313 |  | 1.834 | 1.819 | 0.015 | 7.825 | MU1-V2 | 1 | 40 |  |  | LP
" | 21E-0024Z | 618642 | 1 | 0.1 | 313 |  | 1.835 | 1.825 | 0.01 | 7.825 | MU1-V2 | 1 | 40 | MEM.TRANSPARENTES PUNKT |  | LP
" | 21E-0025Z | " | 1 | 0.1 | 313 |  | 1.819 | 1.805 | 0.014 | 7.825 | MU1-V2 | 1 | 40 | MEM.VERLETZT |  | LP
FA622106 | 21E-0026Z-R | 618642 | 1 | 0.3 | 313 |  | 1.907 | 1.893 | 0.014 | 7.825 | MA-V1-R | 1 | 40 |  |  | LP
FA622087 | 21E-0027Z | 618642 | 1 | 1.5 | 313 |  | 1.843 | 1.83 | 0.013 | 7.825 | MU1-V2 | 1 | 40 |  | NEUE SPÜLANLAGE LINKE SEITE | LP
" | 21E-0028Z | " | 1 | 1 | 314 |  | 1.84 | 1.825 | 0.015 | 7.85 | MU1-V2 | 1 | 40 | MEM.GRÖSSERE PUNKTSTELLEN | JEDE STUNDE EIN/AUSSCHALTEN | LP
" | 21E-0029Z | " | 1 | 1.2 | 314 |  | 1.836 | 1.825 | 0.011 | 7.85 | MU1-V2 | 1 | 40 |  | " | LP
" | 21E-0030Z | " | 1 | 2.7 | 313 |  | 1.837 | 1.824 | 0.013 | 7.825 | MU1-V2 | 1 | 40 |  | " | LP
" | 21E-0031Z | " | 1 | 1.1 | 313 |  | 1.841 | 1.829 | 0.012 | 7.825 | MU1-V2 | 1 | 40 |  | " | LP
" | 21E-0032Z | " | 1 | 1.4 | 313 |  | 1.837 | 1.824 | 0.013 | 7.825 | MU1-V2 | 1 | 40 |  | " | LP
" | 21E-0033Z | " | 1 | 0.7 | 313 |  | 1.841 | 1.83 | 0.011 | 7.825 | MU1-V2 | 1 | 40 |  | " | LP
" | 21E-0034Z | " | 1 | 0.4 | 313 |  | 1.843 | 1.83 | 0.013 | 7.825 | MU1-V2 | 1 | 40 |  | " | LP
" | 21E-0035Z | " | 1 | 0.2 | 313 |  | 1.834 | 1.82 | 0.014 | 7.825 | MU1-V2 | 1 | 40 |  | " | LP
FA603848 | 21E-0036Z | 618642 | 1 | 0.5 | 626 | 1.825 | 3.658 | 3.633 | 0.0125 | 7.825 | MU2-V2 | 2 | 40 |  |  | LP
" | " | " | 1 |  |  | 1.834 | [7 empty] | MEM.PUNKTSTELLEN |  | LP
" | 21E-0037Z | " | 1 | 0.6 | 626 | 1.824 | 3.652 | 3.625 | 0.0135 | 7.825 | MU2-V2 | 2 | 40 |  |  | LP
" | " | " | 1 |  |  | 1.829 | [9 empty] | LP
" | 21E-0038Z | " | 1 | 0.7 | 627 | 1.826 | 3.653 | 3.626 | 0.0135 | 7.8375 | MU2-V2 | 2 | 40 |  |  | LP
" | " | " | 1 |  |  | 1.828 | [9 empty] | LP
" | 21E-0039Z | " | 1 | 0.9 | 627 | 1.816 | 3.637 | 3.609 | 0.014 | 7.8375 | MU2-V2 | 2 | 40 |  |  | LP
" | " | " | 1 |  |  | 1.822 | [7 empty] | MEM.PUNKTSTELLEN |  | LP
" | 21E-0040Z | " | 1 | 1.2 | 626 | 1.83 | 3.647 | 3.623 | 0.012 | 7.825 | MU2-V2 | 2 | 40 |  |  | LP
" | " | " | 1 |  |  | 1.818 | [7 empty] | MEM.PUNKTSTELLEN |  | LP
" | 21E-0041Z | " | 1 | 2.5 | 626 | 1.838 | 3.679 | 3.655 | 0.012 | 7.825 | MU2-V2 | 2 | 40 |  | NEUE SPÜLANLAGE LINKE SEITE | LP
" | " | " | 1 |  |  | 1.842 | [7 empty] | MEM.PUNKTSTELLEN | JEDE STUNDE EIN/AUSSCHALTEN | LP
" | 21E-0042Z | " | 1 | 2.1 | 625 | 1.839 | 3.658 | 3.634 | 0.012 | 7.8125 | MU2-V2 | 2 | 40 |  | " | LP
" | " | " | 1 |  |  | 1.82 | [8 empty] | " | LP
" | 21E-0043Z | " | 1 | 2.8 | 626 | 1.838 | 3.679 | 3.655 | 0.012 | 7.825 | MU2-V2 | 2 | 40 |  | " | LP
" | " | 605758 | 1 |  |  | 1.842 | [7 empty] | MEM.PUNKTSTELLEN | " | LP
" | 21E-0044Z | " | 1 | 3.1 | 625 | 1.843 | 3.684 | 3.664 | 0.01 | 7.8125 | MU2-V2 | 2 | 40 |  | " | LP
" | " | " | 1 |  |  | 1.842 | [8 empty] | " | LP
" | 21E-0045Z | " | 1 | 2.4 | 625 | 1.835 | 3.673 | 3.651 | 0.011 | 7.8125 | MU2-V2 | 2 | 40 | MEM. "P" FALSCHE SEITE BESCHRIFTET | " | LP
" | " | " | 1 |  |  | 1.837 | [7 empty] | MEM. "P" FALSCHE SEITE BESCHRIFTET | " | LP
" | 21E-0046Z | " | 1 | 2.2 | 625 | 1.836 | 3.666 | 3.643 | 0.0115 | 7.8125 | MU2-V2 | 2 | 40 |  | " | LP
" | " | " | 1 |  |  | 1.831 | [7 empty] | MEM.KRATZER | " | LP
" | 21E-0047Z | " | 1 | 3.1 | 625 | 1.828 | 3.653 | 3.63 | 0.0115 | 7.8125 | MU2-V2 | 2 | 40 |  | " | LP
" | " | " | 1 |  |  | 1.826 | [8 empty] | " | LP
" | 21E-0048Z | " | 1 | 10 | 625 | 1.843 | 3.667 | 3.647 | 0.01 | 7.8125 | MU2-V2 | 2 | 40 |  | NEUE SPÜLANLAGE RECHTE SEITE | LP
" | " | " | 1 |  |  | 1.824 | [7 empty] | MEM.PUNKTSTELLEN | JEDE STUNDE EIN/AUSSCHALTEN | LP
" | 21E-0049Z | " | 1 | 7.1 | 625 | 1.821 | 3.642 | 3.622 | 0.01 | 7.8125 | MU2-V2 | 2 | 40 |  | " | LP
" | " | " | 1 |  |  | 1.821 | [8 empty] | " | LP
" | 21E-0050Z | " | 1 | 7.5 | 625 | 1.823 | 3.647 | 3.627 | 0.01 | 7.8125 | MU2-V2 | 2 | 40 |  | " | LP
" | " | " | 1 |  |  | 1.824 | [8 empty] | " | LP
" | 21E-0051Z | " | 1 | 8.2 | 625 | 1.819 | 3.632 | 3.6143 | 0.00885 | 7.8125 | MU2-V2 | 2 | 40 |  | " | LP
" | " | " | 1 |  |  | 1.814 | [8 empty] | " | LP
" | 21E-0052Z | " | 1 | 3.7 | 625 | 1.823 | 3.641 | 3.621 | 0.01 | 7.8125 | MU2-V2 | 2 | 40 |  | " | LP
" | " | " | 1 |  |  | 1.818 | [8 empty] | " | LP
" | 21E-0053Z | " | 1 | 3.8 | 626 | 1.829 | 3.646 | 3.627 | 0.0095 | 7.825 | MU2-V2 | 2 | 40 |  | " | LP
" | " | " | 1 |  |  | 1.818 | [7 empty] | MEM.PUNKTSTELLEN | " | LP
" | 21E-0054Z | " | 1 | 3.7 | 626 | 1.829 | 3.653 | 3.634 | 0.0095 | 7.825 | MU2-V2 | 2 | 40 |  | " | LP
" | " | " | 1 |  |  | 1.825 | [7 empty] | MEM.PUNKTSTELLEN,TRANSPARENT | " | LP
" | 21E-0055Z | " | 1 | 0.5 | 626 | 1.812 | 3.634 | 3.608 | 0.013 | 7.825 | MU2-V2 | 2 | 40 |  |  | LP
" | " | " | 1 |  |  | 1.824 | [7 empty] | MEM.PUNKTSTELLEN |  | LP
FA618677 | 21E-0056Z-R | 605758 | 1 | 1.1 | 311 |  | 1.838 | 1.829 | 0.009 | 7.775 | MA-V1-R | 1 | 40 | MEM.PUNKTSTELLEN |  | LP
" | 21E-0057Z-R | " | 1 | 0.8 | 311 |  | 1.831 | 1.82 | 0.011 | 7.775 | MA-V1-R | 1 | 40 | MEM.PUNKTSTELLEN,TRANSPARENT,KNAPP GESCHNITTEN |  | LP
" | 21E-0058Z-R | " | 1 | 0.6 | 312 |  | 1.832 | 1.819 | 0.013 | 7.8 | MA-V1-R | 1 | 40 |  |  | LP
FA623739 | 21E-0059Z | 605758 | 1 | 0.5 | 626 | 1.801 | 3.607 | 3.584 | 0.0115 | 7.825 | MU2-V2 | 2 | 40 |  |  | LP
" | " | " | 1 |  |  | 1.807 | [7 empty] | MEM.PUNKTSTELLEN,TRANSPARENT |  | LP
FA623244 | 21E-0060Z | 605758 | 1 | 0.7 | 1255 | 1.805 | 7.23 | 7.19 | 0.01 | 7.84375 | MU4-V2 | 4 | 40 |  |  | LP
" | " | " | 1 |  |  | 1.808 | [9 empty] | LP
" | " | " | 1 |  |  | 1.81 | [9 empty] | LP
" | " | " | 1 |  |  | 1.808 | [7 empty] | MEM.PUNKTSTELLEN |  | LP
" | 21E-0061Z | " | 1 | 0.6 | 1255 | 1.821 | 7.26 | 7.21 | 0.0125 | 7.84375 | MU4-V2 | 4 | 40 |  |  | LP
" | " | " | 1 |  |  | 1.811 | [9 empty] | LP
" | " | " | 1 |  |  | 1.818 | [9 empty] | LP
" | " | " | 1 |  |  | 1.807 | [7 empty] | MEM.PUNKTSTELLEN |  | LP
" | 21E-0062Z | " | 1 | 0.4 | 1255 | 1.816 | 7.28 | 7.24 | 0.01 | 7.84375 | MU4-V2 | 4 | 40 |  |  | LP
" | " | " | 1 |  |  | 1.814 | [9 empty] | LP
" | " | 605758 | 1 |  |  | 1.828 | [9 empty] | LP
" | " | " | 1 |  |  | 1.825 | [7 empty] | MEM.PUNKTSTELLEN |  | LP
FA624681 | 21E-0063Z-R | 605758 | 2 | 0.4 | 304 |  | 1.879 | 1.868 | 0.011 | 7.6 | MA-V1-R | 1 | 40 |  | NEUE SPÜLANLAGE LINKE SEITE | TH
" | 21E-0064Z-R | " | 2 | 0.5 | 305 |  | 1.886 | 1.873 | 0.013 | 7.625 | MA-V1-R | 1 | 40 |  | JEDE STUNDE EIN/AUSSCHALTEN | TH
" | 21E-0065Z-R | " | 2 | 0.4 | 304 |  | 1.882 | 1.869 | 0.013 | 7.6 | MA-V1-R | 1 | 40 |  | " | TH
" | 21E-0066Z-R | " | 2 | 0.5 | 304 |  | 1.888 | 1.877 | 0.011 | 7.6 | MA-V1-R | 1 | 40 | MEM.PUNKTSTELLEN | " | TH
" | 21E-0067Z-R | " | 2 | 0.6 | 304 |  | 1.88 | 1.868 | 0.012 | 7.6 | MA-V1-R | 1 | 40 | MEM.PUNKTSTELLEN | " | TH
FA625422 | 21E-0068Z-R | " | 2 | 0.6 | 304 |  | 1.871 | 1.859 | 0.012 | 7.6 | MA-V1-R | 1 | 40 |  | NEUE SPÜLANLAGE RECHTE SEITE | TH
" | 21E-0069Z-R | " | 2 | 0.6 | 304 |  | 1.872 | 1.861 | 0.011 | 7.6 | MA-V1-R | 1 | 40 |  | JEDE STUNDE EIN/AUSSCHALTEN | TH
" | 21E-0070Z-R | " | 2 | 0.7 | 304 |  | 1.878 | 1.8678 | 0.0102 | 7.6 | MA-V1-R | 1 | 40 | MEM. MEHRERE PUNKTSTELLEN | " | TH
" | 21E-0071Z-R | " | 2 | 0.7 | 305 |  | 1.877 | 1.864 | 0.013 | 7.625 | MA-V1-R | 1 | 40 | MEM.PUNKTSTELLEN | " | TH
" | 21E-0072Z-R | " | 2 | 0.7 | 304 |  | 1.87 | 1.858 | 0.012 | 7.6 | MA-V1-R | 1 | 40 | MEM. MEHRERE PUNKTSTELLEN | " | TH
" | 21E-0073Z-R | " | 2 | 0.3 | 304 |  | 1.861 | 1.849 | 0.012 | 7.6 | MA-V1-R | 1 | 40 |  |  | TH
" | 21E-0074Z-R | " | 2 | 0.3 | 304 |  | 1.857 | 1.845 | 0.012 | 7.6 | MA-V1-R | 1 | 40 | MEM.PUNKTSTELLEN / TRANSPARENT |  | TH
" | 21E-0075Z-R | 605758 | 2 | 0.2 | 304 |  | 1.877 | 1.868 | 0.009 | 7.6 | MA-V1-R | 1 | 40 |  |  | TH
" | 21E-0076Z-R | " | 2 | 0.2 | 303 |  | 1.874 | 1.862 | 0.012 | 7.575 | MA-V1-R | 1 | 40 |  |  | TH
" | 21E-0077Z-R | " | 2 | 0.2 | 304 |  | 1.871 | 1.859 | 0.012 | 7.6 | MA-V1-R | 1 | 40 | MEM. KRATZER |  | TH
FA619122 | 21E-0078Z-R | 605758 | 2 | 0.4 | 304 |  | 1.877 | 1.865 | 0.012 | 7.6 | MA-V1-R | 1 | 40 | MEM.PUNKTSTELLEN | NEUE SPÜLANLAGE LINKE SEITE | TH
" | 21E-0079Z-R | " | 2 | 0.3 | 303 |  | 1.877 | 1.865 | 0.012 | 7.575 | MA-V1-R | 1 | 40 | MEM.PUNKTSTELLEN / KRATZER | JEDE STUNDE EIN/AUSSCHALTEN | TH
" | 21E-0080Z-R | " | 2 | 0.4 | 304 |  | 1.881 | 1.87 | 0.011 | 7.6 | MA-V1-R | 1 | 40 | MEM.PUNKTSTELLEN | " | TH
" | 21E-0081Z-R | " | 2 | 0.4 | 303 |  | 1.869 | 1.859 | 0.01 | 7.575 | MA-V1-R | 1 | 40 | MEM.PUNKTSTELLEN | " | TH
" | 21E-0082Z-R | " | 2 | 0.5 | 302 |  | 1.872 | 1.863 | 0.009 | 7.55 | MA-V1-R | 1 | 40 |  | " | TH
" | 21E-0083Z-R | " | 2 | 0.5 | 303 |  | 1.882 | 1.872 | 0.01 | 7.575 | MA-V1-R | 1 | 40 |  | NEUE SPÜLANLAGE RECHTE SEITE | TH
" | 21E-0084Z-R | " | 2 | 0.5 | 303 |  | 1.872 | 1.862 | 0.01 | 7.575 | MA-V1-R | 1 | 40 |  | JEDE STUNDE EIN/AUSSCHALTEN | TH
" | 21E-0085Z-R | " | 2 | 0.6 | 304 |  | 1.887 | 1.876 | 0.011 | 7.6 | MA-V1-R | 1 | 40 |  | " | TH
" | 21E-0086Z-R | " | 2 | 0.6 | 304 |  | 1.898 | 1.888 | 0.01 | 7.6 | MA-V1-R | 1 | 40 | MEM.PUNKTSTELLEN | " | TH
" | 21E-0087Z-R | " | 2 | 0.5 | 303 |  | 1.894 | 1.881 | 0.013 | 7.575 | MA-V1-R | 1 | 40 | MEM.PUNKTSTELLEN | " | TH
FA603853 | 21E-0088Z | 605758 | 2 | 0.6 | 304 |  | 1.861 | 1.846 | 0.015 | 7.6 | MU1-V2 | 1 | 40 | MEM.PUNKTSTELLEN / TRANSPARENT | NEUE SPÜLANLAGE LINKE SEITE | TH
" | 21E-0089Z | " | 2 | 0.7 | 304 |  | 1.855 | 1.844 | 0.011 | 7.6 | MU1-V2 | 1 | 40 |  | JEDE STUNDE EIN/AUSSCHALTEN | TH
" | 21E-0090Z | " | 2 | 0.6 | 304 |  | 1.844 | 1.832 | 0.012 | 7.6 | MU1-V2 | 1 | 40 |  | " | TH
" | 21E-0091Z | 605758 | 2 | 0.6 | 299 |  | 1.84 | 1.825 | 0.015 | 7.475 | MU1-V2 | 1 | 40 | MEM.PUNKTSTELLEN | " | TH
" | 21E-0092Z | " | 2 | 0.5 | 304 |  | 1.848 | 1.834 | 0.014 | 7.6 | MU1-V2 | 1 | 40 |  | " | TH
" | 21E-0093Z | " | 2 | 0.7 | 304 |  | 1.854 | 1.841 | 0.013 | 7.6 | MU1-V2 | 1 | 40 | MEM.PUNKTSTELLEN | NEUE SPÜLANLAGE RECHTE SEITE | TH
" | 21E-0094Z | " | 2 | 0.5 | 304 |  | 1.844 | 1.829 | 0.015 | 7.6 | MU1-V2 | 1 | 40 |  | JEDE STUNDE EIN/AUSSCHALTEN | TH
" | 21E-0095Z | " | 2 | 0.6 | 304 |  | 1.84 | 1.824 | 0.016 | 7.6 | MU1-V2 | 1 | 40 |  | " | TH
" | 21E-0096Z | " | 2 | 0.7 | 304 |  | 1.84 | 1.827 | 0.013 | 7.6 | MU1-V2 | 1 | 40 | MEM.PUNKTSTELLEN | " | TH
" | 21E-0097Z | " | 2 | 0.7 | 303 |  | 1.836 | 1.823 | 0.013 | 7.575 | MU1-V2 | 1 | 40 | MEM. ÜBERLAPPUNG / GR. PUNKTSTELLEN | " | TH
" | 21E-0098Z | " | 2 | 0.3 | 305 |  | 1.828 | 1.815 | 0.013 | 7.625 | MU1-V2 | 1 | 40 |  |  | TH
" | 21E-0099Z | " | 2 | 0.2 | 304 |  | 1.827 | 1.815 | 0.012 | 7.6 | MU1-V2 | 1 | 40 | MEM.PUNKTSTELLEN |  | TH
" | 21E-0100Z | " | 2 | 0.1 | 304 |  | 1.834 | 1.818 | 0.016 | 7.6 | MU1-V2 | 1 | 40 |  |  | TH
" | 21E-0101Z | 604678 | 2 | 0.2 | 304 |  | 1.833 | 1.824 | 0.009 | 7.6 | MU1-V2 | 1 | 40 |  |  | TH
" | 21E-0102Z | " | 2 | 0.1 | 304 |  | 1.82 | 1.807 | 0.013 | 7.6 | MU1-V2 | 1 | 40 |  |  | TH
" | 21E-0103Z | " | 2 | 0.3 | 305 |  | 1.867 | 1.851 | 0.016 | 7.625 | MU1-V2 | 1 | 40 |  | NEUE SPÜLANLAGE LINKE SEITE | TH
" | 21E-0104Z | " | 2 | 0.4 | 304 |  | 1.855 | 1.841 | 0.014 | 7.6 | MU1-V2 | 1 | 40 |  | JEDE STUNDE EIN/AUSSCHALTEN | TH
" | 21E-0105Z | " | 2 | 0.3 | 304 |  | 1.857 | 1.842 | 0.015 | 7.6 | MU1-V2 | 1 | 40 |  | " | TH
" | 21E-0106Z | " | 2 | 0.2 | 304 |  | 1.85 | 1.838 | 0.012 | 7.6 | MU1-V2 | 1 | 40 |  | " | TH
" | 21E-0107Z | " | 2 | 0.2 | 302 |  | 1.843 | 1.831 | 0.012 | 7.55 | MU1-V2 | 1 | 40 | MEM. STREIFEN | " | TH
" | 21E-0108Z | " | 2 | 0.3 | 304 |  | 1.852 | 1.84 | 0.012 | 7.6 | MU1-V2 | 1 | 40 |  | NEUE SPÜLANLAGE RECHTE SEITE | TH
" | 21E-0109Z | " | 2 | 0.5 | 305 |  | 1.854 | 1.837 | 0.017 | 7.625 | MU1-V2 | 1 | 40 |  | JEDE STUNDE EIN/AUSSCHALTEN | TH
" | 21E-0110Z | " | 2 | 0.4 | 303 |  | 1.844 | 1.833 | 0.011 | 7.575 | MU1-V2 | 1 | 40 | MEM. STREIFEN | " | TH
" | 21E-0111Z | " | 2 | 0.3 | 305 |  | 1.85 | 1.834 | 0.016 | 7.625 | MU1-V2 | 1 | 40 | MEM.PUNKTSTELLEN | " | TH
" | 21E-0112Z | " | 2 | 0.4 | 304 |  | 1.849 | 1.837 | 0.012 | 7.6 | MU1-V2 | 1 | 40 | MEM.PUNKTSTELLEN / STREIFEN | " | TH
" | 21E-0113Z | " | 2 | 0.3 | 304 |  | 1.83 | 1.816 | 0.014 | 7.6 | MU1-V2 | 1 | 40 |  | NEUE SPÜLANLAGE LINKE SEITE | TH
" | 21E-0114Z | " | 2 | 0.3 | 305 |  | 1.827 | 1.815 | 0.012 | 7.625 | MU1-V2 | 1 | 40 | MEM. STREIFEN | JEDE STUNDE EIN/AUSSCHALTEN | TH
" | 21E-0115Z | " | 2 | 0.3 | 305 |  | 1.828 | 1.818 | 0.01 | 7.625 | MU1-V2 | 1 | 40 |  | " | TH
" | 21E-0116Z | " | 2 | 0.2 | 304 |  | 1.836 | 1.821 | 0.015 | 7.6 | MU1-V2 | 1 | 40 |  | " | TH
" | 21E-0117Z | " | 2 | 0.2 | 304 |  | 1.827 | 1.815 | 0.012 | 7.6 | MU1-V2 | 1 | 40 |  | " | TH
" | 21Z-0118Z | " | 2 | 0.3 | 304 |  | 1.835 | 1.822 | 0.013 | 7.6 | MU1-V2 | 1 | 40 | MEM. STREIFEN | NEUE SPÜLANLAGE LINKE SEITE | TH
" | 21Z-0119Z | " | 2 | 0.2 | 304 |  | 1.835 | 1.824 | 0.011 | 7.6 | MU1-V2 | 1 | 40 | MEM. TRANSPARENT | JEDE STUNDE EIN/AUSSCHALTEN | TH
" | 21Z-0120Z | " | 2 | 0.3 | 304 |  | 1.834 | 1.82 | 0.014 | 7.6 | MU1-V2 | 1 | 40 | MEM. STREIFEN | " | TH
" | 21Z-0121Z | 604678 | 2 | 0.3 | 304 |  | 1.84 | 1.831 | 0.009 | 7.6 | MU1-V2 | 1 | 40 |  | " | TH
" | 21Z-0122Z | " | 2 | 0.3 | 304 |  | 1.838 | 1.825 | 0.013 | 7.6 | MU1-V2 | 1 | 40 | MEM.PUNKTSTELLEN | " | TH
" | 21Z-0123Z | " | 2 | 0.3 | 304 |  | 1.84 | 1.827 | 0.013 | 7.6 | MU1-V2 | 1 | 40 | MEM.PUNKTSTELLEN / TRANSPARENT |  | TH
" | 21Z-0124Z | " | 2 | 0.3 | 304 |  | 1.837 | 1.824 | 0.013 | 7.6 | MU1-V2 | 1 | 40 | MEM.PUNKTSTELLEN / TRANSPARENT |  | TH
" | 21Z-0125Z | " | 2 | 0.2 | 304 |  | 1.838 | 1.826 | 0.012 | 7.6 | MU1-V2 | 1 | 40 | MEM.PUNKTSTELLEN / FALTEN |  | TH
" | 21Z-0126Z | " | 2 | 0.2 | 304 |  | 1.828 | 1.813 | 0.015 | 7.6 | MU1-V2 | 1 | 40 |  |  | TH
" | 21Z-0127Z | " | 2 | 0.3 | 304 |  | 1.832 | 1.818 | 0.014 | 7.6 | MU1-V2 | 1 | 40 | MEM.PUNKTSTELLEN |  | TH
" | 21Z-0128Z | " | 2 | 0.5 | 303 |  | 1.859 | 1.846 | 0.013 | 7.575 | MU1-V2 | 1 | 40 | MEM.PUNKTSTELLEN | NEUE SPÜLANLAGE RECHTE SEITE | TH
" | 21Z-0129Z | " | 2 | 0.6 | 304 |  | 1.856 | 1.844 | 0.012 | 7.6 | MU1-V2 | 1 | 40 | MEM.PUNKTSTELLEN | JEDE STUNDE EIN/AUSSCHALTEN | TH
" | 21Z-0130Z | " | 2 | 0.5 | 304 |  | 1.857 | 1.844 | 0.013 | 7.6 | MU1-V2 | 1 | 40 | MEM.PUNKTST. / TRANSPARENT / FALTEN | " | TH
" | 21Z-0131Z | " | 2 | 0.4 | 304 |  | 1.854 | 1.84 | 0.014 | 7.6 | MU1-V2 | 1 | 40 |  | " | TH
" | 21Z-0132Z | " | 2 | 0.5 | 305 |  | 1.847 | 1.83 | 0.017 | 7.625 | MU1-V2 | 1 | 40 | MEM.PUNKTSTELLEN | " | TH
" | 21Z-0133Z | " | 2 | 0.5 | 305 |  | 1.845 | 1.828 | 0.017 | 7.625 | MU1-V2 | 1 | 40 | MEM.PUNKTSTELLEN |  | TH
" | 21Z-0134Z | " | 2 | 0.6 | 305 |  | 1.848 | 1.834 | 0.014 | 7.625 | MU1-V2 | 1 | 40 | MEM.PUNKTSTELLEN |  | TH
" | 21Z-0135Z | " | 2 | 0.6 | 305 |  | 1.85 | 1.836 | 0.014 | 7.625 | MU1-V2 | 1 | 40 |  |  | TH
" | 21Z-0136Z | " | 2 | 0.5 | 305 |  | 1.849 | 1.832 | 0.017 | 7.625 | MU1-V2 | 1 | 40 | MEM.PUNKTSTELLEN |  | TH
" | 21Z-0137Z | " | 2 | 0.5 | 305 |  | 1.849 | 1.832 | 0.017 | 7.625 | MU1-V2 | 1 | 40 | MEM.PUNKTSTELLEN |  | TH
Revision | Reparatur | Test
FA610774 | 17C-0052Z-R | 618642 | 1 | 0.4 | 936 | 1.83 | 5.493 | 5.455 | 0.01266667 | 7.8 | MU3-V2 | 3 | 40 | MEM.PUNKTSTELLEN |  | LP
" | " | " | 1 |  |  | 1.838 | [7 empty] | MEM.PUNKTSTELLEN |  | LP
" | " | " | 1 |  |  | 1.825 | [7 empty] | MEM.PUNKTSTELLEN | MEM. "P" FALSCHE SEITE BESCHRIFTET | LP
Note on Q1: O-Elektrode mit Gravur an falscher Position; *= Flachdichtung DB-10093 b= Bächler- Elektrode
Note on C2: Zellenmontage: TH 19.4.21
Note on C25: Zellenmontage: TH/LP 28.4.21
Note on C27: Zellenmontage: TH 19.4.21
Note on C28: Zellenmontage: TH 19.4.21
Note on C37: Zellenmontage: TH/LP 28.4.21
Note on C52: Zellenmontage: TH 30.4.21
Note on C77: Zellenmontage: TH 30.4.21
Note on C80: Zellenmontage: TH 30.4.21
Note on C82: Zellenmontage: TH 30.4.21
Note on C92: Zellenmontage: TH/LP 3.5.21
Note on C94: Zellenmontage: TH/LP 3.5.21
Note on C106: Zellenmontage: TH/LP 5.5.21
Note on C109: Zellenmontage: TH/LP 5.5.21
Note on C119: Zellenmontage: TH/LP 5.5.21
Note on C122: Zellenmontage: TH/LP 6.5.21
Note on C132: Zellenmontage: TH/LP 7.5.21
Note on C152: Zellenmontage: TH/LP 7.5.21
Note on C171: Zellenmontage: TH/LP 28.4.21

## Jun
FA # | Cell # | Membran Batch FA | Test Station Nr. | Temp Kat T1-T2 / [°C] | Gasfluss / [mln / min] | Membrane V @ 13 bar/[V] | Cell V @ 13 bar/[V] | Cell V @ 0 bar [V] | Volt Diff. [V] |  | H2 Prod SmL/A |  | Type | Anz. Layer | Strom / [A] | Bemerkungen | Bemerkungen | Visum
FA619415 | 21F-0001Z-R | 604678 | 2 | 0.5 | 302 |  | 1.866 | 1.851 | 0.015 |  | 7.55 |  | MA-V1-R | 1 | 40 |  | NEUE SPÜLANLAGE LINKE SEITE | TH
" | 21F-0002Z-R | " | 2 | 0.5 | 303 |  | 1.872 | 1.859 | 0.013 |  | 7.575 |  | MA-V1-R | 1 | 40 | MEM.PUNKTSTELLEN | JEDE STUNDE EIN/AUSSCHALTEN | TH
" | 21F-0003Z-R | " | 2 | 0.5 | 303 |  | 1.88 | 1.869 | 0.011 |  | 7.575 |  | MA-V1-R | 1 | 40 |  | " | TH
" | 21F-0004Z-R | 604678 | 2 | 0.5 | 304 |  | 1.88 | 1.868 | 0.012 |  | 7.6 |  | MA-V1-R | 1 | 40 | MEM. ÜBERLAPPUNG | " | TH
" | 21F-0005Z-R | " | 2 | 0.7 | 304 |  | 1.877 | 1.865 | 0.012 |  | 7.6 |  | MA-V1-R | 1 | 40 |  | " | TH
" | 21F-0006Z-R | " | 1 | 1 | 311 |  | 1.873 | 1.86 | 0.013 |  | 7.775 |  | MA-V1-R | 1 | 40 | MEM.PUNKTSTELLEN,TRANSPARENT | " | LP
" | 21F-0007Z-R | " | 1 | 0.8 | 311 |  | 1.878 | 1.865 | 0.013 |  | 7.775 |  | MA-V1-R | 1 | 40 | MEM.PUNKTSTELLEN,TRANSPARENT | " | LP
" | 21F-0008Z-R | " | 1 | 0.8 | 311 |  | 1.874 | 1.861 | 0.013 |  | 7.775 |  | MA-V1-R | 1 | 40 |  | " | LP
" | 21F-0009Z-R | " | 1 | 1.1 | 312 |  | 1.88 | 1.865 | 0.015 |  | 7.8 |  | MA-V1-R | 1 | 40 | MEM.PUNKTSTELLEN,FALTEN | " | LP
" | 21F-0010Z-R | " | 1 | 2.3 | 311 |  | 1.873 | 1.862 | 0.011 |  | 7.775 |  | MA-V1-R | 1 | 40 |  | " | LP
" | 21F-0011Z-R | " | 1 | 0.3 | 311 |  | 1.864 | 1.851 | 0.013 |  | 7.775 |  | MA-V1-R | 1 | 40 | MEM.FALTEN |  | LP
" | 21F-0012Z-R | " | 1 | 0.3 | 311 |  | 1.865 | 1.852 | 0.013 |  | 7.775 |  | MA-V1-R | 1 | 40 | MEM.FALTEN |  | LP
" | 21F-0013Z-R | " | 1 | 0.3 | 311 |  | 1.867 | 1.855 | 0.012 |  | 7.775 |  | MA-V1-R | 1 | 40 | MEM.PUNKTSTELLEN |  | LP
" | 21F-0014Z-R | " | 1 | 0.2 | 311 |  | 1.871 | 1.857 | 0.014 |  | 7.775 |  | MA-V1-R | 1 | 40 | MEM.FALTEN |  | LP
" | 21F-0015Z-R | " | 1 | 0.2 | 311 |  | 1.873 | 1.86 | 0.013 |  | 7.775 |  | MA-V1-R | 1 | 40 | MEM.PUNKTSTELLEN |  | LP
" | 21F-0016Z-R | 604678 | 1 | 1.4 | 310 |  | 1.884 | 1.876 | 0.008 |  | 7.75 |  | MA-V1-R | 1 | 40 | MEM. ÜBERLAPPUNG | NEUE SPÜLANLAGE LINKE SEITE | LP
" | 21F-0017Z-R | " | 1 | 0.6 | 311 |  | 1.867 | 1.854 | 0.013 |  | 7.775 |  | MA-V1-R | 1 | 40 | MEM. ÜBERLAPPUNG | JEDE STUNDE EIN/AUSSCHALTEN | LP
" | 21F-0018Z-R | " | 1 | 0.6 | 311 |  | 1.881 | 1.867 | 0.014 |  | 7.775 |  | MA-V1-R | 1 | 40 | MEM.PUNKTSTELLEN,TRANSPARENT | " | LP
" | 21F-0019Z-R | " | 1 | 0.5 | 312 |  | 1.887 | 1.874 | 0.013 |  | 7.8 |  | MA-V1-R | 1 | 40 |  | " | LP
" | 21F-0020Z-R | " | 1 | 1 | 312 |  | 1.888 | 1.875 | 0.013 |  | 7.8 |  | MA-V1-R | 1 | 40 | MEM.PUNKTSTELLEN | " | LP
FA607100 | 21F-0021Z | 604678 | 1 | 0.1 | 313 |  | 1.836 | 1.822 | 0.014 |  | 7.825 |  | MU1-V2 | 1 | 40 |  | NEUE SPÜLANLAGE LINKE SEITE | LP
" | 21F-0022Z | " | 1 | 0.6 | 312 |  | 1.836 | 1.823 | 0.013 |  | 7.8 |  | MU1-V2 | 1 | 40 |  | JEDE STUNDE EIN/AUSSCHALTEN | LP
" | 21F-0023Z | " | 1 | 0.7 | 313 |  | 1.845 | 1.83 | 0.015 |  | 7.825 |  | MU1-V2 | 1 | 40 | MEM. ÜBERLAPPUNG | " | LP
" | 21F-0024Z | " | 1 | 0.6 | 312 |  | 1.844 | 1.832 | 0.012 |  | 7.8 |  | MU1-V2 | 1 | 40 |  | " | LP
" | 21F-0025Z | " | 1 | 0.4 | 313 |  | 1.835 | 1.82 | 0.015 |  | 7.825 |  | MU1-V2 | 1 | 40 |  | " | LP
" | 21F-0026Z | 604678 | 1 | 0.4 | 312 |  | 1.827 | 1.815 | 0.012 |  | 7.8 |  | MU1-V2 | 1 | 40 | MEM.PUNKTSTELLEN |  | LP
" | 21F-0027Z | " | 1 | 0.3 | 313 |  | 1.831 | 1.819 | 0.012 |  | 7.825 |  | MU1-V2 | 1 | 40 |  |  | LP
" | 21F-0028Z | " | 1 | 0.2 | 313 |  | 1.825 | 1.81 | 0.015 |  | 7.825 |  | MU1-V2 | 1 | 40 |  |  | LP
" | 21F-0029Z | " | 1 | 0.4 | 312 |  | 1.833 | 1.821 | 0.012 |  | 7.8 |  | MU1-V2 | 1 | 40 |  |  | LP
" | 21F-0030Z | " | 1 | 0.2 | 313 |  | 1.824 | 1.809 | 0.015 |  | 7.825 |  | MU1-V2 | 1 | 40 |  |  | LP
" | 21F-0031Z | " | 1 | 0.4 | 313 |  | 1.834 | 1.82 | 0.014 |  | 7.825 |  | MU1-V2 | 1 | 40 |  |  | LP
" | 21F-0032Z | " | 1 | 0.3 | 313 |  | 1.824 | 1.809 | 0.015 |  | 7.825 |  | MU1-V2 | 1 | 40 | MEM. ÜBERLAPPUNG |  | LP
" | 21F-0033Z | " | 1 | 0.2 | 313 |  | 1.82 | 1.805 | 0.015 |  | 7.825 |  | MU1-V2 | 1 | 40 | MEM.PUNKTSTELLEN |  | LP
" | 21F-0034Z | " | 1 | 0.1 | 312 |  | 1.826 | 1.813 | 0.013 |  | 7.8 |  | MU1-V2 | 1 | 40 |  |  | LP
" | 21F-0035Z | " | 1 | 0.1 | 312 |  | 1.832 | 1.82 | 0.012 |  | 7.8 |  | MU1-V2 | 1 | 40 |  |  | LP
FA627226 | 21F-0036Z | 604678 | 1 | 1.4 | 622 | 1.834 | 3.664 | 3.643 | 0.0105 |  | 7.775 |  | MU2-V2 | 2 | 40 |  | NEUE SPÜLANLAGE RECHTE SEITE | LP
" | " | " | 1 |  |  | 1.831 | [9 empty] | MEM.PUNKTSTELLEN,TRANSPARENT | JEDE STUNDE EIN/AUSSCHALTEN | LP
" | 21F-0037Z | " | 1 | 1 | 622 | 1.841 | 3.67 | 3.643 | 0.0135 |  | 7.775 |  | MU2-V2 | 2 | 40 |  | " | LP
" | " | " | 1 |  |  | 1.83 | [9 empty] | MEM.TRANSPARENT | " | LP
FA628870 | 21F-0038Z | 604678 | 1 | 0.3 | 313 |  | 1.805 | 1.79 | 0.015 |  | 7.825 |  | MU1-V2 | 1 | 40 |  |  | LP
" | 21F-0039Z | " | 1 | 0.3 | 312 |  | 1.806 | 1.793 | 0.013 |  | 7.8 |  | MU1-V2 | 1 | 40 |  |  | LP
FA603841 | 21F-0040Z | 604665 | 1 | 0.3 | 195 |  | 1.824 | 1.811 | 0.013 |  | 7.8 |  | MI-V4 | 1 | 25 |  |  | LP
" | 21F-0041Z | " | 1 | 0.2 | 194 |  | 1.813 | 1.8 | 0.013 |  | 7.76 |  | MI-V4 | 1 | 25 |  |  | LP
" | 21F-0042Z | 618643 | 1 | 0.3 | 195 |  | 1.828 | 1.817 | 0.011 |  | 7.8 |  | MI-V4 | 1 | 25 |  |  | LP
" | 21F-0043Z | " | 1 | 0.3 | 195 |  | 1.818 | 1.804 | 0.014 |  | 7.8 |  | MI-V4 | 1 | 25 |  |  | LP
" | 21F-0044Z | " | 1 | 0.3 | 195 |  | 1.816 | 1.802 | 0.014 |  | 7.8 |  | MI-V4 | 1 | 25 |  |  | LP
" | 21F-0045Z | " | 1 | 0.3 | 196 |  | 1.821 | 1.807 | 0.014 |  | 7.84 |  | MI-V4 | 1 | 25 |  |  | LP
" | 21F-0046Z | " | 1 | 0.2 | 196 |  | 1.82 | 1.805 | 0.015 |  | 7.84 |  | MI-V4 | 1 | 25 | MEM. ÜBERLAPPUNG |  | LP
" | 21F-0047Z | " | 1 | 0.3 | 196 |  | 1.821 | 1.807 | 0.014 |  | 7.84 |  | MI-V4 | 1 | 25 |  |  | LP
" | 21F-0048Z | " | 1 | 0.2 | 196 |  | 1.829 | 1.819 | 0.01 |  | 7.84 |  | MI-V4 | 1 | 25 |  |  | LP
" | 21F-0049Z | " | 1 | 0.1 | 196 |  | 1.823 | 1.811 | 0.012 |  | 7.84 |  | MI-V4 | 1 | 25 |  |  | LP
" | 21F-0050Z | " | 1 | 0.3 | 195 |  | 1.827 | 1.814 | 0.013 |  | 7.8 |  | MI-V4 | 1 | 25 |  |  | LP
" | 21F-0051Z | " | 1 | 0.3 | 195 |  | 1.828 | 1.815 | 0.013 |  | 7.8 |  | MI-V4 | 1 | 25 |  |  | LP
" | 21F-0052Z | " | 1 | 0.2 | 195 |  | 1.83 | 1.819 | 0.011 |  | 7.8 |  | MI-V4 | 1 | 25 |  |  | LP
" | 21F-0053Z | " | 1 | 0.2 | 194 |  | 1.826 | 1.816 | 0.01 |  | 7.76 |  | MI-V4 | 1 | 25 |  |  | LP
" | 21F-0054Z | " | 1 | 0.2 | 195 |  | 1.821 | 1.808 | 0.013 |  | 7.8 |  | MI-V4 | 1 | 25 |  |  | LP
" | 21F-0055Z | " | 1 | 0.3 | 196 |  | 1.851 | 1.837 | 0.014 |  | 7.84 |  | MI-V4 | 1 | 25 | MEM.PUNKTSTELLEN | NEUE SPÜLANLAGE LINKE SEITE | LP
" | 21F-0056Z | " | 1 | 0.2 | 196 |  | 1.852 | 1.839 | 0.013 |  | 7.84 |  | MI-V4 | 1 | 25 |  | JEDE STUNDE EIN/AUSSCHALTEN | LP
" | 21F-0057Z | " | 1 | 0.2 | 196 |  | 1.848 | 1.834 | 0.014 |  | 7.84 |  | MI-V4 | 1 | 25 | MEM. ÜBERLAPPUNG | " | LP
" | 21F-0058Z | " | 1 | 0.6 | 196 |  | 1.847 | 1.834 | 0.013 |  | 7.84 |  | MI-V4 | 1 | 25 |  | " | LP
" | 21F-0059Z | " | 1 | 0.6 | 196 |  | 1.856 | 1.843 | 0.013 |  | 7.84 |  | MI-V4 | 1 | 25 | MEM.PUNKTSTELLEN,ÜBERLAPPUNG | " | LP
" | 21F-0060Z | " | 1 | 0.5 | 195 |  | 1.834 | 1.821 | 0.013 |  | 7.8 |  | MI-V4 | 1 | 25 |  | NEUE SPÜLANLAGE RECHTE SEITE | LP
" | 21F-0061Z | " | 1 | 0.6 | 195 |  | 1.844 | 1.833 | 0.011 |  | 7.8 |  | MI-V4 | 1 | 25 |  | JEDE STUNDE EIN/AUSSCHALTEN | LP
" | 21F-0062Z | 604667 | 1 | 0.6 | 196 |  | 1.844 | 1.831 | 0.013 |  | 7.84 |  | MI-V4 | 1 | 25 |  | " | LP
" | 21F-0063Z | " | 1 | 0.5 | 196 |  | 1.844 | 1.831 | 0.013 |  | 7.84 |  | MI-V4 | 1 | 25 | MEM.PUNKTSTELLEN | " | LP
" | 21F-0064Z | " | 1 | 0.6 | 196 |  | 1.843 | 1.831 | 0.012 |  | 7.84 |  | MI-V4 | 1 | 25 | MEM.PUNKTSTELLEN | " | LP
" | 21F-0065Z | " | 1 | 0.3 | 196 |  | 1.834 | 1.82 | 0.014 |  | 7.84 |  | MI-V4 | 1 | 25 |  |  | LP
" | 21F-0066Z | " | 1 | 0.3 | 196 |  | 1.837 | 1.823 | 0.014 |  | 7.84 |  | MI-V4 | 1 | 25 |  |  | LP
" | 21F-0067Z | " | 1 | 0.3 | 196 |  | 1.849 | 1.837 | 0.012 |  | 7.84 |  | MI-V4 | 1 | 25 | MEM.PUNKTSTELLEN |  | LP
" | 21F-0068Z | " | 1 | 0.2 | 196 |  | 1.844 | 1.83 | 0.014 |  | 7.84 |  | MI-V4 | 1 | 25 |  |  | LP
" | 21F-0069Z | " | 1 | 0.2 | 195 |  | 1.847 | 1.833 | 0.014 |  | 7.8 |  | MI-V4 | 1 | 25 |  |  | LP
FA603849 | 21F-0070Z | 604678 | 1 | 3.2 | 623 | 1.831 | 3.66 | 3.637 | 0.0115 |  | 7.7875 |  | MU2-V2 | 2 | 40 |  | NEUE SPÜLANLAGE LINKE SEITE | LP
" | " | " | 1 |  |  | 1.83 | [10 empty] | JEDE STUNDE EIN/AUSSCHALTEN | LP
" | 21F-0071Z | 604677 | 1 | 3 | 624 | 1.843 | 3.675 | 3.652 | 0.0115 |  | 7.8 |  | MU2-V2 | 2 | 40 |  | " | LP
" | " | " | 1 |  |  | 1.834 | [9 empty] | MEM.PUNKTSTELLEN | " | LP
" | 21F-0072Z | " | 1 | 3.6 | 625 | 1.828 | 3.645 | 3.626 | 0.0095 |  | 7.8125 |  | MU2-V2 | 2 | 40 |  | " | LP
" | " | " | 1 |  |  | 1.818 | [10 empty] | " | LP
" | 21F-0073Z | " | 1 | 3.3 | 624 | 1.857 | 3.69 | 3.669 | 0.0105 |  | 7.8 |  | MU2-V2 | 2 | 40 |  | " | LP
" | " | " | 1 |  |  | 1.832 | [9 empty] | MEM.PUNKTSTELLEN | " | LP
" | 21F-0074Z | " | 1 | 1.3 | 624 | 1.84 | 3.675 | 3.654 | 0.0105 |  | 7.8 |  | MU2-V2 | 2 | 40 |  | " | LP
" | " | " | 1 |  |  | 1.837 | [10 empty] | " | LP
" | 21F-0075Z | " | 1 | 2 | 625 | 1.831 | 3.654 | 3.63 | 0.012 |  | 7.8125 |  | MU2-V2 | 2 | 40 |  | NEUE SPÜLANLAGE RECHTE SEITE | LP
" | " | " | 1 |  |  | 1.824 | [9 empty] | MEM.PUNKTSTELLEN | JEDE STUNDE EIN/AUSSCHALTEN | LP
" | 21F-0076Z | " | 1 | 1.3 | 624 | 1.824 | 3.638 | 3.614 | 0.012 |  | 7.8 |  | MU2-V2 | 2 | 40 |  | " | LP
" | " | " | 1 |  |  | 1.816 | [9 empty] | MEM.PUNKTSTELLEN | " | LP
" | 21F-0077Z | " | 1 | 5 | 624 | 1.836 | 3.661 | 3.643 | 0.009 |  | 7.8 |  | MU2-V2 | 2 | 40 |  | NEUE SPÜLANLAGE LINKE SEITE | LP
" | " | " | 1 |  |  | 1.826 | [9 empty] | MEM.PUNKTSTELLEN | JEDE STUNDE EIN/AUSSCHALTEN | LP
" | 21F-0078Z | " | 1 | 4.2 | 624 | 1.832 | 3.662 | 3.636 | 0.013 |  | 7.8 |  | MU2-V2 | 2 | 40 |  | " | LP
" | " | " | 1 |  |  | 1.831 | [10 empty] | " | LP
" | 21F-0079Z | " | 1 | 3.4 | 625 | 1.833 | 3.658 | 3.631 | 0.0135 |  | 7.8125 |  | MU2-V2 | 2 | 40 |  | " | LP
" | " | " | 1 |  |  | 1.827 | [10 empty] | " | LP
ISVC | 21F-0080Z | 604677 | 1 | 3.3 | 625 | 1.84 | 3.684 | 3.657 | 0.0135 |  | 7.8125 |  | MU2-V2 | 2 | 40 | SCHWARZLAGER S.B(FA628363)ZELLE ABGEMELDET | " | LP
" | " | " | 1 |  |  | 1.845 | [9 empty] | MEM.PUNKTSTELLEN | " | LP
FA628871 | 21F-0081Z | 604677 | 1 | 4.9 | 624 | 1.842 | 3.677 | 3.657 | 0.01 |  | 7.8 |  | MU2-V2 | 2 | 40 |  | NEUE SPÜLANLAGE LINKE SEITE | LP
" | " | " | 1 |  |  | 1.835 | [9 empty] | MEM.PUNKTSTELLEN | JEDE STUNDE EIN/AUSSCHALTEN | LP
" | 21F-0082Z | " | 1 | 4 | 625 | 1.839 | 3.678 | 3.655 | 0.0115 |  | 7.8125 |  | MU2-V2 | 2 | 40 |  | " | LP
" | " | " | 1 |  |  | 1.839 | [10 empty] | " | LP
" | 21F-0083Z | " | 1 | 2.5 | 625 | 1.841 | 3.68 | 3.656 | 0.012 |  | 7.8125 |  | MU2-V2 | 2 | 40 |  | " | LP
" | " | " | 1 |  |  | 1.841 | [9 empty] | MEM. ÜBERLAPPUNG | " | LP
" | 21F-0084Z | " | 1 | 3.5 | 625 | 1.845 | 3.688 | 3.665 | 0.0115 |  | 7.8125 |  | MU2-V2 | 2 | 40 | MEM.PUNKTSTELLEN | " | LP
" | " | " | 1 |  |  | 1.844 | [9 empty] | MEM.PUNKTSTELLEN,ÜBERLAPPUNG | " | LP
" | 21F-0085Z | " | 1 | 3.3 | 626 | 1.859 | 3.717 | 3.695 | 0.011 |  | 7.825 |  | MU2-V2 | 2 | 40 | MEM.PUNKTSTELLEN | " | LP
" | " | " | 1 |  |  | 1.86 | [9 empty] | MEM.GROSSE PUNKTSELLE | " | LP
" | 21F-0086Z | " | 1 | 6 | 624 | 1.842 | 3.673 | 3.654 | 0.0095 |  | 7.8 |  | MU2-V2 | 2 | 40 |  | NEUE SPÜLANLAGE RECHTE SEITE | LP
" | " | " | 1 |  |  | 1.831 | [9 empty] | MEM. ÜBERLAPPUNG | JEDE STUNDE EIN/AUSSCHALTEN | LP
" | 21F-0087Z | " | 1 | 4 | 625 | 1.826 | 3.656 | 3.632 | 0.012 |  | 7.8125 |  | MU2-V2 | 2 | 40 |  | " | LP
" | " | " | 1 |  |  | 1.829 | [9 empty] | MEM.PUNKTSTELLEN | " | LP
" | 21F-0088Z | " | 1 | 4.2 | 624 | 1.831 | 3.663 | 3.643 | 0.01 |  | 7.8 |  | MU2-V2 | 2 | 40 |  | " | LP
" | " | " | 1 |  |  | 1.831 | [9 empty] | MEM.PUNKTSTELLEN | " | LP
" | 21F-0089Z | " | 1 | 3 | 625 | 1.828 | 3.655 | 3.632 | 0.0115 |  | 7.8125 |  | MU2-V2 | 2 | 40 |  | " | LP
" | " | " | 1 |  |  | 1.828 | [9 empty] | MEM.PUNKTSTELLEN | " | LP
" | 21F-0090Z | " | 1 | 3 | 625 | 1.828 | 3.655 | 3.632 | 0.0115 |  | 7.8125 |  | MU2-V2 | 2 | 40 | MEM.PUNKTSTELLEN | " | LP
" | " | " | 1 |  |  | 1.826 | [9 empty] | MEM.PUNKTSTELLEN,ÜBERLAPPUNG | " | LP
" | 21F-0091Z | 604677 | 1 | 2.5 | 625 | 1.827 | 3.651 | 3.627 | 0.012 |  | 7.8125 |  | MU2-V2 | 2 | 40 | MEM.PUNKTSTELLEN | " | LP
" | " | " | 1 |  |  | 1.825 | [9 empty] | MEM.PUNKTSTELLEN | " | LP
FA628872 | 21F-0092Z | 604677 | 1 | 0.6 | 938 | 1.807 | 5.398 | 5.357 | 0.01366667 |  | 7.816667 |  | MU3-V2 | 3 | 40 |  |  | LP
" | " | " | 1 |  |  | 1.799 | [11 empty] | LP
" | " | " | 1 |  |  | 1.793 | [9 empty] | MEM.PUNKTSTELLEN |  | LP
" | 21F-0093Z | " | 1 | 0.9 | 938 | 1.801 | 5.396 | 5.353 | 0.01433333 |  | 7.816667 |  | MU3-V2 | 3 | 40 |  |  | LP
" | " | " | 1 |  |  | 1.798 | [11 empty] | LP
" | " | " | 1 |  |  | 1.799 | [9 empty] | MEM.PUNKTSTELLEN |  | LP
" | 21F-0094Z | " | 1 | 1.3 | 938 | 1.803 | 5.413 | 5.375 | 0.01266667 |  | 7.816667 |  | MU3-V2 | 3 | 40 |  |  | LP
" | " | " | 1 |  |  | 1.808 | [11 empty] | LP
" | " | " | 1 |  |  | 1.803 | [9 empty] | MEM.GROSSE STREIFEN |  | LP
FA629439 | 21F-0095Z | 604677 | 1 | 0.3 | 312 |  | 1.82 | 1.806 | 0.014 |  | 7.8 |  | MU1-V2 | 1 | 40 | MEM.PUNKTSTELLEN |  | LP
" | 21F-0096Z | " | 1 | 0.3 | 312 |  | 1.825 | 1.811 | 0.014 |  | 7.8 |  | MU1-V2 | 1 | 40 |  |  | LP
" | 21F-0097Z | " | 1 | 0.4 | 312 |  | 1.826 | 1.815 | 0.011 |  | 7.8 |  | MU1-V2 | 1 | 40 |  |  | LP
" | 21F-0098Z | " | 1 | 0.3 | 313 |  | 1.826 | 1.81 | 0.016 |  | 7.825 |  | MU1-V2 | 1 | 40 | MEM.PUNKTSTELLEN |  | LP
" | 21F-0099Z | " | 1 | 0.3 | 312 |  | 1.823 | 1.808 | 0.015 |  | 7.8 |  | MU1-V2 | 1 | 40 |  |  | LP
" | 21F-0100Z | " | 1 | 0.2 | 313 |  | 1.823 | 1.809 | 0.014 |  | 7.825 |  | MU1-V2 | 1 | 40 | MEM.STREIFEN |  | LP
" | 21F-0101Z | " | 1 | 0.2 | 312 |  | 1.824 | 1.81 | 0.014 |  | 7.8 |  | MU1-V2 | 1 | 40 |  |  | LP
" | 21F-0102Z | " | 1 | 0.2 | 313 |  | 1.828 | 1.813 | 0.015 |  | 7.825 |  | MU1-V2 | 1 | 40 | MEM.STREIFEN |  | LP
" | 21F-0103Z | 604677 | 1 | 0.1 | 313 |  | 1.832 | 1.816 | 0.016 |  | 7.825 |  | MU1-V2 | 1 | 40 | MEM.PUNKTSTELLEN |  | LP
" | 21F-0104Z | " | 1 | 0 | 313 |  | 1.835 | 1.824 | 0.011 |  | 7.825 |  | MU1-V2 | 1 | 40 |  |  | LP
" | 21F-0105Z | " | 1 | 0.8 | 313 |  | 1.836 | 1.823 | 0.013 |  | 7.825 |  | MU1-V2 | 1 | 40 |  | NEUE SPÜLANLAGE RECHTE SEITE | LP
" | 21F-0106Z | " | 1 | 1.3 | 312 |  | 1.843 | 1.831 | 0.012 |  | 7.8 |  | MU1-V2 | 1 | 40 |  | JEDE STUNDE EIN/AUSSCHALTEN | LP
" | 21F-0107Z | " | 1 | 2.8 | 312 |  | 1.849 | 1.836 | 0.013 |  | 7.8 |  | MU1-V2 | 1 | 40 |  | " | LP
" | 21F-0108Z | " | 1 | 1 | 312 |  | 1.839 | 1.826 | 0.013 |  | 7.8 |  | MU1-V2 | 1 | 40 | MEM.PUNKTSTELLEN | " | LP
" | 21F-0109Z | " | 1 | 0.8 | 312 |  | 1.835 | 1.822 | 0.013 |  | 7.8 |  | MU1-V2 | 1 | 40 |  | " | LP
" | 21F-0110Z | " | 1 | 0.5 | 312 |  | 1.836 | 1.823 | 0.013 |  | 7.8 |  | MU1-V2 | 1 | 40 | MEM.PUNKTSTELLEN | " | LP
" | 21F-0111Z | " | 1 | 1.1 | 312 |  | 1.847 | 1.834 | 0.013 |  | 7.8 |  | MU1-V2 | 1 | 40 |  | " | LP
" | 21F-0112Z | " | 1 | 1.5 | 312 |  | 1.846 | 1.833 | 0.013 |  | 7.8 |  | MU1-V2 | 1 | 40 | MEM.PUNKTSTELLEN | " | LP
" | 21F-0113Z | " | 1 | 1.1 | 313 |  | 1.847 | 1.834 | 0.013 |  | 7.825 |  | MU1-V2 | 1 | 40 |  | " | LP
" | 21F-0114Z | " | 1 | 0.7 | 313 |  | 1.847 | 1.832 | 0.015 |  | 7.825 |  | MU1-V2 | 1 | 40 | MEM.PUNKTSTELLEN | " | LP
Revision | Reparatur | Test
ISVC | 19I-0033Z | ALT | 1 | 0.3 | 1237 | 1.864 | 7.43 | 7.29 | 0.035 | X | 7.73125 |  | MU4-V1 | 4 | 40 |  |  | LP
" | " | " | 1 |  |  | 1.881 | [11 empty] | LP
" | " | " | 1 |  |  | 1.837 | [11 empty] | LP
" | " | " | 1 |  |  | 1.851 | [11 empty] | LP
B20660 | 19B-0054Z | ALT | 1 | [5 empty] | 0 |  | 0 |  | MU1-V1 | 1 | 40
B20660 | 20A-0093Z | ALT | 1 | [5 empty] | 0 |  | 0 |  | MU1-V1 | 1 | 40
B20660 |  | ALT | 1 | [5 empty] | 0 |  | 0 |  | MU1-V1 | 1 | 40
B20660 | 20C-0041Z | ALT | 1 | [5 empty] | 0 |  | 0 |  | MI-V3 | 1 | 25
B20660 | 20C-0075Z | ALT | 1 | Zu hoch |  | 1.87 | 3.85 | 3.797 | 0.0265 |  | 0 |  | MU2-V1 | 2 | 40 | Druck max. 9.5 bar. Flachdichtungen klebrig.Weitere untersuchung nötig. |  | LP/CS
B20660 | " | ALT | 1 |  |  | 1.97 | [9 empty] | Verdacht zu wenig Wasser |  | LP/CS
B20660 | 20E-0033Z | ALT | 1 | Zu hoch |  |  |  |  | 0 |  | 0 |  | MU2-V1 | 2 | 40 | Druck max. 9.5 bar. Flachdichtungen klebrig.Weitere untersuchung nötig. |  | LP/CS
B20660 | " | ALT | 1 | [12 empty] | Verdacht zu wenig Wasser |  | LP/CS
B20660 | 20H-0034Z | ALT | 1 | Zu hoch |  |  |  |  | 0 |  | 0 |  | MU2-V1 | 2 | 40 | Druck nicht erreicht. Mem. Beschädigt, loch durch geschmolzenes Teil vom Vliess. |  | LP/CS
B20660 | " | ALT | 1 | [12 empty] | Flachdichtung klebrig.Verdacht zu wenig Wasser im Gerät |  | LP/CS
B20384 | 16K-0062Z | ALT | 1 | 0.1 | 887 | 2.42 | 7.28 | 7.18 | 0.03333333 | X | 7.391667 | X | MU3-V1 | 3 | 40 | Zelle ist nicht defekt, erhörte Zellspannung. |  | LP/CS
" | " | ALT | 1 |  |  | 2.443 | [11 empty] | LP/CS
" | " | ALT | 1 |  |  | 2.433 | [11 empty] | LP/CS
Note on Q1: O-Elektrode mit Gravur an falscher Position; *= Flachdichtung DB-10093 b= Bächler- Elektrode
Note on C2: Zellenmontage: TH/LP 11.5.21
Note on C5: Zellenmontage: TH 12.5.21
Note on C17: Zellenmontage: TH 28.5.21
Note on C22: Zellenmontage: TH 12.5.21
Note on C27: Zellenmontage: TH 28.5.21
Note on C37: Zellenmontage: TH 12.5.21
Note on C41: Zellenmontage: TH 28.5.21
Note on C43: Zellenmontage: TH 22.3.21
Note on C45: Zellenmontage: TH 14.4.21
Note on C65: Zellenmontage: TH 12.4.21
Note on C73: Zellenmontage: TH 28.5.21
Note on C75: Zellenmontage: TH 9.6.21
Note on C93: Zellenmontage: TH 9.6.21
Note on C95: Zellenmontage: TH 10.6.21
Note on C115: Zellenmontage: TH 11.6.21
Note on C117: Zellenmontage: TH 11.6.21
Note on C126: Zellenmontage: TH 11.6.21
Note on C134: Zellenmontage: TH 14.6.21

## Jul
FA # | Cell # | Membran Batch FA | Test Station Nr. | Temp Kat T1-T2 / [°C] | Gasfluss / [mln / min] | Membrane V @ 13 bar/[V] | Cell V @ 13 bar/[V] | Cell V @ 0 bar [V] | Volt Diff. [V] |  | H2 Prod SmL/A |  | Type | Anz. Layer | Strom / [A] | Bemerkungen | Bemerkungen | Visum
FA631290 | 21G-0001Z | 604677 | 1 | 7 | 940 | 1.84 | 5.516 | 5.481 | 0.01166667 |  | 7.833333 |  | MU3-V2 | 3 | 40 |  | NEUE SPÜLANLAGE LINKE SEITE | LP
" | " | " | 1 |  |  | 1.838 | [10 empty] | JEDE STUNDE EIN/AUSSCHALTEN | LP
" | " | 628860 | 1 |  |  | 1.837 | [10 empty] | " | LP
" | 21G-0002Z | 604677 | 1 | 9 | 939 | 1.833 | 5.502 | 5.463 | 0.013 |  | 7.825 |  | MU3-V2 | 3 | 40 |  | " | LP
" | " | " | 1 |  |  | 1.836 | [10 empty] | " | LP
" | " | " | 1 |  |  | 1.831 | [9 empty] | MEM.GROSSE PUNKTSTELLE | " | LP
" | 21G-0003Z | " | 1 | 7 | 940 | 1.838 | 5.517 | 5.478 | 0.013 |  | 7.833333 |  | MU3-V2 | 3 | 40 | MEM.PUNKTSTELLEN | " | LP
" | " | " | 1 |  |  | 1.836 | [9 empty] | MEM.GROSSE PUNKTSTELLE | " | LP
" | " | 628860 | 1 |  |  | 1.845 | [10 empty] | " | LP
" | 21G-0004Z | " | 1 | 0.5 | 940 | 1.842 | 5.533 | 5.493 | 0.01333333 |  | 7.833333 |  | MU3-V2 | 3 | 40 |  |  | LP
" | " | " | 1 |  |  | 1.843 | [11 empty] | LP
" | " | " | 1 |  |  | 1.848 | [9 empty] | MEM.STREIFEN |  | LP
" | 21G-0005Z | " | 1 | 0.5 | 940 | 1.843 | 5.534 | 5.496 | 0.01266667 |  | 7.833333 |  | MU3-V2 | 3 | 40 | MEM.PUNKTSTELLEN |  | LP
" | " | " | 1 |  |  | 1.845 | [9 empty] | MEM.PUNKTSTELLEN,ÜBERLAPPUNG |  | LP
" | " | " | 1 |  |  | 1.846 | [9 empty] | MEM.STREIFEN |  | LP
FA603872 | 21G-0006Z | 628860 | 1 | 1.3 | 940 | 1.823 | 5.464 | 5.429 | 0.01166667 |  | 7.833333 |  | MU3-V2 | 3 | 40 |  |  | LP
" | " | " | 1 |  |  | 1.821 | [11 empty] | LP
" | " | " | 1 |  |  | 1.821 | [9 empty] | MEM.PUNKTSTELLEN |  | LP
" | 21G-0007Z | " | 1 | 0.9 | 939 | 1.823 | 5.465 | 5.431 | 0.01133333 |  | 7.825 |  | MU3-V2 | 3 | 40 |  |  | LP
" | " | " | 1 |  |  | 1.818 | [11 empty] | LP
" | " | " | 1 |  |  | 1.825 | [9 empty] | MEM.TRANSPARENT,STREIFEN |  | LP
" | 21G-0008Z | " | 1 | 0.5 | 940 | 1.829 | 5.483 | 5.445 | 0.01266667 |  | 7.833333 |  | MU3-V2 | 3 | 40 |  |  | LP
" | " | " | 1 |  |  | 1.827 | [11 empty] | LP
" | " | " | 1 |  |  | 1.827 | [9 empty] | MEM.PUNKTSTELLEN,ÜBERLAPPUNG |  | LP
" | 21G-0009Z | " | 1 | 1.9 | 939 | 1.812 | 5.445 | 5.411 | 0.01133333 |  | 7.825 |  | MU3-V2 | 3 | 40 |  |  | LP
" | " | " | 1 |  |  | 1.81 | [11 empty] | LP
" | " | " | 1 |  |  | 1.82 | [11 empty] | LP
" | 21G-0010Z | " | 1 | 1.2 | 940 | 1.812 | 5.436 | 5.397 | 0.013 |  | 7.833333 |  | MU3-V2 | 3 | 40 |  |  | LP
" | " | " | 1 |  |  | 1.806 | [11 empty] | LP
" | " | " | 1 |  |  | 1.818 | [9 empty] | MEM.PUNKTSTELLEN |  | LP
FA631289 | 21G-0011Z | 628860 | 1 | 16 | 1250 | 1.831 | 7.32 | 7.29 | 0.0075 |  | 7.8125 |  | MU4-V2 | 4 | 40 | MEM.PUNKTSTELLEN | NEUE SPÜLANLAGE LINKE SEITE | LP
" | " | " | 1 |  |  | 1.824 | [9 empty] | MEM.PUNKTSTELLEN | JEDE STUNDE EIN/AUSSCHALTEN | LP
" | " | " | 1 |  |  | 1.834 | [9 empty] | MEM.PUNKTSTELLEN | " | LP
" | " | " | 1 |  |  | 1.834 | [9 empty] | MEM.LANGE STREIFEN | " | LP
" | 21G-0012Z | " | 1 | 9 | 1250 | 1.848 | 7.35 | 7.31 | 0.01 |  | 7.8125 |  | MU4-V2 | 4 | 40 |  | " | LP
" | " | " | 1 |  |  | 1.837 | [10 empty] | " | LP
" | " | " | 1 |  |  | 1.833 | [10 empty] | " | LP
" | " | " | 1 |  |  | 1.83 | [9 empty] | MEM.GROSSE PUNKTSTELLE | " | LP
" | 21G-0013Z | " | 1 | 5.2 | 1252 | 1.831 | 7.32 | 7.28 | 0.01 |  | 7.825 |  | MU4-V2 | 4 | 40 |  | " | LP
" | " | " | 1 |  |  | 1.834 | [10 empty] | " | LP
" | " | " | 1 |  |  | 1.824 | [10 empty] | " | LP
" | " | 628860 | 1 |  |  | 1.829 | [9 empty] | MEM.STREIFEN | " | LP
FA632865 | 21G-0014Z | 628860 | 1 | 8.5 | 1252 | 1.819 | 7.29 | 7.24 | 0.0125 |  | 7.825 |  | MU4-V2 | 4 | 40 |  | NEUE SPÜLANLAGE LINKE SEITE | LP
" | " | " | 1 |  |  | 1.823 | [10 empty] | JEDE STUNDE EIN/AUSSCHALTEN | LP
" | " | " | 1 |  |  | 1.819 | [10 empty] | " | LP
" | " | " | 1 |  |  | 1.823 | [9 empty] | MEM.STREIFEN | " | LP
" | 21G-0015Z | 628890 | 1 | 13 | 1252 | 1.82 | 7.27 | 7.22 | 0.0125 |  | 7.825 |  | MU4-V2 | 4 | 40 |  | " | LP
" | " | " | 1 |  |  | 1.817 | [10 empty] | " | LP
" | " | " | 1 |  |  | 1.811 | [9 empty] | MEM.PUNKTSTELLEN | " | LP
" | " | " | 1 |  |  | 1.818 | [9 empty] | MEM. ÜBERLAPPUNG,STREIFEN | " | LP
" | 21G-0016Z | " | 1 | 8 | 1252 | 1.818 | 7.24 | 7.2 | 0.01 |  | 7.825 |  | MU4-V2 | 4 | 40 |  | " | LP
" | " | " | 1 |  |  | 1.804 | [10 empty] | " | LP
" | " | " | 1 |  |  | 1.812 | [9 empty] | MEM.PUNKTSTELLEN | " | LP
" | " | " | 1 |  |  | 1.81 | [9 empty] | MEM.PUNKTSTELLEN | " | LP
" | 21G-0017Z | " | 1 | 0.6 | 1254 | 1.812 | 7.24 | 7.19 | 0.0125 |  | 7.8375 |  | MU4-V2 | 4 | 40 |  |  | LP
" | " | " | 1 |  |  | 1.806 | [11 empty] | LP
" | " | " | 1 |  |  | 1.809 | [9 empty] | MEM.PUNKTSTELLEN |  | LP
" | " | " | 1 |  |  | 1.815 | [11 empty] | LP
" | 21G-0018Z | " | 1 | 0.6 | 1255 | 1.813 | 7.24 | 7.19 | 0.0125 |  | 7.84375 |  | MU4-V2 | 4 | 40 |  |  | LP
" | " | " | 1 |  |  | 1.804 | [11 empty] | LP
" | " | " | 1 |  |  | 1.802 | [11 empty] | LP
" | " | " | 1 |  |  | 1.816 | [9 empty] | MEM.PUNKTSTELLEN |  | LP
" | 21G-0019Z | " | 1 | 12.3 | 1251 | 1.828 | 7.29 | 7.25 | 0.01 |  | 7.81875 |  | MU4-V2 | 4 | 40 |  | NEUE SPÜLANLAGE LINKE SEITE | LP
" | " | " | 1 |  |  | 1.823 | [10 empty] | JEDE STUNDE EIN/AUSSCHALTEN | LP
" | " | " | 1 |  |  | 1.819 | [10 empty] | " | LP
" | " | " | 1 |  |  | 1.818 | [10 empty] | " | LP
" | 21G-0020Z | " | 1 | 14 | 1252 | 1.822 | 7.29 | 7.25 | 0.01 |  | 7.825 |  | MU4-V2 | 4 | 40 |  | " | LP
" | " | " | 1 |  |  | 1.816 | [10 empty] | " | LP
" | " | " | 1 |  |  | 1.822 | [10 empty] | " | LP
" | " | " | 1 |  |  | 1.825 | [9 empty] | MEM.PUNKTSTELLEN | " | LP
" | 21G-0021Z | " | 1 | 10 | 1253 | 1.827 | 7.3 | 7.26 | 0.01 |  | 7.83125 |  | MU4-V2 | 4 | 40 |  | " | LP
" | " | " | 1 |  |  | 1.821 | [10 empty] | " | LP
" | " | " | 1 |  |  | 1.828 | [10 empty] | " | LP
" | " | " | 1 |  |  | 1.822 | [9 empty] | MEM.PUNKTSTELLEN | " | LP
" | 21G-0022Z | " | 1 | 10 | 1251 | 1.825 | 7.3 | 7.26 | 0.01 |  | 7.81875 |  | MU4-V2 | 4 | 40 |  | NEUE SPÜLANLAGE RECHTE SEITE | LP
" | " | " | 1 |  |  | 1.825 | [10 empty] | JEDE STUNDE EIN/AUSSCHALTEN | LP
" | " | " | 1 |  |  | 1.819 | [10 empty] | " | LP
" | " | " | 1 |  |  | 1.826 | [9 empty] | MEM.PUNKTSTELLEN | " | LP
" | 21G-0023Z | " | 1 | 9 | 1252 | 1.832 | 7.31 | 7.27 | 0.01 |  | 7.825 |  | MU4-V2 | 4 | 40 |  | " | LP
" | " | " | 1 |  |  | 1.823 | [10 empty] | " | LP
" | " | " | 1 |  |  | 1.825 | [10 empty] | " | LP
" | " | " | 1 |  |  | 1.823 | [9 empty] | MEM.PUNKTSTELLEN | " | LP
" | 21G-0024Z | " | 1 | 7.5 | 1252 | 1.826 | 7.3 | 7.26 | 0.01 |  | 7.825 |  | MU4-V2 | 4 | 40 |  | " | LP
" | " | " | 1 |  |  | 1.824 | [10 empty] | " | LP
" | " | " | 1 |  |  | 1.828 | [10 empty] | " | LP
" | " | " | 1 |  |  | 1.818 | [10 empty] | " | LP
" | 21G-0025Z | 629603 | 1 | 1 | 1252 | 1.81 | 7.24 | 7.2 | 0.01 |  | 7.825 |  | MU4-V2 | 4 | 40 |  |  | LP
" | " | " | 1 |  |  | 1.815 | [11 empty] | LP
" | " | " | 1 |  |  | 1.81 | [9 empty] | MEM.PUNKTSTELLEN |  | LP
" | " | " | 1 |  |  | 1.805 | [9 empty] | MEM.GROSSE PUNKTSTELLE |  | LP
FA634105 | 21G-0026Z | " | 1 | 0.6 | 1252 | 1.818 | 7.28 | 7.24 | 0.01 |  | 7.825 |  | MU4-V2 | 4 | 40 |  |  | LP
" | " | " | 1 |  |  | 1.816 | [9 empty] | MEM.PUNKTSTELLEN |  | LP
" | " | " | 1 |  |  | 1.825 | [9 empty] | MEM.PUNKTSTELLEN |  | LP
" | " | " | 1 |  |  | 1.822 | [9 empty] | MEM.PUNKTSTELLEN |  | LP
" | 21G-0027Z | " | 1 | 1 | 1252 | 1.815 | 7.25 | 7.21 | 0.01 |  | 7.825 |  | MU4-V2 | 4 | 40 |  |  | LP
" | " | " | 1 |  |  | 1.803 | [11 empty] | LP
" | " | " | 1 |  |  | 1.819 | [11 empty] | LP
" | " | " | 1 |  |  | 1.811 | [9 empty] | MEM.PUNKTSTELLEN |  | LP
" | 21G-0028Z | " | 1 | 0.5 | 1252 | 1.804 | 7.22 | 7.18 | 0.01 |  | 7.825 |  | MU4-V2 | 4 | 40 |  |  | LP
" | " | " | 1 |  |  | 1.803 | [11 empty] | LP
" | " | " | 1 |  |  | 1.802 | [11 empty] | LP
" | " | " | 1 |  |  | 1.809 | [9 empty] | MEM.PUNKTSTELLEN |  | LP
FA603842 | 21G-0029Z | 604667 | 1 | 0.4 | 195 |  | 1.863 | 1.851 | 0.012 |  | 7.8 |  | MI-V4 | 1 | 25 | MEM.PUNKTSTELLEN | NEUE SPÜLANLAGE RECHTE SEITE | LP
" | 21G-0030Z | " | 1 | 0.4 | 195 |  | 1.852 | 1.84 | 0.012 |  | 7.8 |  | MI-V4 | 1 | 25 |  | JEDE STUNDE EIN/AUSSCHALTEN | LP
" | 21G-0031Z | " | 1 | 0.3 | 196 |  | 1.847 | 1.835 | 0.012 |  | 7.84 |  | MI-V4 | 1 | 25 |  | " | LP
" | 21G-0032Z | " | 1 | 0.74 | 195 |  | 1.849 | 1.836 | 0.013 |  | 7.8 |  | MI-V4 | 1 | 25 |  | " | LP
" | 21G-0033Z | " | 1 | 0.4 | 196 |  | 1.848 | 1.835 | 0.013 |  | 7.84 |  | MI-V4 | 1 | 25 |  | " | LP
" | 21G-0034Z | " | 1 | 0.4 | 196 |  | 1.844 | 1.83 | 0.014 |  | 7.84 |  | MI-V4 | 1 | 25 |  | " | LP
" | 21G-0035Z | " | 1 | 0.3 | 196 |  | 1.842 | 1.828 | 0.014 |  | 7.84 |  | MI-V4 | 1 | 25 |  | " | LP
" | 21G-0036Z | " | 1 | 0.3 | 196 |  | 1.852 | 1.841 | 0.011 |  | 7.84 |  | MI-V4 | 1 | 25 |  | " | LP
" | 21G-0037Z | " | 1 | 0.3 | 196 |  | 1.84 | 1.827 | 0.013 |  | 7.84 |  | MI-V4 | 1 | 25 |  | " | LP
" | 21G-0038Z | " | 1 | 0.3 | 196 |  | 1.841 | 1.828 | 0.013 |  | 7.84 |  | MI-V4 | 1 | 25 |  | " | LP
" | 21G-0039Z | " | 1 | 0.4 | 196 |  | 1.849 | 1.836 | 0.013 |  | 7.84 |  | MI-V4 | 1 | 25 |  | NEUE SPÜLANLAGE LINKE SEITE | LP
" | 21G-0040Z | " | 1 | 0.4 | 196 |  | 1.847 | 1.835 | 0.012 |  | 7.84 |  | MI-V4 | 1 | 25 |  | JEDE STUNDE EIN/AUSSCHALTEN | LP
" | 21G-0041Z | " | 1 | 0.5 | 196 |  | 1.846 | 1.834 | 0.012 |  | 7.84 |  | MI-V4 | 1 | 25 |  | " | LP
" | 21G-0042Z | " | 1 | 0.5 | 196 |  | 1.852 | 1.841 | 0.011 |  | 7.84 |  | MI-V4 | 1 | 25 |  | " | LP
" | 21G-0043Z | " | 1 | 0.5 | 196 |  | 1.848 | 1.835 | 0.013 |  | 7.84 |  | MI-V4 | 1 | 25 | MEM.PUNKTSTELLEN | " | LP
FA634105 | 21G-0044Z | 629603 | 1 | 16 | 1252 | 1.827 | 7.31 | 7.27 | 0.01 |  | 7.825 |  | MU4-V2 | 4 | 40 |  | NEUE SPÜLANLAGE LINKE SEITE | LP
" | " | " | 1 |  |  | 1.826 | [10 empty] | JEDE STUNDE EIN/AUSSCHALTEN | LP
" | " | " | 1 |  |  | 1.828 | [10 empty] | " | LP
" | " | " | 1 |  |  | 1.823 | [10 empty] | " | LP
" | 21G-0045Z | 629603 | 1 | 8.5 | 1254 | 1.816 | 7.27 | 7.22 | 0.0125 |  | 7.8375 |  | MU4-V2 | 4 | 40 |  | " | LP
" | " | " | 1 |  |  | 1.816 | [10 empty] | " | LP
" | " | " | 1 |  |  | 1.817 | [10 empty] | " | LP
" | " | " | 1 |  |  | 1.819 | [10 empty] | " | LP
" | 21G-0046Z | " | 1 | 4.4 | 1255 | 1.823 | 7.3 | 7.25 | 0.0125 |  | 7.84375 |  | MU4-V2 | 4 | 40 |  | " | LP
" | " | " | 1 |  |  | 1.825 | [10 empty] | " | LP
" | " | " | 1 |  |  | 1.823 | [10 empty] | " | LP
" | " | " | 1 |  |  | 1.827 | [10 empty] | " | LP
" | 21G-0047Z | " | 1 | 4.8 | 1255 | 1.815 | 7.25 | 7.2 | 0.0125 |  | 7.84375 |  | MU4-V2 | 4 | 40 |  | NEUE SPÜLANLAGE RECHTE SEITE | LP
" | " | " | 1 |  |  | 1.812 | [10 empty] | JEDE STUNDE EIN/AUSSCHALTEN | LP
" | " | " | 1 |  |  | 1.811 | [10 empty] | " | LP
" | " | " | 1 |  |  | 1.806 | [10 empty] | " | LP
" | 21G-0048Z | " | 1 | 8 | 1252 | 1.816 | 7.25 | 7.21 | 0.01 |  | 7.825 |  | MU4-V2 | 4 | 40 |  | " | LP
" | " | " | 1 |  |  | 1.807 | [10 empty] | " | LP
" | " | " | 1 |  |  | 1.808 | [10 empty] | " | LP
" | " | " | 1 |  |  | 1.817 | [10 empty] | " | LP
" | 21G-0049Z | " | 1 | 7 | 1253 | 1.813 | 7.25 | 7.2 | 0.0125 |  | 7.83125 |  | MU4-V2 | 4 | 40 |  | " | LP
" | " | " | 1 |  |  | 1.814 | [10 empty] | " | LP
" | " | " | 1 |  |  | 1.811 | [10 empty] | " | LP
" | " | " | 1 |  |  | 1.811 | [10 empty] | " | LP
" | 21G-0050Z | 632975 | 1 | 6.2 | 1252 | 1.824 | 7.3 | 7.25 | 0.0125 |  | 7.825 |  | MU4-V2 | 4 | 40 |  | NEUE SPÜLANLAGE LINKE SEITE | LP
" | " | " | 1 |  |  | 1.822 | [10 empty] | JEDE STUNDE EIN/AUSSCHALTEN | LP
" | " | " | 1 |  |  | 1.826 | [10 empty] | " | LP
" | " | " | 1 |  |  | 1.822 | [9 empty] | MEM.PUNKTSTELLEN | " | LP
FA634337 | 21G-0051Z | " | 1 | 5.6 | 1254 | 1.817 | 7.28 | 7.23 | 0.0125 |  | 7.8375 |  | MU4-V2 | 4 | 40 |  | " | LP
" | " | " | 1 |  |  | 1.818 | [10 empty] | " | LP
" | " | " | 1 |  |  | 1.823 | [10 empty] | " | LP
" | " | " | 1 |  |  | 1.82 | [9 empty] | MEM.PUNKTSTELLEN,STREIFEN | " | LP
" | 21G-0052Z | " | 1 | 3 | 1254 | 1.818 | 7.28 | 7.23 | 0.0125 |  | 7.8375 |  | MU4-V2 | 4 | 40 |  | " | LP
" | " | " | 1 |  |  | 1.812 | [10 empty] | " | LP
" | " | " | 1 |  |  | 1.816 | [10 empty] | " | LP
" | " | " | 1 |  |  | 1.822 | [9 empty] | MEM.GRÖSSERE PUNKTSTELLEN | " | LP
" | 21G-0053Z | " | 1 | 3 | 1255 | 1.817 | 7.27 | 7.22 | 0.0125 |  | 7.84375 |  | MU4-V2 | 4 | 40 |  | NEUE SPÜLANLAGE RECHTE SEITE | LP
" | " | " | 1 |  |  | 1.817 | [10 empty] | JEDE STUNDE EIN/AUSSCHALTEN | LP
" | " | " | 1 |  |  | 1.814 | [10 empty] | " | LP
" | " | " | 1 |  |  | 1.817 | [9 empty] | MEM.PUNKTSTELLEN | " | LP
" | 21G-0054Z | 632975 | 1 | 3.6 | 1252 | 1.812 | 7.25 | 7.2 | 0.0125 |  | 7.825 |  | MU4-V2 | 4 | 40 |  | " | LP
" | " | " | 1 |  |  | 1.817 | [10 empty] | " | LP
" | " | " | 1 |  |  | 1.809 | [10 empty] | " | LP
" | " | " | 1 |  |  | 1.811 | [10 empty] | " | LP
" | 21G-0055Z | " | 1 | 3.5 | 1252 | 1.817 | 7.27 | 7.23 | 0.01 |  | 7.825 |  | MU4-V2 | 4 | 40 |  | " | LP
" | " | " | 1 |  |  | 1.816 | [9 empty] | MEM.STREIFEN | " | LP
" | " | " | 1 |  |  | 1.821 | [9 empty] | MEM.STREIFEN | " | LP
" | " | " | 1 |  |  | 1.811 | [9 empty] | MEM.PUNKTSTELLEN,STREIFEN | " | LP
FA634772 | 21G-0056Z | " | 1 | 0.3 | 1253 | 1.813 | 7.25 | 7.2 | 0.0125 |  | 7.83125 |  | MU4-V2 | 4 | 40 |  |  | LP
" | " | " | 1 |  |  | 1.818 | [11 empty] | LP
" | " | " | 1 |  |  | 1.81 | [11 empty] | LP
" | " | " | 1 |  |  | 1.81 | [9 empty] | MEM.GROSSE PUNKTSTELLE |  | LP
" | 21G-0057Z | " | 1 | 0.1 | 1252 | 1.815 | 7.27 | 7.23 | 0.01 |  | 7.825 |  | MU4-V2 | 4 | 40 |  |  | LP
" | " | " | 1 |  |  | 1.822 | [11 empty] | LP
" | " | " | 1 |  |  | 1.815 | [11 empty] | LP
" | " | " | 1 |  |  | 1.81 | [9 empty] | MEM.STREIFEN |  | LP
" | 21G-0058Z | " | 1 | 0.3 | 1254 | 1.806 | 7.22 | 7.18 | 0.01 |  | 7.8375 |  | MU4-V2 | 4 | 40 |  |  | LP
" | " | " | 1 |  |  | 1.808 | [11 empty] | LP
" | " | " | 1 |  |  | 1.804 | [11 empty] | LP
" | " | " | 1 |  |  | 1.802 | [9 empty] | MEM.PUNKTSTELLEN |  | LP
" | 21G-0059Z | " | 1 | 0.3 | 1254 | 1.808 | 7.23 | 7.18 | 0.0125 |  | 7.8375 |  | MU4-V2 | 4 | 40 |  |  | LP
" | " | " | 1 |  |  | 1.802 | [11 empty] | LP
" | " | " | 1 |  |  | 1.805 | [11 empty] | LP
" | " | " | 1 |  |  | 1.809 | [11 empty] | LP
FA603842 | 21G-0060Z | 604667 | 1 | 0.1 | 196 |  | 1.852 | 1.839 | 0.013 |  | 7.84 |  | MI-V4 | 1 | 25 | MEM.PUNKTSTELLEN | NEUE SPÜLANLAGE LINKE SEITE | LP
" | 21G-0061Z | " | 1 | 0.1 | 196 |  | 1.848 | 1.834 | 0.014 |  | 7.84 |  | MI-V4 | 1 | 25 |  | JEDE STUNDE EIN/AUSSCHALTEN | LP
" | 21G-0062Z | " | 1 | 0.1 | 196 |  | 1.844 | 1.834 | 0.01 |  | 7.84 |  | MI-V4 | 1 | 25 |  | " | LP
" | 21G-0063Z | " | 1 | 0.1 | 196 |  | 1.85 | 1.837 | 0.013 |  | 7.84 |  | MI-V4 | 1 | 25 |  | " | LP
" | 21G-0064Z | " | 1 | 0.1 | 196 |  | 1.844 | 1.832 | 0.012 |  | 7.84 |  | MI-V4 | 1 | 25 |  | " | LP
" | 21G-0065Z | " | 1 | 0.1 | 196 |  | 1.843 | 1.83 | 0.013 |  | 7.84 |  | MI-V4 | 1 | 25 |  | " | LP
" | 21G-0066Z | " | 1 | 0 | 196 |  | 1.845 | 1.832 | 0.013 |  | 7.84 |  | MI-V4 | 1 | 25 |  | " | LP
" | 21G-0067Z | " | 1 | 0 | 196 |  | 1.841 | 1.827 | 0.014 |  | 7.84 |  | MI-V4 | 1 | 25 |  | " | LP
" | 21G-0068Z | " | 1 | 0 | 196 |  | 1.854 | 1.84 | 0.014 |  | 7.84 |  | MI-V4 | 1 | 25 | MEM.PUNKTSTELLEN | " | LP
" | 21G-0069Z | " | 1 | 0.1 | 196 |  | 1.834 | 1.821 | 0.013 |  | 7.84 |  | MI-V4 | 1 | 25 |  |  | LP
" | 21G-0070Z | " | 1 | 0 | 196 |  | 1.843 | 1.83 | 0.013 |  | 7.84 |  | MI-V4 | 1 | 25 | MEM.UNREGELMÄSSIG GECHNITTEN |  | LP
" | 21G-0071Z | " | 1 | 0.1 | 196 |  | 1.839 | 1.826 | 0.013 |  | 7.84 |  | MI-V4 | 1 | 25 |  |  | LP
" | 21G-0072Z | " | 1 | 0 | 196 |  | 1.835 | 1.821 | 0.014 |  | 7.84 |  | MI-V4 | 1 | 25 |  |  | LP
" | 21G-0073Z | " | 1 | 0.1 | 196 |  | 1.841 | 1.827 | 0.014 |  | 7.84 |  | MI-V4 | 1 | 25 |  |  | LP
" | 21G-0074Z | " | 1 | 0 | 196 |  | 1.847 | 1.834 | 0.013 |  | 7.84 |  | MI-V4 | 1 | 25 |  |  | LP
FA634772 | 21G-0075Z | 632975 | 1 | 0.4 | 1252 | 1.839 | 7.37 | 7.32 | 0.0125 |  | 7.825 |  | MU4-V2 | 4 | 40 |  |  | LP
" | " | " | 1 |  |  | 1.841 | [11 empty] | LP
" | " | " | 1 |  |  | 1.841 | [11 empty] | LP
" | " | " | 1 |  |  | 1.844 | [9 empty] | MEM.PUNKTSTELLEN |  | LP
FA619418 | 21G-0076Z-R | 632975 | 1 | 0.3 | 299 |  | 1.875 | 1.863 | 0.012 |  | 7.475 |  | MA-V1-R | 1 | 40 | MEM. ÜBERLAPPUNG |  | LP
" | 21G-0077Z-R | " | 1 | 0.3 | 301 |  | 1.864 | 1.853 | 0.011 |  | 7.525 |  | MA-V1-R | 1 | 40 |  |  | LP
" | 21G-0078Z-R | " | 1 | 0.3 | 298 |  | 1.858 | 1.846 | 0.012 |  | 7.45 |  | MA-V1-R | 1 | 40 | MEM. ÜBERLAPPUNG |  | LP
" | 21G-0079Z-R | " | 1 | 0.3 | 299 |  | 1.843 | 1.832 | 0.011 |  | 7.475 |  | MA-V1-R | 1 | 40 |  |  | LP
" | 21G-0080Z-R | " | 1 | 0.4 | 301 |  | 1.857 | 1.845 | 0.012 |  | 7.525 |  | MA-V1-R | 1 | 40 |  |  | LP
" | 21G-0081Z-R | " | 1 | 0.4 | 300 |  | 1.877 | 1.863 | 0.014 |  | 7.5 |  | MA-V1-R | 1 | 40 | MEM. ÜBERLAPPUNG |  | LP
" | 21G-0082Z-R | " | 1 | 0.2 | 301 |  | 1.874 | 1.861 | 0.013 |  | 7.525 |  | MA-V1-R | 1 | 40 |  |  | LP
" | 21G-0083Z-R | " | 1 | 0.5 | 298 |  | 1.897 | 1.888 | 0.009 |  | 7.45 |  | MA-V1-R | 1 | 40 |  |  | LP
" | 21G-0084Z-R | " | 1 | 0.1 | 301 |  | 1.874 | 1.86 | 0.014 |  | 7.525 |  | MA-V1-R | 1 | 40 | MEM.PUNKTSTELLEN |  | LP
" | 21G-0085Z-R | " | 1 | 0 | 301 |  | 1.863 | 1.85 | 0.013 |  | 7.525 |  | MA-V1-R | 1 | 40 |  |  | LP
FA635256 | 21G-0086Z | 632975 | 2 | 0.3 | 585 | 1.851 | 3.698 | 3.676 | 0.011 |  | 7.3125 |  | MU2-V2 | 2 | 40 |  | NEUE SPÜLANLAGE LINKE SEITE | LP
" | " | " | 2 |  |  | 1.846 | [10 empty] | JEDE STUNDE EIN/AUSSCHALTEN | LP
" | 21G-0087Z | 632975 | 2 | 0.5 | 587 | 1.858 | 3.714 | 3.692 | 0.011 |  | 7.3375 |  | MU2-V2 | 2 | 40 |  | " | LP
" | " | " | 2 |  |  | 1.856 | [9 empty] | MEM.PUNKTSTELLEN,TRANSPARENT | " | LP
" | 21G-0088Z | " | 2 | 0.4 | 587 | 1.854 | 3.704 | 3.682 | 0.011 |  | 7.3375 |  | MU2-V2 | 2 | 40 |  | " | LP
" | " | " | 2 |  |  | 1.851 | [9 empty] | MEM.TRANSPARENT | " | LP
FA635255 | 21G-0089Z | 632975 | 2 | 0.4 | 292 |  | 1.86 | 1.849 | 0.011 |  | 7.3 |  | MU1-V2 | 1 | 40 |  | NEUE SPÜLANLAGE RECHTE SEITE | LP
" | 21G-0090Z | " | 2 | 0.4 | 290 |  | 1.867 | 1.859 | 0.008 |  | 7.25 |  | MU1-V2 | 1 | 40 |  | JEDE STUNDE EIN/AUSSCHALTEN | LP
" | 21G-0091Z | " | 2 | 0.3 | 293 |  | 1.859 | 1.847 | 0.012 |  | 7.325 |  | MU1-V2 | 1 | 40 |  | " | LP
" | 21G-0092Z | " | 2 | 0 | 292 |  | 1.861 | 1.849 | 0.012 |  | 7.3 |  | MU1-V2 | 1 | 40 |  | " | LP
" | 21G-0093Z | " | 2 | 0 | 295 |  | 1.861 | 1.85 | 0.011 |  | 7.375 |  | MU1-V2 | 1 | 40 | MEM.TRANSPARENT | " | LP
" | 21G-0094Z | " | 2 | 0 | 292 |  | 1.857 | 1.845 | 0.012 |  | 7.3 |  | MU1-V2 | 1 | 40 | MEM.PUNKTSTELLEN | " | LP
" | 21G-0095Z | " | 2 | 0 | 292 |  | 1.863 | 1.851 | 0.012 |  | 7.3 |  | MU1-V2 | 1 | 40 |  | " | LP
" | 21G-0096Z | " | 2 | 0 | 293 |  | 1.87 | 1.859 | 0.011 |  | 7.325 |  | MU1-V2 | 1 | 40 |  | " | LP
" | 21G-0097Z | " | 2 | 0 | 294 |  | 1.861 | 1.849 | 0.012 |  | 7.35 |  | MU1-V2 | 1 | 40 |  | " | LP
" | 21G-0098Z | " | 2 | 0 | 294 |  | 1.859 | 1.848 | 0.011 |  | 7.35 |  | MU1-V2 | 1 | 40 |  | " | LP
FA635341 | 21G-0099Z | 632975 | 2 | 0.1 | 295 |  | 1.853 | 1.84 | 0.013 |  | 7.375 |  | MU1-V2 | 1 | 40 |  |  | LP
" | 21G-0100Z | " | 2 | 0.1 | 294 |  | 1.853 | 1.84 | 0.013 |  | 7.35 |  | MU1-V2 | 1 | 40 |  |  | LP
" | 21G-0101Z | " | 2 | 0.2 | 293 |  | 1.862 | 1.849 | 0.013 |  | 7.325 |  | MU1-V2 | 1 | 40 | MEM.PUNKTSTELLEN |  | LP
" | 21G-0102Z | " | 2 | 0.2 | 292 |  | 1.864 | 1.852 | 0.012 |  | 7.3 |  | MU1-V2 | 1 | 40 | MEM.TRANSPARENT |  | LP
" | 21G-0103Z | " | 2 | 0.1 | 299 |  | 1.861 | 1.849 | 0.012 |  | 7.475 |  | MU1-V2 | 1 | 40 |  |  | LP
" | 21G-0104Z | " | 2 | 0.2 | 294 |  | 1.848 | 1.835 | 0.013 |  | 7.35 |  | MU1-V2 | 1 | 40 |  |  | LP
" | 21G-0105Z | 634180 | 2 | 0.1 | 293 |  | 1.857 | 1.845 | 0.012 |  | 7.325 |  | MU1-V2 | 1 | 40 |  |  | LP
" | 21G-0106Z | " | 2 | 0.1 | 292 |  | 1.849 | 1.839 | 0.01 |  | 7.3 |  | MU1-V2 | 1 | 40 | MEM.STREIFEN |  | LP
" | 21G-0107Z | " | 2 | 0 | 294 |  | 1.863 | 1.851 | 0.012 |  | 7.35 |  | MU1-V2 | 1 | 40 |  |  | LP
" | 21G-0108Z | " | 2 | 0.1 | 292 |  | 1.853 | 1.84 | 0.013 |  | 7.3 |  | MU1-V2 | 1 | 40 | MEM.PUNKTSTELLEN |  | LP
FA634338 | 21G-0109Z | 604667 | 2 | 0.2 | 190 |  | 1.861 | 1.848 | 0.013 |  | 7.6 |  | MI-V4 | 1 | 25 |  | NEUE SPÜLANLAGE RECHTE SEITE | LP
" | 21G-0110Z | 604668 | 2 | 0.1 | 191 |  | 1.871 | 1.86 | 0.011 |  | 7.64 |  | MI-V4 | 1 | 25 | MEM.PUNKTSTELLEN,ÜBERLAPPUNG | JEDE STUNDE EIN/AUSSCHALTEN | LP
" | 21G-0111Z | " | 2 | 0.2 | 191 |  | 1.871 | 1.861 | 0.01 |  | 7.64 |  | MI-V4 | 1 | 25 |  | " | LP
" | 21G-0112Z | " | 2 | 0.1 | 191 |  | 1.859 | 1.848 | 0.011 |  | 7.64 |  | MI-V4 | 1 | 25 | MEM.PUNKTSTELLEN | " | LP
" | 21G-0113Z | " | 2 | 0 | 191 |  | 1.86 | 1.848 | 0.012 |  | 7.64 |  | MI-V4 | 1 | 25 | MEM.PUNKTSTELLEN,ÜBERLAPPUNG | " | LP
" | 21G-0114Z | " | 2 | 0 | 192 |  | 1.869 | 1.858 | 0.011 |  | 7.68 |  | MI-V4 | 1 | 25 |  | " | LP
" | 21G-0115Z | " | 2 | 0 | 192 |  | 1.871 | 1.86 | 0.011 |  | 7.68 |  | MI-V4 | 1 | 25 |  | " | LP
" | 21G-0116Z | " | 2 | 0 | 192 |  | 1.867 | 1.855 | 0.012 |  | 7.68 |  | MI-V4 | 1 | 25 |  | " | LP
" | 21G-0117Z | " | 2 | 0 | 188 |  | 1.866 | 1.854 | 0.012 |  | 7.52 |  | MI-V4 | 1 | 25 |  | " | LP
" | 21G-0118Z | " | 2 | 0 | 191 |  | 1.859 | 1.849 | 0.01 |  | 7.64 |  | MI-V4 | 1 | 25 |  | " | LP
" | 21G-0119Z | " | 2 | 0.3 | 177 |  | 1.851 | 1.839 | 0.012 |  | 7.08 |  | MI-V4 | 1 | 25 |  | NEUE SPÜLANLAGE RECHTE SEITE | LP
" | 21G-0120Z | " | 2 | 0.3 | 179 |  | 1.85 | 1.84 | 0.01 |  | 7.16 |  | MI-V4 | 1 | 25 | MEM.PUNKTSTELLEN | JEDE STUNDE EIN/AUSSCHALTEN | LP
" | 21G-0121Z | " | 2 | 0 | 181 |  | 1.847 | 1.837 | 0.01 |  | 7.24 |  | MI-V4 | 1 | 25 |  | " | LP
" | 21G-0122Z | " | 2 | 0 | 181 |  | 1.847 | 1.836 | 0.011 |  | 7.24 |  | MI-V4 | 1 | 25 | MEM. ÜBERLAPPUNG | " | LP
" | 21G-0123Z | " | 2 | 0.3 | 177 |  | 1.861 | 1.851 | 0.01 |  | 7.08 |  | MI-V4 | 1 | 25 |  | " | LP
FA635342 | 21G-0124Z | 634180 | 2 | 0.4 | 582 | 1.851 | 3.696 | 3.68 | 0.008 |  | 7.275 |  | MU2-V2 | 2 | 40 |  | " | LP
" | " | " | 2 |  |  | 1.846 | [10 empty] | " | LP
" | 21G-0125Z | " | 2 | 0.4 | 586 | 1.843 | 3.684 | 3.664 | 0.01 |  | 7.325 |  | MU2-V2 | 2 | 40 |  | " | LP/?
" | " | " | 2 |  |  | 1.84 | [10 empty] | " | LP
" | 21G-0126Z | " | 2 | 0.4 | 578 | 1.846 | 3.681 | 3.66 | 0.0105 |  | 7.225 |  | MU2-V2 | 2 | 40 |  | " | LP
" | " | " | 2 |  |  | 1.836 | [9 empty] | MEM.PUNKTSTELLEN | " | LP
" | 21G-0127Z | " | 2 | 0.6 | 594 | 1.845 | 3.692 | 3.672 | 0.01 |  | 7.425 |  | MU2-V2 | 2 | 40 |  | " | LP
" | " | " | 2 |  |  | 1.848 | [9 empty] | MEM.STREIFEN | " | LP
" | 21G-0128Z | " | 2 | 0.4 | 592 | 1.842 | 3.674 | 3.656 | 0.009 |  | 7.4 |  | MU2-V2 | 2 | 40 |  | " | LP
" | " | " | 2 |  |  | 1.832 | [9 empty] | MEM. ÜBERLAPPUNG | " | LP
FA636431 | 21G-0129Z | 634180 | 2 | 0.9 | 1233 | 1.84 | 7.35 | 7.31 | 0.01 |  | 7.70625 |  | MU4-V2 | 4 | 40 |  | NEUE SPÜLANLAGE LINKE SEITE | LP
" | " | " | 2 |  |  | 1.832 | [10 empty] | JEDE STUNDE EIN/AUSSCHALTEN | LP
" | " | " | 2 |  |  | 1.842 | [10 empty] | " | LP
" | " | " | 2 |  |  | 1.833 | [10 empty] | " | LP
" | 21G-0130Z | " | 2 | 1.1 | 1241 | 1.838 | 7.35 | 7.31 | 0.01 |  | 7.75625 |  | MU4-V2 | 4 | 40 |  | " | LP
" | " | " | 2 |  |  | 1.842 | [10 empty] | " | LP
" | " | 634180 | 2 |  |  | 1.836 | [10 empty] | " | LP
" | " | " | 2 |  |  | 1.831 | [10 empty] | " | LP
" | 21G-0131Z | " | 2 | 1 | 1245 | 1.841 | 7.35 | 7.3 | 0.0125 |  | 7.78125 |  | MU4-V2 | 4 | 40 |  | " | LP
" | " | " | 2 |  |  | 1.833 | [10 empty] | " | LP
" | " | " | 2 |  |  | 1.837 | [10 empty] | " | LP
" | " | " | 2 |  |  | 1.833 | [10 empty] | " | LP
" | 21G-0132Z | " | 2 | 0 | 1247 | 1.832 | 7.32 | 7.28 | 0.01 |  | 7.79375 |  | MU4-V2 | 4 | 40 |  |  | LP
" | " | " | 2 |  |  | 1.83 | [11 empty] | LP
" | " | " | 2 |  |  | 1.83 | [9 empty] | MEM.STREIFEN |  | LP
" | " | " | 2 |  |  | 1.829 | [9 empty] | MEM.PUNKTSTELLEN |  | LP
" | 21G-0133Z | " | 2 | 0.5 | 1248 | 1.833 | 7.34 | 7.29 | 0.0125 |  | 7.8 |  | MU4-V2 | 4 | 40 |  |  | LP
" | " | " | 2 |  |  | 1.838 | [11 empty] | LP
" | " | " | 2 |  |  | 1.829 | [11 empty] | LP
" | " | " | 2 |  |  | 1.836 | [9 empty] | MEM. ÜBERLAPPUNG |  | LP
FA633540 | 21G-0134Z | 604668 | 2 | 0.2 | 181 |  | 1.864 | 1.853 | 0.011 |  | 7.24 |  | MI-V4 | 1 | 25 |  | NEUE SPÜLANLAGE RECHTE SEITE | LP
" | 21G-0135Z | " | 2 | 0.3 | 181 |  | 1.877 | 1.869 | 0.008 |  | 7.24 |  | MI-V4 | 1 | 25 | MEM. ÜBERLAPPUNG | JEDE STUNDE EIN/AUSSCHALTEN | LP
" | 21G-0136Z | " | 2 | 0.3 | 181 |  | 1.847 | 1.837 | 0.01 |  | 7.24 |  | MI-V4 | 1 | 25 |  | " | LP
" | 21G-0137Z | " | 2 | 0.4 | 181 |  | 1.86 | 1.85 | 0.01 |  | 7.24 |  | MI-V4 | 1 | 25 | MEM. ÜBERLAPPUNG | " | LP
" | 21G-0138Z | " | 2 | 1.1 | 180 |  | 1.866 | 1.856 | 0.01 |  | 7.2 |  | MI-V4 | 1 | 25 |  | " | LP
" | 21G-0139Z | 604668 | 2 | 0.3 | 181 |  | 1.855 | 1.843 | 0.012 |  | 7.24 |  | MI-V4 | 1 | 25 |  | " | LP
" | 21G-0140Z | " | 2 | 0.4 | 184 |  | 1.869 | 1.86 | 0.009 |  | 7.36 |  | MI-V4 | 1 | 25 | MEM.PUNKTSTELLEN | " | LP
" | 21G-0141Z | " | 2 | 0.4 | 183 |  | 1.856 | 1.846 | 0.01 |  | 7.32 |  | MI-V4 | 1 | 25 |  | " | LP
" | 21G-0142Z | " | 2 | 0.2 | 185 |  | 1.859 | 1.848 | 0.011 |  | 7.4 |  | MI-V4 | 1 | 25 | MEM.PUNKTSTELLEN,ÜBERLAPPUNG | " | LP
" | 21G-0143Z | " | 2 | 0.6 | 183 |  | 1.849 | 1.839 | 0.01 |  | 7.32 |  | MI-V4 | 1 | 25 |  | " | LP
Revision | Reparatur | Test
FA633031 | 20C-0041Z | 604667 | 1 | 0 | 196 |  | 1.859 | 1.847 | 0.012 |  | 7.84 |  | MI-V4 | 1 | 25 | NEUE SPÜLANLAGE LINKE SEITE,JEDE STUNDE EIN/AUSSCHALTEN | KEIN -R lasern! | LP
FA633030 | 19B-0054Z | 632975 | 1 | 0 | 300 |  | 1.826 | 1.813 | 0.013 |  | 7.5 |  | MU1-V2 | 1 | 40 |  | KEIN -R lasern! | LP
" | 20A-0093Z | 632975 | 1 | 0.2 | 301 |  | 1.826 | 1.813 | 0.013 |  | 7.525 |  | MU1-V2 | 1 | 40 |  | KEIN -R lasern! | LP
FA632952 | 20E-0033Z-R | 632975 | 1 | 0.6 | 600 | 1.834 | 3.657 | 3.631 | 0.013 |  | 7.5 |  | MU2-V2 | 2 | 40 |  |  | LP
" | " | " | 1 |  |  | 1.824 | [9 empty] | MEM.KRATZER |  | LP
ALT | 19E-0020Z | ALT | 2 | 0.1 | 1164 | 1.872 | 7.4 | 7.26 | 0.035 | X | 7.275 |  | MU4-V1 | 4 | 40 |  |  | LP
" | " | " | 2 |  |  | 1.843 | [11 empty] | LP
" | " | " | 2 |  |  | 1.835 | [11 empty] | LP
" | " | " | 2 |  |  | 1.847 | [11 empty] | LP
B20691 | 20A-0135Z | ALT | 2 | 0 | 117 |  | 2.41 | 2.32 | 0.09 | X | 4.68 | X | MI-V3 | 1 | 25 | Sehr viel dreck auf Sauerstoff Seite.Defekt wegen zu viel Dreck |  | LP/CS
B20757 | 20L-0001Z | ALT | 2 | [5 empty] | 0 |  | 0 |  | MI-V3 | 1 | 25 | Loch in Membrane. Kat.Temp. zu hoch. Sauerstoff Seite Vlies sieht verbrannt aus,eventuell zu wenig Wasser |  | LP/CS
Note on Q1: O-Elektrode mit Gravur an falscher Position; *= Flachdichtung DB-10093 b= Bächler- Elektrode
Note on C2: Zellenmontage: TH 14.6.21
Note on C4: Zellenmontage: TH 17.6.21
Note on C5: Zellenmontage: TH 14.6.21
Note on C10: Zellenmontage: TH 17.6.21
Note on C17: Zellenmontage: TH 18.6.21
Note on C32: Zellenmontage: TH 17.6.21
Note on C43: Zellenmontage: TH 18.6.21
Note on C44: Zellenmontage: TH 18.6.21
Note on C48: Zellenmontage: TH 22.6.21
Note on C88: Zellenmontage: LP/TH 23.6.21
Note on C104: Zellenmontage: TH 12.4.21
Note on C119: Zellenmontage: LP/TH 23.6.21
Note on C123: Zellenmontage: TH 6.7.21
Note on C143: Zellenmontage: TH 8.7.21
Note on C159: Zellenmontage: TH 9.7.21
Note on C183: Zellenmontage: TH 12.4.21
Note on C198: Zellenmontage: TH 12.7.21
Note on C202: Zellenmontage: TH 12.7.21
Note on C212: Zellenmontage: TH 12.7.21
Note on C214: Zellenmontage: TH 13.7.21
Note on C218: Zellenmontage: TH 13.7.21
Note on C228: Zellenmontage: TH 13.7.21
Note on C234: Zellenmontage: TH 14.7.21
Note on C238: Zellenmontage: TH 12.4.21
Note on C239: Zellenmontage: TH 15.6.21
Note on C253: Zellenmontage: TH 14.7.21
Note on C263: Zellenmontage: TH 14.7.21
Note on C269: Zellenmontage: TH 15.7.21
Note on C283: Zellenmontage: TH 15.6.21
Note on C288: Zellenmontage: TH 16.6.21
Note on C321: Zellenmontage: TH 12.4.21
Note on C322: Zellenmontage: TH 12.7.21
Note on C323: Zellenmontage: TH 12.7.21
Note on C324: Zellenmontage: TH 12.7.21

## Aug
FA # | Cell # | Membran Batch FA | Test Station Nr. | Temp Kat T1-T2 / [°C] | Gasfluss / [mln / min] | Membrane V @ 13 bar/[V] | Cell V @ 13 bar/[V] | Cell V @ 0 bar [V] | Volt Diff. [V] |  | H2 Prod SmL/A |  | Type | Anz. Layer | Strom / [A] | Bemerkungen | Bemerkungen |  | Visum
FA636434 | 21H-0001Z | 634180 | 2 | 0.5 | 577 | 1.857 | 3.699 | 3.688 | 0.0055 |  | 7.2125 |  | MU2-V2 | 2 | 40 |  | NEUE SPÜLANLAGE LINKE SEITE | 2.8. | TH
" | " | " | 2 |  |  | 1.857 | [10 empty] | JEDE STUNDE EIN/AUSSCHALTEN | 2.8. | TH
| 21H-0002Z | " | 2 | 0.6 | 580 | 1.861 | 3.716 | 3.697 | 0.0095 |  | 7.25 |  | MU2-V2 | 2 | 40 | MEM.PUNKTSTELLE |  | 2.8. | TH
" | " | " | 2 |  |  | 1.858 | [11 empty] | 2.8. | TH
| 21H-0003Z | 634180 | 2 | 0.7 | 573 | 1.861 | 3.713 | 3.691 | 0.011 |  | 7.1625 |  | MU2-V2 | 2 | 40 |  |  | 2.8. | TH
" | " | " | 2 |  |  | 1.854 | [9 empty] | MEM.STREIFEN |  | 2.8. | TH
| 21H-0004Z | " | 2 | 0.7 | 575 | 1.863 | 3.709 | 3.688 | 0.0105 |  | 7.1875 |  | MU2-V2 | 2 | 40 | MEM.PUNKTSTELLE | NEUE SPÜLANLAGE RECHTE SEITE | 2.8. | TH
" | " | " | 2 |  |  | 1.848 | [10 empty] | JEDE STUNDE EIN/AUSSCHALTEN | 2.8. | TH
| 21H-0005Z | " | 2 | 0.5 | 571 | 1.857 | 3.712 | 3.69 | 0.011 |  | 7.1375 |  | MU2-V2 | 2 | 40 |  |  | 2.8. | TH
" | " | " | 2 |  |  | 1.858 | [11 empty] | 2.8. | TH
| 21H-0006Z | " | 2 | 0.5 | 571 | 1.851 | 3.693 | 3.671 | 0.011 |  | 7.1375 |  | MU2-V2 | 2 | 40 |  |  | 2.8. | TH
" | " | " | 2 |  |  | 1.844 | [9 empty] | MEM.STREIFEN |  | 2.8. | TH
FA636433 | 21H-0007Z | 634180 | 2 | 0.2 | 283 |  | 1.849 | 1.837 | 0.012 |  | 7.075 |  | MU1-V2 | 1 | 40 |  |  | 2.8. | TH
" | 21H-0008Z | " | 2 | 0.2 | 284 |  | 1.837 | 1.826 | 0.011 |  | 7.1 |  | MU1-V2 | 1 | 40 | MEM.STREIFEN/MEM.ÜBERLAPPUNG |  | 2.8. | TH
" | 21H-0009Z | " | 2 | 0.3 | 282 |  | 1.836 | 1.822 | 0.014 |  | 7.05 |  | MU1-V2 | 1 | 40 |  |  | 2.8. | TH
" | 21H-0010Z | " | 2 | 0.3 | 285 |  | 1.843 | 1.83 | 0.013 |  | 7.125 |  | MU1-V2 | 1 | 40 |  |  | 2.8. | TH
" | 21H-0011Z | " | 2 | 0.3 | 284 |  | 1.841 | 1.828 | 0.013 |  | 7.1 |  | MU1-V2 | 1 | 40 |  |  | 2.8. | TH
" | 21H-0012Z | " | 2 | 0.3 | 287 |  | 1.869 | 1.856 | 0.013 |  | 7.175 |  | MU1-V2 | 1 | 40 |  |  | 3.8. | TH
" | 21H-0013Z | " | 2 | 0.2 | 286 |  | 1.863 | 1.849 | 0.014 |  | 7.15 |  | MU1-V2 | 1 | 40 | MEM.STREIFEN |  | 3.8. | TH
" | 21H-0014Z | " | 2 | 0.2 | 286 |  | 1.847 | 1.834 | 0.013 |  | 7.15 |  | MU1-V2 | 1 | 40 |  |  | 3.8. | TH
" | 21H-0015Z | " | 2 | 0.2 | 285 |  | 1.865 | 1.853 | 0.012 |  | 7.125 |  | MU1-V2 | 1 | 40 |  |  | 3.8. | TH
" | 21H-0016Z | " | 2 | 0.2 | 284 |  | 1.86 | 1.844 | 0.016 |  | 7.1 |  | MU1-V2 | 1 | 40 |  |  | 3.8. | TH
" | 21H-0017Z | " | 2 | 0.4 | 287 |  | 1.871 | 1.859 | 0.012 |  | 7.175 |  | MU1-V2 | 1 | 40 | MEM.ÜBERLAPPUNG | NEUE SPÜLANLAGE LINKE SEITE | 3.8. | TH
" | 21H-0018Z | " | 2 | 0.5 | 287 |  | 1.867 | 1.852 | 0.015 |  | 7.175 |  | MU1-V2 | 1 | 40 | MEM.ÜBERLAPPUNG | JEDE STUNDE EIN/AUSSCHALTEN | 3.8. | TH
" | 21H-0019Z | " | 2 | 0.6 | 288 |  | 1.874 | 1.863 | 0.011 |  | 7.2 |  | MU1-V2 | 1 | 40 |  |  | 3.8. | TH
" | 21H-0020Z | 634180 | 2 | 0.4 | 286 |  | 1.86 | 1.846 | 0.014 |  | 7.15 |  | MU1-V2 | 1 | 40 |  |  | 3.8. | TH
" | 21H-0021Z | " | 2 | 0.5 | 288 |  | 1.876 | 1.862 | 0.014 |  | 7.2 |  | MU1-V2 | 1 | 40 |  |  | 3.8. | TH
" | 21H-0022Z | " | 2 | 0.4 | 289 |  | 1.864 | 1.851 | 0.013 |  | 7.225 |  | MU1-V2 | 1 | 40 |  | NEUE SPÜLANLAGE RECHTE SEITE | 3.8. | TH
" | 21H-0023Z | " | 2 | 0.4 | 286 |  | 1.867 | 1.852 | 0.015 |  | 7.15 |  | MU1-V2 | 1 | 40 | MEM.ÜBERLAPPUNG | JEDE STUNDE EIN/AUSSCHALTEN | 3.8. | TH
" | 21H-0024Z | " | 2 | 0.4 | 286 |  | 1.868 | 1.856 | 0.012 |  | 7.15 |  | MU1-V2 | 1 | 40 | MEM.STREIFEN |  | 3.8. | TH
" | 21H-0025Z | " | 2 | 0.4 | 286 |  | 1.867 | 1.854 | 0.013 |  | 7.15 |  | MU1-V2 | 1 | 40 |  |  | 3.8. | TH
" | 21H-0026Z | " | 2 | 0.4 | 287 |  | 1.872 | 1.859 | 0.013 |  | 7.175 |  | MU1-V2 | 1 | 40 |  |  | 3.8. | TH
FA603882 | 21H-0027Z | 634180 | 2 | 0.9 | 1195 | 1.858 | 7.45 | 7.4 | 0.0125 |  | 7.46875 |  | MU4-V2 | 4 | 40 | PUNKTSTELLE | NEUE SPÜLANLAGE LINKE SEITE | 12.8. | TH
" | " | " | 2 |  |  | 1.87 | [10 empty] | JEDE STUNDE EIN/AUSSCHALTEN | 12.8. | TH
" | " | " | 2 |  |  | 1.862 | [11 empty] | 12.8. | TH
" | " | " | 2 |  |  | 1.857 | [9 empty] | PUNKTSTELLE |  | 12.8. | TH
" | 21H-0028Z | " | 2 | 0.4 | 1196 | 1.846 | 7.39 | 7.35 | 0.01 |  | 7.475 |  | MU4-V2 | 4 | 40 |  | NEUE SPÜLANLAGE LINKE SEITE | 12.8. | TH
" | " | " | 2 |  |  | 1.851 | [10 empty] | JEDE STUNDE EIN/AUSSCHALTEN | 12.8. | TH
" | " | " | 2 |  |  | 1.85 | [11 empty] | 12.8. | TH
" | " | " | 2 |  |  | 1.845 | [11 empty] | 12.8. | TH
" | 21H-0029Z | " | 2 | 0.9 | 1195 | 1.849 | 7.37 | 7.33 | 0.01 |  | 7.46875 |  | MU4-V2 | 4 | 40 |  | NEUE SPÜLANLAGE RECHTE SEITE | 12.8. | TH
" | " | " | 2 |  |  | 1.844 | [10 empty] | JEDE STUNDE EIN/AUSSCHALTEN | 12.8. | TH
" | " | " | 2 |  |  | 1.845 | [11 empty] | 12.8. | TH
" | " | " | 2 |  |  | 1.839 | [9 empty] | PUNKTSTELLE |  | 12.8. | TH
FA603854 | 21H-0030 | 634180 | 2 | 0.8 | 280 |  | 1.841 | 1.828 | 0.013 |  | 7 |  | MU1-V2 | 1 | 40 | PUNKTSTELLE |  | 12.8. | TH
" | 21H-0031 | 635250 | 2 | 0.7 | 286 |  | 1.85 | 1.838 | 0.012 |  | 7.15 |  | MU1-V2 | 1 | 40 |  |  | 12.8. | TH
" | 21H-0032 | " | 2 | 0.9 | 286 |  | 1.852 | 1.84 | 0.012 |  | 7.15 |  | MU1-V2 | 1 | 40 |  |  | 12.8. | TH
" | 21H-0033 | " | 2 | 0.3 | 286 |  | 1.857 | 1.847 | 0.01 |  | 7.15 |  | MU1-V2 | 1 | 40 |  |  | 12.8. | TH
" | 21H-0034 | " | 2 | 0.4 | 288 |  | 1.859 | 1.846 | 0.013 |  | 7.2 |  | MU1-V2 | 1 | 40 |  |  | 12.8. | TH
" | 21H-0035 | " | 2 | 0 | 287 |  | 1.852 | 1.839 | 0.013 |  | 7.175 |  | MU1-V2 | 1 | 40 |  |  | 12.8. | TH
" | 21H-0036 | " | 2 | 0 | 287 |  | 1.854 | 1.84 | 0.014 |  | 7.175 |  | MU1-V2 | 1 | 40 | PUNKTSTELLE |  | 12.8. | TH
" | 21H-0037 | " | 2 | 0.1 | 288 |  | 1.867 | 1.854 | 0.013 |  | 7.2 |  | MU1-V2 | 1 | 40 | PUNKTSTELLE |  | 12.8. | TH
" | 21H-0038 | " | 2 | 0 | 289 |  | 1.874 | 1.859 | 0.015 |  | 7.225 |  | MU1-V2 | 1 | 40 |  |  | 12.8. | TH
" | 21H-0039 | " | 2 | 0 | 288 |  | 1.87 | 1.859 | 0.011 |  | 7.2 |  | MU1-V2 | 1 | 40 |  |  | 12.8. | TH
" | 21H-0040 | " | 2 | 0 | 289 |  | 1.857 | 1.844 | 0.013 |  | 7.225 |  | MU1-V2 | 1 | 40 |  |  | 12.8. | TH
" | 21H-0041 | " | 2 | 0 | 289 |  | 1.871 | 1.857 | 0.014 |  | 7.225 |  | MU1-V2 | 1 | 40 |  |  | 12.8. | TH
" | 21H-0042 | " | 2 | 0 | 289 |  | 1.863 | 1.852 | 0.011 |  | 7.225 |  | MU1-V2 | 1 | 40 |  |  | 12.8. | TH
" | 21H-0043 | " | 2 | 0 | 287 |  | 1.86 | 1.849 | 0.011 |  | 7.175 |  | MU1-V2 | 1 | 40 |  |  | 12.8. | TH
" | 21H-0044 | " | 2 | 0 | 287 |  | 1.864 | 1.852 | 0.012 |  | 7.175 |  | MU1-V2 | 1 | 40 |  |  | 12.8. | TH
" | 21H-0045Z | 635250 | 1 | 0.3 | 308 |  | 1.854 | 1.841 | 0.013 |  | 7.7 |  | MU1-V2 | 1 | 40 |  | NEUE SPÜLANLAGE LINKE SEITE |  | LP
" | 21H-0046Z | " | 1 | 0.3 | 310 |  | 1.861 | 1.848 | 0.013 |  | 7.75 |  | MU1-V2 | 1 | 40 |  | JEDE STUNDE EIN/AUSSCHALTEN |  | LP
" | 21H-0047Z | " | 1 | 0.6 | 312 |  | 1.861 | 1.846 | 0.015 |  | 7.8 |  | MU1-V2 | 1 | 40 |  | " |  | LP
" | 21H-0048Z | " | 2 | 0.2 | 284 |  | 1.86 | 1.848 | 0.012 |  | 7.1 |  | MU1-V2 | 1 | 40 |  | " |  | LP
" | 21H-0049Z | " | 2 | 0.2 | 288 |  | 1.851 | 1.838 | 0.013 |  | 7.2 |  | MU1-V2 | 1 | 40 |  | " |  | LP
" | 21H-0050Z | " | 2 | 0.1 | 288 |  | 1.855 | 1.842 | 0.013 |  | 7.2 |  | MU1-V2 | 1 | 40 |  | " |  | LP
" | 21H-0051Z | 635250 | 2 | 0.3 | 286 |  | 1.86 | 1.846 | 0.014 |  | 7.15 |  | MU1-V2 | 1 | 40 | MEM.PUNKTSTELLEN | " |  | LP
" | 21H-0052Z | " | 2 | 0.3 | 285 |  | 1.856 | 1.845 | 0.011 |  | 7.125 |  | MU1-V2 | 1 | 40 |  | " |  | LP
" | 21H-0053Z | " | 2 | 0.2 | 285 |  | 1.853 | 1.842 | 0.011 |  | 7.125 |  | MU1-V2 | 1 | 40 |  | " |  | LP
" | 21H-0054Z | " | 2 | 0.1 | 288 |  | 1.858 | 1.845 | 0.013 |  | 7.2 |  | MU1-V2 | 1 | 40 | MEM.ÜBERLAPPUNG | " |  | LP
" | 21H-0055Z | " | 1 | 0.8 | 298 |  | 1.845 | 1.83 | 0.015 |  | 7.45 |  | MU1-V2 | 1 | 40 |  | NEUE SPÜLANLAGE RECHTE SEITE |  | LP
" | 21H-0056Z | " | 1 | 1.2 | 303 |  | 1.849 | 1.839 | 0.01 |  | 7.575 |  | MU1-V2 | 1 | 40 |  | JEDE STUNDE EIN/AUSSCHALTEN |  | LP
" | 21H-0057Z | " | 1 | 0.7 | 299 |  | 1.842 | 1.828 | 0.014 |  | 7.475 |  | MU1-V2 | 1 | 40 |  | " |  | LP
" | 21H-0058Z | " | 1 | 0.8 | 302 |  | 1.852 | 1.838 | 0.014 |  | 7.55 |  | MU1-V2 | 1 | 40 |  | " |  | LP
" | 21H-0059Z | " | 1 | 0.7 | 300 |  | 1.861 | 1.844 | 0.017 |  | 7.5 |  | MU1-V2 | 1 | 40 |  | " |  | LP
FA633540 | 21H-0060Z | 604668 | 2 | 0.4 | 180 |  | 1.859 | 1.848 | 0.011 |  | 7.2 |  | MI-V4 | 1 | 25 |  | NEUE SPÜLANLAGE LINKE SEITE |  | LP
" | 21H-0061Z | " | 2 | 0.2 | 179 |  | 1.863 | 1.854 | 0.009 |  | 7.16 |  | MI-V4 | 1 | 25 |  | JEDE STUNDE EIN/AUSSCHALTEN |  | LP
" | 21H-0062Z | " | 2 | 0.3 | 180 |  | 1.856 | 1.844 | 0.012 |  | 7.2 |  | MI-V4 | 1 | 25 | MEM.PUNKTSTELLEN,ÜBERLAPPUNG | " |  | LP
" | 21H-0063Z | " | 2 | 0.3 | 180 |  | 1.864 | 1.852 | 0.012 |  | 7.2 |  | MI-V4 | 1 | 25 | MEM.TRANSPARENTE PUNKT | " |  | LP
" | 21H-0064Z | " | 2 | 0.3 | 180 |  | 1.863 | 1.851 | 0.012 |  | 7.2 |  | MI-V4 | 1 | 25 |  | " |  | LP
" | 21H-0065Z | " | 2 | 0.4 | 181 |  | 1.868 | 1.856 | 0.012 |  | 7.24 |  | MI-V4 | 1 | 25 | MEM.PUNKTSTELLEN | " |  | LP
" | 21H-0066Z | " | 2 | 0.4 | 179 |  | 1.855 | 1.843 | 0.012 |  | 7.16 |  | MI-V4 | 1 | 25 |  | " |  | LP
" | 21H-0067Z | " | 2 | 0.8 | 179 |  | 1.863 | 1.852 | 0.011 |  | 7.16 |  | MI-V4 | 1 | 25 | MEM.PUNKTSTELLEN | " |  | LP
" | 21H-0068Z | " | 2 | 0.3 | 178 |  | 1.864 | 1.853 | 0.011 |  | 7.12 |  | MI-V4 | 1 | 25 |  | " |  | LP
" | 21H-0069Z | " | 2 | 0.5 | 179 |  | 1.865 | 1.854 | 0.011 |  | 7.16 |  | MI-V4 | 1 | 25 |  | " |  | LP
FA637982 | 21H-0070Z | 635250 | 2 | 1.1 | 581 | 1.859 | 3.72 | 3.702 | 0.009 |  | 7.2625 |  | MU2-V2 | 2 | 40 | MEM.ÜBERLAPPUNG | NEUE SPÜLANLAGE LINKE SEITE |  | LP
" | " | 635250 | 2 |  |  | 1.855 | [10 empty] | JEDE STUNDE EIN/AUSSCHALTEN |  | LP
" | 21H-0071Z | " | 2 | 0.9 | 582 | 1.861 | 3.714 | 3.689 | 0.0125 |  | 7.275 |  | MU2-V2 | 2 | 40 |  | " |  | LP
" | " | " | 2 |  |  | 1.853 | [10 empty] | " |  | LP
" | 21H-0072Z | " | 2 | 0.8 | 586 | 1.864 | 3.721 | 3.697 | 0.012 |  | 7.325 |  | MU2-V2 | 2 | 40 |  | " |  | LP
" | " | " | 2 |  |  | 1.854 | [10 empty] | " |  | LP
" | 21H-0073Z | " | 2 | 1 | 581 | 1.856 | 3.712 | 3.687 | 0.0125 |  | 7.2625 |  | MU2-V2 | 2 | 40 |  | " |  | LP
" | " | " | 2 |  |  | 1.856 | [9 empty] | MEM.PUNKTSTELLEN | " |  | LP
" | 21H-0074Z | " | 2 | 0.7 | 580 | 1.86 | 3.717 | 3.693 | 0.012 |  | 7.25 |  | MU2-V2 | 2 | 40 |  | " |  | LP
" | " | " | 2 |  |  | 1.854 | [10 empty] | " |  | LP
" | 21H-0075Z | " | 2 | 0.3 | 585 | 1.855 | 3.708 | 3.686 | 0.011 |  | 7.3125 |  | MU2-V2 | 2 | 40 | MEM.PUNKTSTELLEN | " |  | LP
" | " | 607782 | 2 |  |  | 1.854 | [10 empty] | " |  | LP
" | 21H-0076Z | " | 2 | 0.6 | 584 | 1.85 | 3.691 | 3.671 | 0.01 |  | 7.3 |  | MU2-V2 | 2 | 40 |  | " |  | LP
" | " | " | 2 |  |  | 1.842 | [9 empty] | MEM.PUNKTSTELLEN | " |  | LP
" | 21H-0077Z | " | 2 | 0.7 | 580 | 1.851 | 3.7 | 3.679 | 0.0105 |  | 7.25 |  | MU2-V2 | 2 | 40 |  | " |  | LP
" | " | " | 2 |  |  | 1.849 | [10 empty] | " |  | LP
" | 21H-0078Z | " | 2 | 1 | 581 | 1.857 | 3.708 | 3.686 | 0.011 |  | 7.2625 |  | MU2-V2 | 2 | 40 |  | " |  | LP
" | " | " | 2 |  |  | 1.852 | [10 empty] | " |  | LP
" | 21H-0079Z | " | 2 | 0.6 | 585 | 1.851 | 3.7 | 3.68 | 0.01 |  | 7.3125 |  | MU2-V2 | 2 | 40 |  | " |  | LP
" | " | " | 2 |  |  | 1.848 | [10 empty] | " |  | LP
" | 21H-0080Z | " | 2 | 0.4 | 585 | 1.858 | 3.72 | 3.698 | 0.011 |  | 7.3125 |  | MU2-V2 | 2 | 40 |  | " |  | LP
" | " | " | 2 |  |  | 1.862 | [9 empty] | MEM.PUNKTSTELLEN | " |  | LP
" | 21H-0081Z | " | 2 | 0.4 | 585 | 1.858 | 3.704 | 3.684 | 0.01 |  | 7.3125 |  | MU2-V2 | 2 | 40 |  | " |  | LP
" | " | " | 2 |  |  | 1.846 | [10 empty] | " |  | LP
FA639746 | 21H-0082Z | 607782 | 2 | 1.1 | 1188 | 1.85 | 7.38 | 7.34 | 0.01 |  | 7.425 |  | MU4-V2 | 4 | 40 |  | NEUE SPÜLANLAGE RECHTE SEITE |  | LP
" | " | " | 2 |  |  | 1.848 | [10 empty] | JEDE STUNDE EIN/AUSSCHALTEN |  | LP
" | " | " | 2 |  |  | 1.841 | [10 empty] | " |  | LP
" | " | " | 2 |  |  | 1.835 | [9 empty] | MEM.PUNKTSTELLEN | " |  | LP
" | 21H-0083Z | " | 2 | 1 | 1186 | 1.838 | 7.37 | 7.33 | 0.01 |  | 7.4125 |  | MU4-V2 | 4 | 40 |  | " |  | LP
" | " | " | 2 |  |  | 1.84 | [10 empty] | " |  | LP
" | " | " | 2 |  |  | 1.845 | [10 empty] | " |  | LP
" | " | 607782 | 2 |  |  | 1.84 | [9 empty] | MEM.ÜBERLAPPUNG,STREIFEN | " |  | LP
" | 21H-0084Z | " | 2 | 0.8 | 1189 | 1.841 | 7.37 | 7.33 | 0.01 |  | 7.43125 |  | MU4-V2 | 4 | 40 |  | " |  | LP
" | " | " | 2 |  |  | 1.846 | [10 empty] | " |  | LP
" | " | " | 2 |  |  | 1.85 | [10 empty] | " |  | LP
" | " | " | 2 |  |  | 1.836 | [9 empty] | MEM.ÜBERLAPPUNG | " |  | LP
" | 21H-0085Z | " | 2 | 0.5 | 1192 | 1.825 | 7.31 | 7.26 | 0.0125 |  | 7.45 |  | MU4-V2 | 4 | 40 |  |  |  | LP
" | " | " | 2 |  |  | 1.827 | [12 empty] | LP
" | " | " | 2 |  |  | 1.826 | [12 empty] | LP
" | " | " | 2 |  |  | 1.828 | [12 empty] | LP
" | 21H-0086Z | " | 2 | 0.5 | 1191 | 1.83 | 7.31 | 7.26 | 0.0125 |  | 7.44375 |  | MU4-V2 | 4 | 40 |  |  |  | LP
" | " | " | 2 |  |  | 1.827 | [12 empty] | LP
" | " | " | 2 |  |  | 1.827 | [12 empty] | LP
" | " | " | 2 |  |  | 1.825 | [9 empty] | MEM.ÜBERLAPPUNG |  |  | LP
Revision | Reparatur | Test
B20851 | 18H-0047Z | ALT | 2 | 0.3 | 772 | 2.479 | 7.24 | 7.18 | 0.02 |  | 6.433333 | X | MU3-V1 | 3 | 40 | Zelle funktioniert,erhörte Zellsapannung,Gasfluss etwas tief. Für uns keine Garantie |  |  | LP/CS
" | " | " | 2 |  |  | 2.354 | [12 empty] | LP/CS
" | " | " | 2 |  |  | 2.423 | [12 empty] | LP/CS
B20852 | 17J-0006Z | ALT | 2 | [5 empty] | 0 |  | 0 |  | MU1-V1 | 1 | 40 | Loch in Membrane,Kat. Temp zu hoch |  |  | LP/CS
B20852 | 17A-0047Z | ALT | 2 | 4.4 | 292 |  | 2.444 | 2.4 | 0.044 | X | 7.3 |  | MU1-V1 | 1 | 40 | Zelle funktioniert, erhörte Zellspannung,Gasfluss sehr gut |  |  | LP/CS
B20852 | 17K-0027Z | ALT | 2 | [5 empty] | 0 |  | 0 |  | MU1-V1 | 1 | 40 | Zelle wurde manipoliert, falsch zusammengesetzt |  |  | LP/CS
B20852 | 18G-0038Z-R | ALT | 2 | [5 empty] | 0 |  | 0 |  | MA-V1-R | 1 | 40 | Loch in Membrane,Kat. Temp zu hoch. Membrane hat mehrere Löcher. |  |  | LP/CS
B20759 | 16J-0024Z | ALT | 2 | [5 empty] | 0 |  | 0 |  | MI-V3 | 1 | 25 | Zellspannung über 9 Volt,stark verschmutzt O2 Seite. |  |  | LP/CS
Note on Q1: O-Elektrode mit Gravur an falscher Position; *= Flachdichtung DB-10093 b= Bächler- Elektrode
Note on C2: Zellenmontage: TH 15.07.21
Note on C6: Zellenmontage: TH 16.7.21
Note on C14: Zellenmontage: TH 16.7.21
Note on C27: Zellenmontage: TH 19.7.21
Note on C34: Zellenmontage: TH 19.7.21
Note on C46: Zellenmontage: TH 19.7.21
Note on C47: Zellenmontage: TH 21.7.21
Note on C61: Zellenmontage: TH 21.7.21
Note on C67: Zellenmontage: TH 22.7.21
Note on C76: Zellenmontage: TH 16.6.21
Note on C86: Zellenmontage: TH 22.7.21
Note on C87: Zellenmontage: TH 23.7.21
Note on C97: Zellenmontage: TH 28.7.21
Note on C110: Zellenmontage: TH 28.7.21
Note on C117: Zellenmontage: TH 29.7.21

## Sep
FA # | Cell # | Membran Batch FA | Test Station Nr. | Temp Kat T1-T2 / [°C] | Gasfluss / [mln / min] | Membrane V @ 13 bar/[V] | Cell V @ 13 bar/[V] | Cell V @ 0 bar [V] | Volt Diff. [V] | H2 Prod SmL/A | Type | Anz. Layer | Strom / [A] | Bemerkungen | Bemerkungen | Visum
FA639744 | 21I-0001Z | 604679 | 2 | 0.4 | 290 |  | 1.853 | 1.843 | 0.01 | 7.25 | MU1-V2 | 1 | 40 |  | NEUE SPÜLANLAGE LINKE SEITE | LP
" | 21I-0002Z | " | 2 | 0.1 | 290 |  | 1.839 | 1.825 | 0.014 | 7.25 | MU1-V2 | 1 | 40 |  | JEDE STUNDE EIN/AUSSCHALTEN | LP
" | 21I-0003Z | " | 2 | 0.3 | 289 |  | 1.841 | 1.827 | 0.014 | 7.225 | MU1-V2 | 1 | 40 |  | " | LP
" | 21I-0004Z | " | 2 | 0.5 | 287 |  | 1.851 | 1.837 | 0.014 | 7.175 | MU1-V2 | 1 | 40 |  | " | LP
" | 21I-0005Z | " | 2 | 0.4 | 289 |  | 1.861 | 1.851 | 0.01 | 7.225 | MU1-V2 | 1 | 40 |  | " | LP
" | 21I-0006Z | " | 2 | 0.4 | 290 |  | 1.851 | 1.837 | 0.014 | 7.25 | MU1-V2 | 1 | 40 |  | " | LP
" | 21I-0007Z | " | 2 | 0.2 | 291 |  | 1.855 | 1.841 | 0.014 | 7.275 | MU1-V2 | 1 | 40 |  | " | LP
" | 21I-0008Z | " | 2 | 0.2 | 291 |  | 1.852 | 1.839 | 0.013 | 7.275 | MU1-V2 | 1 | 40 | MEM.PUNKTSTELLEN,ÜBERLAPPUNG | " | LP
" | 21I-0009Z | " | 2 | 0.2 | 290 |  | 1.849 | 1.835 | 0.014 | 7.25 | MU1-V2 | 1 | 40 |  | " | LP
" | 21I-0010Z | " | 2 | 0.2 | 286 |  | 1.847 | 1.833 | 0.014 | 7.15 | MU1-V2 | 1 | 40 | MEM.PUNKTSTELLEN | " | LP
" | 21I-0011Z | " | 2 | 0.1 | 288 |  | 1.851 | 1.839 | 0.012 | 7.2 | MU1-V2 | 1 | 40 |  | " | LP
" | 21I-0012Z | " | 2 | 0 | 290 |  | 1.846 | 1.834 | 0.012 | 7.25 | MU1-V2 | 1 | 40 |  | " | LP
" | 21I-0013Z | " | 2 | 0.3 | 291 |  | 1.846 | 1.833 | 0.013 | 7.275 | MU1-V2 | 1 | 40 |  | " | LP
" | 21I-0014Z | " | 2 | 0.4 | 292 |  | 1.853 | 1.842 | 0.011 | 7.3 | MU1-V2 | 1 | 40 | MEM.PUNKTSTELLEN | " | LP
" | 21I-0015Z | " | 2 | 0.5 | 292 |  | 1.859 | 1.846 | 0.013 | 7.3 | MU1-V2 | 1 | 40 | MEM.ÜBERLAPPUNG | " | LP
" | 21I-0016Z | " | 2 | 0.6 | 291 |  | 1.856 | 1.843 | 0.013 | 7.275 | MU1-V2 | 1 | 40 |  | " | LP
" | 21I-0017Z | " | 2 | 0.5 | 291 |  | 1.853 | 1.84 | 0.013 | 7.275 | MU1-V2 | 1 | 40 |  | " | LP
" | 21I-0018Z | " | 2 | 0.5 | 292 |  | 1.851 | 1.837 | 0.014 | 7.3 | MU1-V2 | 1 | 40 |  | NEUE SPÜLANLAGE RECHTE SEITE | LP
" | 21I-0019Z | " | 2 | 0.4 | 291 |  | 1.85 | 1.836 | 0.014 | 7.275 | MU1-V2 | 1 | 40 |  | JEDE STUNDE EIN/AUSSCHALTEN | LP
" | 21I-0020Z | " | 2 | 0.5 | 290 |  | 1.841 | 1.827 | 0.014 | 7.25 | MU1-V2 | 1 | 40 | MEM.PUNKTSTELLEN | " | LP
" | 21I-0021Z | 607782 | 2 | 0.5 | 289 |  | 1.852 | 1.841 | 0.011 | 7.225 | MU1-V2 | 1 | 40 |  | " | LP
" | 21I-0022Z | " | 2 | 0.3 | 290 |  | 1.853 | 1.841 | 0.012 | 7.25 | MU1-V2 | 1 | 40 |  | " | LP
" | 21I-0023Z | " | 2 | 0.4 | 291 |  | 1.861 | 1.852 | 0.009 | 7.275 | MU1-V2 | 1 | 40 |  | NEUE SPÜLANLAGE LINKE SEITE | LP
" | 21I-0024Z | " | 2 | 0.4 | 291 |  | 1.848 | 1.837 | 0.011 | 7.275 | MU1-V2 | 1 | 40 |  | JEDE STUNDE EIN/AUSSCHALTEN | LP
" | 21I-0025Z | " | 2 | 0.2 | 293 |  | 1.848 | 1.835 | 0.013 | 7.325 | MU1-V2 | 1 | 40 |  | " | LP
" | 21I-0026Z | " | 2 | 0.3 | 294 |  | 1.855 | 1.843 | 0.012 | 7.35 | MU1-V2 | 1 | 40 |  | " | LP
" | 21I-0027Z | " | 2 | 0.2 | 292 |  | 1.844 | 1.833 | 0.011 | 7.3 | MU1-V2 | 1 | 40 |  | " | LP
" | 21I-0028Z | 604679 | 2 | 0.3 | 291 |  | 1.839 | 1.827 | 0.012 | 7.275 | MU1-V2 | 1 | 40 | MEM.STREIFEN | " | LP
" | 21I-0029Z | " | 2 | 0.4 | 291 |  | 1.85 | 1.839 | 0.011 | 7.275 | MU1-V2 | 1 | 40 |  | " | LP
" | 21I-0030Z | " | 2 | 0.4 | 291 |  | 1.837 | 1.827 | 0.01 | 7.275 | MU1-V2 | 1 | 40 |  | " | LP
" | 21I-0031Z | " | 2 | 0.5 | 293 |  | 1.847 | 1.835 | 0.012 | 7.325 | MU1-V2 | 1 | 40 |  | " | LP
" | 21I-0032Z | " | 2 | 0 | 292 |  | 1.845 | 1.832 | 0.013 | 7.3 | MU1-V2 | 1 | 40 |  | " | LP
" | 21I-0033Z | " | 2 | 0.1 | 296 |  | 1.842 | 1.832 | 0.01 | 7.4 | MU1-V2 | 1 | 40 |  | " | LP
" | 21I-0034Z | " | 2 | 0.1 | 298 |  | 1.841 | 1.829 | 0.012 | 7.45 | MU1-V2 | 1 | 40 |  | " | LP
" | 21I-0035Z | " | 2 | 0.2 | 296 |  | 1.844 | 1.834 | 0.01 | 7.4 | MU1-V2 | 1 | 40 | MEM.PUNKTSTELLEN | " | LP
" | 21I-0036Z | " | 2 | 0.2 | 296 |  | 1.842 | 1.831 | 0.011 | 7.4 | MU1-V2 | 1 | 40 | MEM.STREIFEN,GROSSE PUNKTSTELLE | " | LP
" | 21I-0037Z | " | 2 | 0.2 | 294 |  | 1.846 | 1.838 | 0.008 | 7.35 | MU1-V2 | 1 | 40 | MEM.STREIFEN,PUNKTSTELLEN | " | LP
" | 21I-0038Z | " | 2 | 0.2 | 297 |  | 1.836 | 1.825 | 0.011 | 7.425 | MU1-V2 | 1 | 40 |  | " | LP
" | 21I-0039Z | " | 2 | 0.4 | 298 |  | 1.846 | 1.836 | 0.01 | 7.45 | MU1-V2 | 1 | 40 |  | " | LP
" | 21I-0040Z | " | 2 | 0.3 | 299 |  | 1.841 | 1.829 | 0.012 | 7.475 | MU1-V2 | 1 | 40 |  | " | LP
FA639748 | 21I-0041Z | 604679 | 2 | 0.7 | 603 | 1.851 | 3.695 | 3.672 | 0.0115 | 7.5375 | MU2-V2 | 2 | 40 |  | " | LP
" | " | " | 2 |  |  | 1.843 | [8 empty] | " | LP
" | 21I-0042Z | " | 2 | 0.1 | 606 | 1.835 | 3.676 | 3.653 | 0.0115 | 7.575 | MU2-V2 | 2 | 40 |  | " | LP
" | " | " | 2 |  |  | 1.839 | [8 empty] | " | LP
" | 21I-0043Z | " | 2 | 0.5 | 602 | 1.846 | 3.685 | 3.666 | 0.0095 | 7.525 | MU2-V2 | 2 | 40 |  | NEUE SPÜLANLAGE RECHTE SEITE | LP
" | " | " | 2 |  |  | 1.84 | [8 empty] | JEDE STUNDE EIN/AUSSCHALTEN | LP
" | 21I-0044Z | " | 2 | 0.4 | 599 | 1.842 | 3.681 | 3.659 | 0.011 | 7.4875 | MU2-V2 | 2 | 40 | MEM.PUNKTSTELLEN | " | LP
" | " | 604679 | 2 |  |  | 1.84 | [8 empty] | " | LP
" | 21I-0045Z | " | 2 | 0.4 | 603 | 1.847 | 3.687 | 3.666 | 0.0105 | 7.5375 | MU2-V2 | 2 | 40 |  | " | LP
" | " | " | 2 |  |  | 1.84 | [7 empty] | MEM.PUNKTSTELLEN | " | LP
" | 21I-0046Z | " | 2 | 0.5 | 604 | 1.848 | 3.695 | 3.672 | 0.0115 | 7.55 | MU2-V2 | 2 | 40 |  | " | LP
" | " | " | 2 |  |  | 1.847 | [8 empty] | " | LP
" | 21I-0047Z | " | 2 | 0.6 | 604 | 1.845 | 3.683 | 3.662 | 0.0105 | 7.55 | MU2-V2 | 2 | 40 |  | " | LP
" | " | " | 2 |  |  | 1.839 | [8 empty] | " | LP
" | 21I-0048Z | " | 2 | 0.2 | 581 | 1.832 | 3.664 | 3.641 | 0.0115 | 7.2625 | MU2-V2 | 2 | 40 |  | " | LP
" | " | " | 2 |  |  | 1.832 | [8 empty] | " | LP
" | 21I-0049Z | " | 2 | 0.4 | 580 | 1.836 | 3.67 | 3.649 | 0.0105 | 7.25 | MU2-V2 | 2 | 40 |  | " | LP
" | " | " | 2 |  |  | 1.835 | [8 empty] | " | LP
" | 21I-0050Z | " | 2 | 0.5 | 580 | 1.848 | 3.68 | 3.661 | 0.0095 | 7.25 | MU2-V2 | 2 | 40 |  | " | LP
" | " | " | 2 |  |  | 1.833 | [8 empty] | " | LP
FA639747 | 21I-0051Z | " | 2 | 0.5 | 886 | 1.85 | 5.553 | 5.519 | 0.01133333 | 7.383333 | MU3-V2 | 3 | 40 |  | " | LP
" | " | " | 2 |  |  | 1.847 | [8 empty] | " | LP
" | " | " | 2 |  |  | 1.857 | [8 empty] | " | LP
" | 21I-0052Z | " | 2 | 0.8 | 882 | 1.84 | 5.526 | 5.494 | 0.01066667 | 7.35 | MU3-V2 | 3 | 40 |  | " | LP
" | " | " | 2 |  |  | 1.844 | [8 empty] | " | LP
" | " | " | 2 |  |  | 1.841 | [8 empty] | " | LP
" | 21I-0053Z | " | 2 | 0.1 | 885 | 1.827 | 5.491 | 5.455 | 0.012 | 7.375 | MU3-V2 | 3 | 40 |  |  | LP
" | " | 604679 | 2 |  |  | 1.833 | [9 empty] | LP
" | " | " | 2 |  |  | 1.831 | [9 empty] | LP
" | 21I-0054Z | " | 2 | 0.1 | 886 | 1.831 | 5.505 | 5.469 | 0.012 | 7.383333 | MU3-V2 | 3 | 40 |  |  | LP
" | " | " | 2 |  |  | 1.838 | [9 empty] | LP
" | " | " | 2 |  |  | 1.835 | [7 empty] | MEM.PUNKTSTELLEN,TRANSPARENT |  | LP
" | 21I-0055Z | " | 2 | 0.3 | 886 | 1.832 | 5.508 | 5.472 | 0.012 | 7.383333 | MU3-V2 | 3 | 40 |  |  | LP
" | " | " | 2 |  |  | 1.84 | [9 empty] | LP
" | " | " | 2 |  |  | 1.836 | [7 empty] | MEM.PUNKTSTELLEN |  | LP
FA636432 | 21I-0056Z | " | 2 | 0.7 | 883 | 1.844 | 5.526 | 5.496 | 0.01 | 7.358333 | MU3-V2 | 3 | 40 | MEM.PUNKTSTELLEN | NEUE SPÜLANLAGE RECHTE SEITE | LP
" | " | " | 2 |  |  | 1.837 | [7 empty] | MEM.PUNKTSTELLEN | JEDE STUNDE EIN/AUSSCHALTEN | LP
" | " | " | 2 |  |  | 1.844 | [7 empty] | MEM.ÜBERLAPPUNG | " | LP
" | 21I-0057Z | " | 2 | 0.6 | 883 | 1.849 | 5.55 | 5.519 | 0.01033333 | 7.358333 | MU3-V2 | 3 | 40 |  | " | LP
" | " | " | 2 |  |  | 1.853 | [8 empty] | " | LP
" | " | " | 2 |  |  | 1.849 | [7 empty] | MEM.TRANSPARENT | " | LP
" | 21I-0058Z | " | 2 | 0.5 | 885 | 1.854 | 5.545 | 5.512 | 0.011 | 7.375 | MU3-V2 | 3 | 40 |  | " | LP
" | " | " | 2 |  |  | 1.848 | [8 empty] | " | LP
" | " | " | 2 |  |  | 1.844 | [7 empty] | MEM.ÜBERLAPPUNG | " | LP
" | 21I-0059Z | " | 2 | 0.6 | 883 | 1.85 | 5.553 | 5.517 | 0.012 | 7.358333 | MU3-V2 | 3 | 40 |  | " | LP
" | " | " | 2 |  |  | 1.856 | [8 empty] | " | LP
" | " | " | 2 |  |  | 1.848 | [7 empty] | MEM.PUNKTSTELLEN | " | LP
" | 21I-0060Z | 638520 | 2 | 0.5 | 884 | 1.853 | 5.555 | 5.521 | 0.01133333 | 7.366667 | MU3-V2 | 3 | 40 |  | " | LP
" | " | " | 2 |  |  | 1.85 | [8 empty] | " | LP
" | " | " | 2 |  |  | 1.851 | [7 empty] | MEM.ÜBERLAPPUNG | " | LP
FA603843 | 21I-0061Z | 604668 | 2 | 0.2 | 182 |  | 1.861 | 1.85 | 0.011 | 7.28 | MI-V4 | 1 | 25 |  | NEUE SPÜLANLAGE LINKE SEITE | LP
" | 21I-0062Z | " | 2 | 0.3 | 182 |  | 1.864 | 1.853 | 0.011 | 7.28 | MI-V4 | 1 | 25 |  | JEDE STUNDE EIN/AUSSCHALTEN | LP
" | 21I-0063Z | " | 2 | 0.6 | 181 |  | 1.861 | 1.852 | 0.009 | 7.24 | MI-V4 | 1 | 25 | MEM.TRANSPARENTE PUNKT | " | LP
" | 21I-0064Z | " | 2 | 0.5 | 182 |  | 1.861 | 1.852 | 0.009 | 7.28 | MI-V4 | 1 | 25 | MEM.PUNKTSTELLEN | " | LP
" | 21I-0065Z | " | 2 | 0.7 | 181 |  | 1.861 | 1.851 | 0.01 | 7.24 | MI-V4 | 1 | 25 |  | " | LP
" | 21I-0066Z | " | 2 | 0.1 | 181 |  | 1.856 | 1.846 | 0.01 | 7.24 | MI-V4 | 1 | 25 | MEM.PUNKTSTELLEN | " | LP
" | 21I-0067Z | 604668 | 2 | 0.7 | 182 |  | 1.859 | 1.848 | 0.011 | 7.28 | MI-V4 | 1 | 25 |  | " | LP
" | 21I-0068Z | " | 2 | 0.9 | 183 |  | 1.855 | 1.843 | 0.012 | 7.32 | MI-V4 | 1 | 25 |  | " | LP
" | 21I-0069Z | " | 2 | 0.8 | 182 |  | 1.874 | 1.863 | 0.011 | 7.28 | MI-V4 | 1 | 25 |  | " | LP
" | 21I-0070Z | " | 2 | 1 | 181 |  | 1.853 | 1.842 | 0.011 | 7.24 | MI-V4 | 1 | 25 | MEM.ÜBERLAPPUNG | " | LP
" | 21I-0071Z | " | 2 | 0.8 | 181 |  | 1.882 | 1.871 | 0.011 | 7.24 | MI-V4 | 1 | 25 |  | NEUE SPÜLANLAGE RECHTE SEITE | LP
" | 21I-0072Z | " | 2 | 0.4 | 182 |  | 1.881 | 1.869 | 0.012 | 7.28 | MI-V4 | 1 | 25 |  | JEDE STUNDE EIN/AUSSCHALTEN | LP
" | 21I-0073Z | " | 2 | 0.4 | 181 |  | 1.875 | 1.863 | 0.012 | 7.24 | MI-V4 | 1 | 25 |  | " | LP
" | 21I-0074Z | " | 2 | 0.4 | 182 |  | 1.874 | 1.864 | 0.01 | 7.28 | MI-V4 | 1 | 25 | MEM.PUNKTSTELLEN | " | LP
" | 21I-0075Z | " | 2 | 0.3 | 182 |  | 1.855 | 1.845 | 0.01 | 7.28 | MI-V4 | 1 | 25 |  | " | LP
" | 21I-0076Z | " | 2 | 0.4 | 181 |  | 1.86 | 1.847 | 0.013 | 7.24 | MI-V4 | 1 | 25 |  | " | LP
" | 21I-0077Z | 604668 | 2 | 0.6 | 180 |  | 1.858 | 1.846 | 0.012 | 7.2 | MI-V4 | 1 | 25 | MEM.PUNKTSTELLEN | " | LP
" | 21I-0078Z | " | 2 | 0.6 | 181 |  | 1.849 | 1.839 | 0.01 | 7.24 | MI-V4 | 1 | 25 | MEM.TRANSPARENT | " | LP
" | 21I-0079Z | " | 2 | 0.4 | 181 |  | 1.843 | 1.832 | 0.011 | 7.24 | MI-V4 | 1 | 25 |  | " | LP
" | 21I-0080Z | " | 2 | 0.2 | 182 |  | 1.852 | 1.842 | 0.01 | 7.28 | MI-V4 | 1 | 25 |  | " | LP
FA641257 | 21I-0081Z | 638520 | 2 | 0.5 | 583 | 1.837 | 3.674 | 3.649 | 0.0125 | 7.2875 | MU2-V2 | 2 | 40 |  |  | LP
" | " | " | 2 |  |  | 1.837 | [7 empty] | MEM.PUNKTSTELLEN |  | LP
" | 21I-0082Z | " | 2 | 0.5 | 583 | 1.849 | 3.684 | 3.664 | 0.01 | 7.2875 | MU2-V2 | 2 | 40 |  |  | LP
" | " | " | 2 |  |  | 1.835 | [7 empty] | MEM.GRÖSSERE PUNKTSTELLE |  | LP
" | 21I-0083Z | " | 2 | 0.6 | 581 | 1.845 | 3.683 | 3.663 | 0.01 | 7.2625 | MU2-V2 | 2 | 40 |  |  | LP
" | " | " | 2 |  |  | 1.839 | [9 empty] | LP
" | 21I-0084Z | " | 2 | 0.7 | 580 | 1.848 | 3.688 | 3.67 | 0.009 | 7.25 | MU2-V2 | 2 | 40 |  |  | LP
" | " | " | 2 |  |  | 1.84 | [7 empty] | MEM.PUNKTSTELLEN,ÜBERLAPPUNG |  | LP
" | 21I-0085Z | " | 2 | 0.4 | 583 | 1.843 | 3.686 | 3.664 | 0.011 | 7.2875 | MU2-V2 | 2 | 40 |  |  | LP
" | " | " | 2 |  |  | 1.845 | [9 empty] | LP
" | 21I-0086Z | " | 2 | 0.2 | 586 | 1.851 | 3.702 | 3.676 | 0.013 | 7.325 | MU2-V2 | 2 | 40 | MEM.PUNKTSTELLEN |  | LP
" | " | 638520 | 2 |  |  | 1.852 | [7 empty] | MEM.PUNKTSTELLEN |  | LP
" | 21I-0087Z | " | 2 | 0.2 | 586 | 1.849 | 3.695 | 3.669 | 0.013 | 7.325 | MU2-V2 | 2 | 40 |  |  | LP
" | " | " | 2 |  |  | 1.846 | [9 empty] | LP
" | 21I-0088Z | " | 2 | 0.1 | 585 | 1.843 | 3.694 | 3.668 | 0.013 | 7.3125 | MU2-V2 | 2 | 40 |  |  | LP
" | " | " | 2 |  |  | 1.85 | [7 empty] | MEM.GROSSE PUNKTSTELLE |  | LP
" | 21I-0089Z | " | 2 | 0.3 | 582 | 1.851 | 3.703 | 3.678 | 0.0125 | 7.275 | MU2-V2 | 2 | 40 | MEM.ÜBERLAPPUNG |  | LP
" | " | " | 2 |  |  | 1.853 | [7 empty] | MEM.ÜBERLAPPUNG |  | LP
" | 21I-0090Z | " | 2 | 0.2 | 580 | 1.857 | 3.721 | 3.698 | 0.0115 | 7.25 | MU2-V2 | 2 | 40 |  |  | LP
" | " | " | 2 |  |  | 1.864 | [7 empty] | MEM.TRANSPARENT |  | LP
" | 21I-0091Z | " | 2 | 0.4 | 582 | 1.857 | 3.71 | 3.686 | 0.012 | 7.275 | MU2-V2 | 2 | 40 |  | NEUE SPÜLANLAGE RECHTE SEITE | LP
" | " | " | 2 |  |  | 1.852 | [8 empty] | JEDE STUNDE EIN/AUSSCHALTEN | LP
" | 21I-0092Z | " | 2 | 0.4 | 582 | 1.859 | 3.708 | 3.686 | 0.011 | 7.275 | MU2-V2 | 2 | 40 |  | " | LP
" | " | " | 2 |  |  | 1.85 | [8 empty] | " | LP
" | 21I-0093Z | " | 2 | 0.5 | 585 | 1.865 | 3.717 | 3.693 | 0.012 | 7.3125 | MU2-V2 | 2 | 40 |  | " | LP
" | " | " | 2 |  |  | 1.853 | [8 empty] | " | LP
" | 21I-0094Z | " | 2 | 0.4 | 581 | 1.868 | 3.736 | 3.714 | 0.011 | 7.2625 | MU2-V2 | 2 | 40 |  | " | LP
" | " | " | 2 |  |  | 1.869 | [7 empty] | MEM.PUNKTSTELLEN | " | LP
" | 21I-0095Z | " | 1 | 0.6 | 596 | 1.857 | 3.707 | 3.68 | 0.0135 | 7.45 | MU2-V2 | 2 | 40 |  | " | LP
" | " | " | 1 |  |  | 1.851 | [8 empty] | " | LP
" | 21I-0096Z | " | 1 | 0.2 | 594 | 1.837 | 3.673 | 3.645 | 0.014 | 7.425 | MU2-V2 | 2 | 40 |  |  | LP
" | " | " | 1 |  |  | 1.836 | [7 empty] | MEM.ÜBERLAPPUNG |  | LP
" | 21I-0097Z | " | 1 | 0.2 | 595 | 1.83 | 3.66 | 3.634 | 0.013 | 7.4375 | MU2-V2 | 2 | 40 |  |  | LP
" | " | " | 1 |  |  | 1.83 | [7 empty] | MEM.ÜBERLAPPUNG |  | LP
" | 21I-0098Z | " | 1 | 0.5 | 593 | 1.838 | 3.661 | 3.638 | 0.0115 | 7.4125 | MU2-V2 | 2 | 40 |  |  | LP
" | " | " | 1 |  |  | 1.821 | [9 empty] | LP
" | 21I-0099Z | " | 1 | 0.4 | 594 | 1.821 | 3.643 | 3.622 | 0.0105 | 7.425 | MU2-V2 | 2 | 40 |  |  | LP
" | " | " | 1 |  |  | 1.821 | [9 empty] | LP
" | 21I-0100Z | " | 1 | 0.3 | 596 | 1.817 | 3.6396 | 3.608 | 0.0158 | 7.45 | MU2-V2 | 2 | 40 |  |  | LP
" | " | " | 1 |  |  | 1.819 | [9 empty] | LP
FA641258 | 21I-0101Z | 638520 | 2 | 0.2 | 289 |  | 1.845 | 1.832 | 0.013 | 7.225 | MU1-V2 | 1 | 40 |  | NEUE SPÜLANLAGE LINKE SEITE | LP
" | 21I-0102Z | " | 2 | 0.3 | 289 |  | 1.848 | 1.836 | 0.012 | 7.225 | MU1-V2 | 1 | 40 |  | JEDE STUNDE EIN/AUSSCHALTEN | LP
" | 21I-0103Z | " | 2 | 0.3 | 289 |  | 1.851 | 1.841 | 0.01 | 7.225 | MU1-V2 | 1 | 40 |  | " | LP
" | 21I-0104Z | " | 2 | 0.3 | 289 |  | 1.872 | 1.865 | 0.007 | 7.225 | MU1-V2 | 1 | 40 |  | " | LP
" | 21I-0105Z | " | 2 | 0.2 | 288 |  | 1.852 | 1.84 | 0.012 | 7.2 | MU1-V2 | 1 | 40 | MEM.GROSSE PUNKTSTELLE | " | LP
" | 21I-0106Z | " | 2 | 0.3 | 292 |  | 1.867 | 1.855 | 0.012 | 7.3 | MU1-V2 | 1 | 40 | MEM.PUNKTSTELLEN | " | LP
" | 21I-0107Z | " | 2 | 0.2 | 290 |  | 1.86 | 1.847 | 0.013 | 7.25 | MU1-V2 | 1 | 40 | MEM.PUNKTSTELLEN | " | LP
" | 21I-0108Z | " | 2 | 0.2 | 290 |  | 1.856 | 1.844 | 0.012 | 7.25 | MU1-V2 | 1 | 40 | MEM.GROSSE PUNKTSTELLE,SCHLECHT GESCHNITTEN | " | LP
" | 21I-0109Z | " | 2 | 0.3 | 289 |  | 1.856 | 1.845 | 0.011 | 7.225 | MU1-V2 | 1 | 40 |  | " | LP
" | 21I-0110Z | " | 2 | 0.3 | 287 |  | 1.866 | 1.857 | 0.009 | 7.175 | MU1-V2 | 1 | 40 |  | " | LP
FA642113 | 21I-0111Z | " | 1 | 1.1 | 596 |  |  |  | 0 | 7.45 | MU2-V2 | 2 | 40 |  | " | LP
" | " | 638520 | 1 | [10 empty] | MEM.PUNKTSTELLEN | " | LP
" | 21I-0112Z | " | 1 | 1.3 | 596 | 1.843 | 3.69 | 3.664 | 0.013 | 7.45 | MU2-V2 | 2 | 40 |  | " | LP
" | " | " | 1 |  |  | 1.849 | [7 empty] | MEM.ÜBERLAPPUNG,FALTEN | " | LP
" | 21I-0113Z | " | 1 | 1.6 | 595 | 1.833 | 3.673 | 3.651 | 0.011 | 7.4375 | MU2-V2 | 2 | 40 |  | " | LP
" | " | " | 1 |  |  | 1.841 | [8 empty] | " | LP
" | 21I-0114Z | " | 1 | 1.8 | 595 | 1.839 | 3.677 | 3.655 | 0.011 | 7.4375 | MU2-V2 | 2 | 40 |  | " | LP
" | " | " | 1 |  |  | 1.837 | [7 empty] | MEM.PUNKTSTELLEN | " | LP
" | 21I-0115Z | " | 1 | 2.2 | 594 | 1.835 | 3.667 | 3.646 | 0.0105 | 7.425 | MU2-V2 | 2 | 40 |  | " | LP
" | " | " | 1 |  |  | 1.833 | [7 empty] | MEM.PUNKTSTELLEN | " | LP
" | 21I-0116Z | " | 1 | 1.9 | 595 | 1.835 | 3.663 | 3.641 | 0.011 | 7.4375 | MU2-V2 | 2 | 40 |  | NEUE SPÜLANLAGE RECHTE SEITE | LP
" | " | " | 1 |  |  | 1.828 | [7 empty] | MEM.FALTEN | JEDE STUNDE EIN/AUSSCHALTEN | LP
" | 21I-0117Z | " | 1 | 1.9 | 595 | 1.844 | 3.683 | 3.662 | 0.0105 | 7.4375 | MU2-V2 | 2 | 40 |  | " | LP
" | " | " | 1 |  |  | 1.839 | [7 empty] | MEM.FALTEN | " | LP
" | 21I-0118Z | " | 1 | 1.5 | 595 | 1.832 | 3.659 | 3.637 | 0.011 | 7.4375 | MU2-V2 | 2 | 40 |  | " | LP
" | " | " | 1 |  |  | 1.828 | [8 empty] | " | LP
" | 21I-0119Z | " | 1 | 1.5 | 595 | 1.83 | 3.66 | 3.637 | 0.0115 | 7.4375 | MU2-V2 | 2 | 40 |  | " | LP
" | " | " | 1 |  |  | 1.831 | [8 empty] | " | LP
" | 21I-0120Z | " | 1 | 1.7 | 594 | 1.832 | 3.659 | 3.637 | 0.011 | 7.425 | MU2-V2 | 2 | 40 |  | " | LP
" | " | " | 1 |  |  | 1.827 | [8 empty] | " | LP
FA603875 | 21I-0121Z | " | 1 | 1.5 | 894 | 1.835 | 5.53 | 5.495 | 0.01166667 | 7.45 | MU3-V2 | 3 | 40 |  | NEUE SPÜLANLAGE LINKE SEITE | LP
" | " | 604680 | 1 |  |  | 1.847 | [8 empty] | JEDE STUNDE EIN/AUSSCHALTEN | LP
" | " | " | 1 |  |  | 1.844 | [7 empty] | MEM.PUNKTSTELLEN | " | LP
" | 21I-0122Z | " | 1 | 1.7 | 895 | 1.841 | 5.542 | 5.505 | 0.01233333 | 7.458333 | MU3-V2 | 3 | 40 |  | " | LP
" | " | " | 1 |  |  | 1.852 | [8 empty] | " | LP
" | " | " | 1 |  |  | 1.85 | [7 empty] | MEM.STREIFEN | " | LP
" | 21I-0123Z | " | 1 | 2.4 | 893 | 1.847 | 5.539 | 5.509 | 0.01 | 7.441667 | MU3-V2 | 3 | 40 |  | " | LP
" | " | " | 1 |  |  | 1.846 | [8 empty] | " | LP
" | " | " | 1 |  |  | 1.846 | [7 empty] | MEM.ÜBERLAPPUNG | " | LP
" | 21I-0124Z | " | 1 | 2.3 | 894 | 1.838 | 5.53 | 5.5 | 0.01 | 7.45 | MU3-V2 | 3 | 40 |  | " | LP
" | " | " | 1 |  |  | 1.846 | [8 empty] | " | LP
" | " | " | 1 |  |  | 1.844 | [8 empty] | " | LP
" | 21I-0125Z | " | 1 | 2.4 | 893 | 1.838 | 5.514 | 5.482 | 0.01066667 | 7.441667 | MU3-V2 | 3 | 40 |  | " | LP
" | " | " | 1 |  |  | 1.837 | [8 empty] | " | LP
" | " | " | 1 |  |  | 1.838 | [7 empty] | MEM.ÜBERLAPPUNG | " | LP
FA603844 | 21I-0126Z | 604668 | 1 | 0.2 | 182 |  | 1.86 | 1.849 | 0.011 | 7.28 | MI-V4 | 1 | 25 |  | NEUE SPÜLANLAGE LINKE SEITE | LP
" | 21I-0127Z | " | 1 | 0.3 | 182 |  | 1.861 | 1.85 | 0.011 | 7.28 | MI-V4 | 1 | 25 |  | JEDE STUNDE EIN/AUSSCHALTEN | LP
" | 21I-0128Z | " | 1 | 0.2 | 182 |  | 1.857 | 1.847 | 0.01 | 7.28 | MI-V4 | 1 | 25 |  | " | LP
" | 21I-0129Z | " | 1 | 0.3 | 181 |  | 1.857 | 1.85 | 0.007 | 7.24 | MI-V4 | 1 | 25 |  | " | LP
" | 21I-0130Z | " | 1 | 0.4 | 181 |  | 1.86 | 1.851 | 0.009 | 7.24 | MI-V4 | 1 | 25 | MEM.PUNKTSTELLEN | " | LP
" | 21I-0131Z | " | 1 | 0.3 | 182 |  | 1.857 | 1.847 | 0.01 | 7.28 | MI-V4 | 1 | 25 |  | NEUE SPÜLANLAGE RECHTE SEITE | LP
" | 21I-0132Z | " | 1 | 0.2 | 182 |  | 1.867 | 1.857 | 0.01 | 7.28 | MI-V4 | 1 | 25 |  | JEDE STUNDE EIN/AUSSCHALTEN | LP
" | 21I-0133Z | " | 1 | 0.3 | 182 |  | 1.861 | 1.85 | 0.011 | 7.28 | MI-V4 | 1 | 25 |  | " | LP
" | 21I-0134Z | " | 1 | 0.2 | 181 |  | 1.864 | 1.854 | 0.01 | 7.24 | MI-V4 | 1 | 25 | MEM.ÜBERLAPPUNG | " | LP
" | 21I-0135Z | " | 1 | 0.4 | 182 |  | 1.867 | 1.856 | 0.011 | 7.28 | MI-V4 | 1 | 25 |  | " | LP
" | 21I-0136Z | " | 1 | 0 | 181 |  | 1.861 | 1.849 | 0.012 | 7.24 | MI-V4 | 1 | 25 | MEM.PUNKTSTELLEN |  | LP
" | 21I-0137Z | " | 1 | 0 | 181 |  | 1.876 | 1.864 | 0.012 | 7.24 | MI-V4 | 1 | 25 | MEM.PUNKTSTELLEN |  | LP
" | 21I-0138Z | " | 1 | 0 | 182 |  | 1.871 | 1.86 | 0.011 | 7.28 | MI-V4 | 1 | 25 | MEM.ÜBERLAPPUNG |  | LP
" | 21I-0139Z | " | 1 | 0 | 182 |  | 1.868 | 1.856 | 0.012 | 7.28 | MI-V4 | 1 | 25 | MEM.PUNKTSTELLEN |  | LP
" | 21I-0140Z | " | 1 | 0.1 | 182 |  | 1.871 | 1.858 | 0.013 | 7.28 | MI-V4 | 1 | 25 |  |  | LP
" | 21I-0141Z | " | 1 | 0.2 | 181 |  | 1.856 | 1.845 | 0.011 | 7.24 | MI-V4 | 1 | 25 |  | NEUE SPÜLANLAGE RECHTE SEITE | LP
" | 21I-0142Z | 604668 | 1 | 0.3 | 184 |  | 1.85 | 1.839 | 0.011 | 7.36 | MI-V4 | 1 | 25 |  | JEDE STUNDE EIN/AUSSCHALTEN | LP
" | 21I-0143Z | " | 1 | 0.2 | 181 |  | 1.857 | 1.848 | 0.009 | 7.24 | MI-V4 | 1 | 25 |  | " | LP
" | 21I-0144Z | " | 1 | 0.3 | 184 |  | 1.844 | 1.834 | 0.01 | 7.36 | MI-V4 | 1 | 25 |  | " | LP
" | 21I-0145Z | " | 1 | 0.4 | 184 |  | 1.854 | 1.843 | 0.011 | 7.36 | MI-V4 | 1 | 25 | MEM.PUNKTSTELLEN | " | LP
" | 21I-0146Z | " | 1 | 0.3 | 184 |  | 1.84 | 1.829 | 0.011 | 7.36 | MI-V4 | 1 | 25 |  | " | LP
" | 21I-0147Z | " | 1 | 0.2 | 182 |  | 1.827 | 1.813 | 0.014 | 7.28 | MI-V4 | 1 | 25 |  | " | LP
" | 21I-0148Z | " | 1 | 0.3 | 179 |  | 1.859 | 1.848 | 0.011 | 7.16 | MI-V4 | 1 | 25 |  | " | LP
" | 21I-0149Z | " | 1 | 0.2 | 182 |  | 1.872 | 1.861 | 0.011 | 7.28 | MI-V4 | 1 | 25 | MEM.PUNKTSTELLEN | " | LP
" | 21I-0150Z | " | 1 | 0.4 | 182 |  | 1.859 | 1.85 | 0.009 | 7.28 | MI-V4 | 1 | 25 | MEM.PUNKTSTELLEN | " | LP
" | 21I-0151Z | 604669 | 1 | 0.2 | 179 |  | 1.859 | 1.85 | 0.009 | 7.16 | MI-V4 | 1 | 25 |  | " | LP
" | 21I-0152Z | " | 1 | 0.3 | 182 |  | 1.869 | 1.86 | 0.009 | 7.28 | MI-V4 | 1 | 25 | MEM.PUNKTSTELLEN | " | LP
" | 21I-0153Z | " | 1 | 0.2 | 182 |  | 1.868 | 1.857 | 0.011 | 7.28 | MI-V4 | 1 | 25 | MEM.ÜBERLAPPUNG | " | LP
" | 21I-0154Z | " | 1 | 0.3 | 181 |  | 1.871 | 1.86 | 0.011 | 7.24 | MI-V4 | 1 | 25 | MEM.PUNKTSTELLEN | " | LP
" | 21I-0155Z | " | 1 | 0.4 | 180 |  | 1.876 | 1.869 | 0.007 | 7.2 | MI-V4 | 1 | 25 |  | " | LP
Revision | Reparatur | Test
TEST | 19E-0095Z-R | AMERIKA | 2 | 0.4 | 291 |  | 2.195 | 2.175 | 0.02 | 7.275 | MU1-V2 | 1 | 40 | MEM.AMERIKA | NEUE SPÜLANLAGE LINKE SEITE | LP
FA642476 | 17J-0006Z-R | 638520 | 2 | 0.1 | 581 | 1.831 | 3.664 | 3.639 | 0.0125 | 7.2625 | MU2-V2 | 2 | 40 | MEM.SCHLECHT GESCNITTEN |  | LP
" | " | " | 2 |  |  | 1.833 | [7 empty] | MEM.ÜBERLAPPUNG |  | LP
" | 20C-0075Z-R | " | 2 | 0.2 | 581 | 1.846 | 3.683 | 3.658 | 0.0125 | 7.2625 | MU2-V2 | 2 | 40 |  |  | LP
" | " | " | 2 |  |  | 1.838 | [7 empty] | MEM.PUNKTSTELLEN |  | LP
" | 20H-0034Z-R | " | 2 | 0.1 | 586 | 1.845 | 3.684 | 3.659 | 0.0125 | 7.325 | MU2-V2 | 2 | 40 |  |  | LP
" | " | " | 2 |  |  | 1.839 | [7 empty] | MEM.ÜBERLAPPUNG |  | LP
Note on Q1: O-Elektrode mit Gravur an falscher Position; *= Flachdichtung DB-10093 b= Bächler- Elektrode
Note on C2: Zellenmontage: TH 30.7.21
Note on C22: Zellenmontage: TH 29.7.21
Note on C29: Zellenmontage: TH 2.8.21
Note on C42: Zellenmontage: TH 2.8.21
Note on C49: Zellenmontage: TH 4.8.21
Note on C69: Zellenmontage: TH 9.8.21
Note on C89: Zellenmontage: TH 11.8.21
Note on C92: Zellenmontage: TH 16.6.21
Note on C98: Zellenmontage: TH 23.7.21
Note on C108: Zellenmontage: TH 26.7.21
Note on C112: Zellenmontage: TH 11.8.21
Note on C123: Zellenmontage: TH 13.8.21
Note on C152: Zellenmontage: TH 13.8.21
Note on C163: Zellenmontage: TH 18.8.21
Note on C183: Zellenmontage: TH 19.8.21
Note on C197: Zellenmontage: TH 26.7.21
Note on C213: Zellenmontage: TH 27.7.21
Note on C222: Zellenmontage: TH 27.8.21
Note on C245: Zellenmontage: TH 11.8.21

## Okt
FA # | Cell # | Membran Batch FA | Test Station Nr. | Temp Kat T1-T2 / [°C] | Gasfluss / [mln / min] | Membrane V @ 13 bar/[V] | Cell V @ 13 bar/[V] | Cell V @ 0 bar [V] | Volt Diff. [V] |  | H2 Prod SmL/A |  | Type | Anz. Layer | Strom / [A] |  | Bemerkungen | Bemerkungen | Visum
FA603855 | 21J-0001Z | 604680 | 1 | 0.2 | 291 |  | 1.828 | 1.817 | 0.011 |  | 7.275 |  | MU1-V2 | 1 | 40 |  |  | NEUE SPÜLANLAGE LINKE SEITE | LP
" | 21J-0002Z | " | 1 | 0.3 | 292 |  | 1.84 | 1.833 | 0.007 |  | 7.3 |  | MU1-V2 | 1 | 40 |  |  | JEDE STUNDE EIN/AUSSCHALTEN | LP
" | 21J-0003Z | " | 1 | 0.2 | 292 |  | 1.84 | 1.83 | 0.01 |  | 7.3 |  | MU1-V2 | 1 | 40 |  | MEM.PUNKTSTELLEN | " | LP
" | 21J-0004Z | " | 1 | 0.3 | 292 |  | 1.842 | 1.832 | 0.01 |  | 7.3 |  | MU1-V2 | 1 | 40 |  |  | " | LP
" | 21J-0005Z | " | 1 | 0.4 | 292 |  | 1.843 | 1.833 | 0.01 |  | 7.3 |  | MU1-V2 | 1 | 40 |  |  | " | LP
" | 21J-0006Z | " | 1 | 0.3 | 291 |  | 1.841 | 1.831 | 0.01 |  | 7.275 |  | MU1-V2 | 1 | 40 |  |  | " | LP
" | 21J-0007Z | 604680 | 2 | 0.2 | 294 |  | 1.844 | 1.833 | 0.011 |  | 7.35 |  | MU1-V2 | 1 | 40 |  | MEM.STREIFEN | " | LP
" | 21J-0008Z | " | 2 | 0.3 | 292 |  | 1.851 | 1.84 | 0.011 |  | 7.3 |  | MU1-V2 | 1 | 40 |  | MEM.PUNKTSTELLEN | " | LP
" | 21J-0009Z | " | 2 | 0.2 | 291 |  | 1.851 | 1.841 | 0.01 |  | 7.275 |  | MU1-V2 | 1 | 40 |  |  | " | LP
" | 21J-0010Z | " | 2 | 0.4 | 294 |  | 1.853 | 1.842 | 0.011 |  | 7.35 |  | MU1-V2 | 1 | 40 |  |  | " | LP
" | 21J-0011Z | " | 2 | 0.2 | 292 |  | 1.862 | 1.851 | 0.011 |  | 7.3 |  | MU1-V2 | 1 | 40 |  |  | NEUE SPÜLANLAGE RECHTE SEITE | LP
" | 21J-0012Z | " | 1 | 0.3 | 291 |  | 1.863 | 1.854 | 0.009 |  | 7.275 |  | MU1-V2 | 1 | 40 |  | MEM.PUNKTSTELLEN | JEDE STUNDE EIN/AUSSCHALTEN | LP
" | 21J-0013Z | " | 2 | 0.3 | 292 |  | 1.854 | 1.844 | 0.01 |  | 7.3 |  | MU1-V2 | 1 | 40 |  |  | " | LP
" | 21J-0014Z | " | 2 | 0.4 | 291 |  | 1.857 | 1.845 | 0.012 |  | 7.275 |  | MU1-V2 | 1 | 40 |  | MEM.PUNKTSTELLEN | " | LP
" | 21J-0015Z | " | 2 | 0.4 | 291 |  | 1.85 | 1.84 | 0.01 |  | 7.275 |  | MU1-V2 | 1 | 40 |  |  | " | LP
" | 21J-0016Z | " | 1 | 0.2 | 292 |  | 1.866 | 1.858 | 0.008 |  | 7.3 |  | MU1-V2 | 1 | 40 |  |  | NEUE SPÜLANLAGE LINKE SEITE | LP
" | 21J-0017Z | " | 1 | 0.3 | 292 |  | 1.854 | 1.842 | 0.012 |  | 7.3 |  | MU1-V2 | 1 | 40 |  |  | JEDE STUNDE EIN/AUSSCHALTEN | LP
" | 21J-0018Z | " | 1 | 0.2 | 293 |  | 1.851 | 1.839 | 0.012 |  | 7.325 |  | MU1-V2 | 1 | 40 |  |  | " | LP
" | 21J-0019Z | " | 1 | 0.4 | 293 |  | 1.858 | 1.845 | 0.013 |  | 7.325 |  | MU1-V2 | 1 | 40 |  |  | " | LP
" | 21J-0020Z | " | 1 | 0.2 | 293 |  | 1.853 | 1.842 | 0.011 |  | 7.325 |  | MU1-V2 | 1 | 40 |  |  | " | LP
" | 21J-0021Z | " | 1 | 0.3 | 291 |  | 1.848 | 1.836 | 0.012 |  | 7.275 |  | MU1-V2 | 1 | 40 |  | MEM.PUNKTSTELLEN | " | LP
" | 21J-0022Z | " | 1 | 0.3 | 293 |  | 1.846 | 1.834 | 0.012 |  | 7.325 |  | MU1-V2 | 1 | 40 |  |  | " | LP
" | 21J-0023Z | " | 1 | 0.1 | 292 |  | 1.858 | 1.846 | 0.012 |  | 7.3 |  | MU1-V2 | 1 | 40 |  |  | " | LP
" | 21J-0024Z | " | 1 | 0.2 | 294 |  | 1.858 | 1.847 | 0.011 |  | 7.35 |  | MU1-V2 | 1 | 40 |  |  | " | LP
" | 21J-0025Z | " | 1 | 0.2 | 294 |  | 1.862 | 1.85 | 0.012 |  | 7.35 |  | MU1-V2 | 1 | 40 |  | MEM.ÜBERLAPPUNG | " | LP
FA603856 | 21J-0026Z | 604680 | 2 | 0.1 | 291 |  | 1.862 | 1.85 | 0.012 |  | 7.275 |  | MU1-V2 | 1 | 40 |  |  | NEUE SPÜLANLAGE LINKE SEITE | LP
" | 21J-0027Z | 604680 | 2 | 0.2 | 292 |  | 1.85 | 1.838 | 0.012 |  | 7.3 |  | MU1-V2 | 1 | 40 |  |  | JEDE STUNDE EIN/AUSSCHALTEN | LP
" | 21J-0028Z | " | 2 | 0.2 | 292 |  | 1.855 | 1.846 | 0.009 |  | 7.3 |  | MU1-V2 | 1 | 40 |  | MEM.PUNKTSTELLEN | " | LP
" | 21J-0029Z | " | 2 | 0.2 | 292 |  | 1.86 | 1.849 | 0.011 |  | 7.3 |  | MU1-V2 | 1 | 40 |  | MEM.ÜBERLAPPUNG | " | LP
" | 21J-0030Z | " | 2 | 0.2 | 291 |  | 1.852 | 1.841 | 0.011 |  | 7.275 |  | MU1-V2 | 1 | 40 |  | MEM.PUNKTSTELLEN | " | LP
" | 21J-0031Z | " | 2 | 0.2 | 291 |  | 1.85 | 1.84 | 0.01 |  | 7.275 |  | MU1-V2 | 1 | 40 |  |  | " | LP
" | 21J-0032Z | " | 2 | 0.2 | 291 |  | 1.85 | 1.84 | 0.01 |  | 7.275 |  | MU1-V2 | 1 | 40 |  | MEM.PUNKTSTELLEN | " | LP
" | 21J-0033Z | " | 2 | 0.1 | 292 |  | 1.846 | 1.835 | 0.011 |  | 7.3 |  | MU1-V2 | 1 | 40 |  | MEM.TRANSPARENT | " | LP
" | 21J-0034Z | " | 2 | 0.2 | 291 |  | 1.847 | 1.837 | 0.01 |  | 7.275 |  | MU1-V2 | 1 | 40 |  | MEM.PUNKTSTELLEN,STREIFEN | " | LP
" | 21J-0035Z | " | 2 | 0.2 | 290 |  | 1.865 | 1.856 | 0.009 |  | 7.25 |  | MU1-V2 | 1 | 40 |  |  | " | LP
" | 21J-0036Z | " | 2 | 0.1 | 291 |  | 1.864 | 1.854 | 0.01 |  | 7.275 |  | MU1-V2 | 1 | 40 |  |  | NEUE SPÜLANLAGE RECHTE SEITE | LP
" | 21J-0037Z | " | 2 | 0.2 | 291 |  | 1.861 | 1.853 | 0.008 |  | 7.275 |  | MU1-V2 | 1 | 40 |  |  | JEDE STUNDE EIN/AUSSCHALTEN | LP
" | 21J-0038Z | " | 2 | 0.2 | 291 |  | 1.862 | 1.852 | 0.01 |  | 7.275 |  | MU1-V2 | 1 | 40 |  |  | " | LP
" | 21J-0039Z | " | 2 | 0.2 | 291 |  | 1.857 | 1.847 | 0.01 |  | 7.275 |  | MU1-V2 | 1 | 40 |  |  | " | LP
" | 21J-0040Z | " | 2 | 0.1 | 291 |  | 1.864 | 1.854 | 0.01 |  | 7.275 |  | MU1-V2 | 1 | 40 |  |  | " | LP
" | 21J-0041Z | " | 2 | 0 | 293 |  | 1.846 | 1.833 | 0.013 |  | 7.325 |  | MU1-V2 | 1 | 40 |  |  |  | LP
" | 21J-0042Z | " | 2 | 0 | 290 |  | 1.852 | 1.84 | 0.012 |  | 7.25 |  | MU1-V2 | 1 | 40 |  |  |  | LP
" | 21J-0043Z | " | 2 | 0 | 291 |  | 1.857 | 1.844 | 0.013 |  | 7.275 |  | MU1-V2 | 1 | 40 |  |  |  | LP
" | 21J-0044Z | " | 2 | 0 | 292 |  | 1.858 | 1.845 | 0.013 |  | 7.3 |  | MU1-V2 | 1 | 40 |  |  |  | LP
" | 21J-0045Z | " | 2 | 0 | 291 |  | 1.856 | 1.844 | 0.012 |  | 7.275 |  | MU1-V2 | 1 | 40 |  |  |  | LP
" | 21J-0046Z | " | 2 | 0.5 | 294 |  | 1.871 | 1.86 | 0.011 |  | 7.35 |  | MU1-V2 | 1 | 40 |  |  | NEUE SPÜLANLAGE LINKE SEITE | LP
" | 21J-0047Z | 604680 | 2 | 0.5 | 292 |  | 1.868 | 1.857 | 0.011 |  | 7.3 |  | MU1-V2 | 1 | 40 |  |  | JEDE STUNDE EIN/AUSSCHALTEN | LP
" | 21J-0048Z | " | 2 | 0.6 | 292 |  | 1.872 | 1.86 | 0.012 |  | 7.3 |  | MU1-V2 | 1 | 40 |  |  | " | LP
" | 21J-0049Z | " | 2 | 0.5 | 291 |  | 1.868 | 1.858 | 0.01 |  | 7.275 |  | MU1-V2 | 1 | 40 |  |  | " | LP
" | 21J-0050Z | " | 2 | 0.5 | 291 |  | 1.871 | 1.859 | 0.012 |  | 7.275 |  | MU1-V2 | 1 | 40 |  | MEM.PUNKTSTELLEN | " | LP
" | 21J-0051Z | " | 2 | 0.7 | 292 |  | 1.874 | 1.861 | 0.013 |  | 7.3 |  | MU1-V2 | 1 | 40 |  | MEM.PUNKTSTELLEN | " | LP
" | 21J-0052Z | " | 2 | 0.6 | 291 |  | 1.87 | 1.859 | 0.011 |  | 7.275 |  | MU1-V2 | 1 | 40 |  | MEM.PUNKTSTELLEN | " | LP
" | 21J-0053Z | " | 2 | 0.5 | 291 |  | 1.877 | 1.868 | 0.009 |  | 7.275 |  | MU1-V2 | 1 | 40 |  |  | " | LP
" | 21J-0054Z | " | 2 | 0.5 | 291 |  | 1.87 | 1.861 | 0.009 |  | 7.275 |  | MU1-V2 | 1 | 40 |  |  | " | LP
" | 21J-0055Z | " | 2 | 0.4 | 291 |  | 1.875 | 1.865 | 0.01 |  | 7.275 |  | MU1-V2 | 1 | 40 |  | MEM.PUNKTSTELLEN | " | LP
" | 21J-0056Z | " | 1 | 8 | 293 |  | 1.85 | 1.84 | 0.01 |  | 7.325 |  | MU1-V2 | 1 | 40 |  | MEM.STREIFEN | NEUE SPÜLANLAGE RECHTE SEITE | LP
" | 21J-0057Z | " | 1 | 10.7 | 295 |  | 1.846 | 1.834 | 0.012 |  | 7.375 |  | MU1-V2 | 1 | 40 |  | MEM.PUNKTSTELLEN | JEDE STUNDE EIN/AUSSCHALTEN | LP
" | 21J-0058Z | " | 2 | 0.5 | 292 |  | 1.867 | 1.857 | 0.01 |  | 7.3 |  | MU1-V2 | 1 | 40 |  | MEM.STREIFEN | " | LP
" | 21J-0059Z | " | 2 | 0.6 | 291 |  | 1.873 | 1.862 | 0.011 |  | 7.275 |  | MU1-V2 | 1 | 40 |  | MEM.PUNKTSTELLEN | " | LP
" | 21J-0060Z | " | 2 | 0.6 | 291 |  | 1.87 | 1.86 | 0.01 |  | 7.275 |  | MU1-V2 | 1 | 40 |  | MEM.PUNKTSTELLEN | " | LP
" | 21J-0061Z | " | 2 | 0 | 291 |  | 1.837 | 1.826 | 0.011 |  | 7.275 |  | MU1-V2 | 1 | 40 |  | MEM.PUNKTSTELLEN |  | LP
" | 21J-0062Z | " | 2 | 0.1 | 291 |  | 1.839 | 1.827 | 0.012 |  | 7.275 |  | MU1-V2 | 1 | 40 |  |  |  | LP
" | 21J-0063Z | " | 2 | 0.3 | 292 |  | 1.841 | 1.829 | 0.012 |  | 7.3 |  | MU1-V2 | 1 | 40 |  | MEM.PUNKTSTELLEN,STREIFEN |  | LP
" | 21J-0064Z | " | 2 | 0.2 | 292 |  | 1.844 | 1.832 | 0.012 |  | 7.3 |  | MU1-V2 | 1 | 40 |  |  |  | LP
" | 21J-0065Z | " | 1 | 2.2 | 295 |  | 1.833 | 1.82 | 0.013 |  | 7.375 |  | MU1-V2 | 1 | 40 |  |  |  | LP
FA612975 | 21J-0066Z | " | 1 |  | 3505 | 1.87 | 22.22 | 22.04 | 0.015 |  | 7.302083 |  | MU12-V1 | 12 | 40 |  |  |  | LP/CS
" | " | 640870 | 1 |  |  | 1.853 | [12 empty] | LP/CS
" | " | " | 1 |  |  | 1.85 | [12 empty] | LP/CS
" | " | " | 1 |  |  | 1.85 | [10 empty] | MEM.PUNKTSTELLEN |  | LP/CS
" | " | " | 1 |  |  | 1.856 | [12 empty] | LP/CS
" | " | " | 1 |  |  | 1.85 | [12 empty] | LP/CS
" | " | " | 1 |  |  | 1.845 | [10 empty] | MEM.PUNKTSTELLEN |  | LP/CS
" | " | " | 1 |  |  | 1.85 | [12 empty] | LP/CS
" | " | " | 1 |  |  | 1.848 | [12 empty] | LP/CS
" | " | " | 1 |  |  | 1.85 | [12 empty] | LP/CS
" | " | " | 1 |  |  | 1.845 | [10 empty] | MEM.PUNKTSTELLEN |  | LP/CS
" | " | " | 1 |  |  | 1.861 | [10 empty] | MEM.STREIFEN |  | LP/CS
FA603845 | 21J-0067Z | 604669 | 1 | 2.5 | 182 |  | 1.871 | 1.862 | 0.009 |  | 7.28 |  | MI-V4 | 1 | 25 |  |  | NEUE SPÜLANLAGE LINKE SEITE | LP
" | 21J-0068Z | " | 1 | 2.8 | 183 |  | 1.87 | 1.859 | 0.011 |  | 7.32 |  | MI-V4 | 1 | 25 |  |  | JEDE STUNDE EIN/AUSSCHALTEN | LP
" | 21J-0069Z | " | 1 | 2.6 | 183 |  | 1.868 | 1.857 | 0.011 |  | 7.32 |  | MI-V4 | 1 | 25 |  |  | " | LP
" | 21J-0070Z | " | 1 | 2.8 | 183 |  | 1.871 | 1.86 | 0.011 |  | 7.32 |  | MI-V4 | 1 | 25 |  | MEM.PUNKTSTELLEN,ÜBERLAPPUNG | " | LP
" | 21J-0071Z | " | 1 | 3 | 182 |  | 1.871 | 1.86 | 0.011 |  | 7.28 |  | MI-V4 | 1 | 25 |  | MEM.ÜBERLAPPUNG | " | LP
" | 21J-0072Z | " | 1 | 3.2 | 182 |  | 1.875 | 1.864 | 0.011 |  | 7.28 |  | MI-V4 | 1 | 25 |  |  | " | LP
" | 21J-0073Z | " | 1 | 3.5 | 183 |  | 1.877 | 1.867 | 0.01 |  | 7.32 |  | MI-V4 | 1 | 25 |  |  | " | LP
" | 21J-0074Z | " | 1 | 5 | 182 |  | 1.882 | 1.874 | 0.008 |  | 7.28 |  | MI-V4 | 1 | 25 |  | MEM.PUNKTSTELLEN | " | LP
" | 21J-0075Z | " | 1 | 4.3 | 183 |  | 1.866 | 1.856 | 0.01 |  | 7.32 |  | MI-V4 | 1 | 25 |  | MEM.PUNKTSTELLEN | " | LP
" | 21J-0076Z | " | 1 | 3.6 | 182 |  | 1.879 | 1.868 | 0.011 |  | 7.28 |  | MI-V4 | 1 | 25 |  |  | " | LP
" | 21J-0077Z | " | 1 | 2.9 | 183 |  | 1.876 | 1.866 | 0.01 |  | 7.32 |  | MI-V4 | 1 | 25 |  |  | NEUE SPÜLANLAGE RECHTE SEITE | LP
" | 21J-0078Z | " | 1 | 3.6 | 182 |  | 1.875 | 1.867 | 0.008 |  | 7.28 |  | MI-V4 | 1 | 25 |  |  | JEDE STUNDE EIN/AUSSCHALTEN | LP
" | 21J-0079Z | " | 1 | 3.3 | 183 |  | 1.884 | 1.874 | 0.01 |  | 7.32 |  | MI-V4 | 1 | 25 |  |  | " | LP
" | 21J-0080Z | " | 1 | 3 | 182 |  | 1.881 | 1.872 | 0.009 |  | 7.28 |  | MI-V4 | 1 | 25 |  | MEM.ÜBERLAPPUNG | " | LP
" | 21J-0081Z | " | 1 | 3.6 | 182 |  | 1.878 | 1.869 | 0.009 |  | 7.28 |  | MI-V4 | 1 | 25 |  |  | " | LP
" | 21J-0082Z | " | 1 | 0.2 | 183 |  | 1.857 | 1.847 | 0.01 |  | 7.32 |  | MI-V4 | 1 | 25 |  |  |  | LP
" | 21J-0083Z | 604669 | 1 | 0.1 | 183 |  | 1.859 | 1.848 | 0.011 |  | 7.32 |  | MI-V4 | 1 | 25 |  |  |  | LP
" | 21J-0084Z | " | 1 | 0.2 | 183 |  | 1.866 | 1.855 | 0.011 |  | 7.32 |  | MI-V4 | 1 | 25 |  |  |  | LP
" | 21J-0085Z | " | 1 | 0.3 | 183 |  | 1.864 | 1.853 | 0.011 |  | 7.32 |  | MI-V4 | 1 | 25 |  | MEM.PUNKTSTELLEN |  | LP
" | 21J-0086Z | " | 1 | 0.3 | 183 |  | 1.862 | 1.85 | 0.012 |  | 7.32 |  | MI-V4 | 1 | 25 |  |  |  | LP
" | 21J-0087Z | " | 1 | 0.5 | 181 |  | 1.88 | 1.871 | 0.009 |  | 7.24 |  | MI-V4 | 1 | 25 |  |  | NEUE SPÜLANLAGE LINKE SEITE | LP
" | 21J-0088Z | " | 1 | 0.5 | 182 |  | 1.879 | 1.868 | 0.011 |  | 7.28 |  | MI-V4 | 1 | 25 |  |  | JEDE STUNDE EIN/AUSSCHALTEN | LP
" | 21J-0089Z | " | 1 | 0.8 | 182 |  | 1.878 | 1.868 | 0.01 |  | 7.28 |  | MI-V4 | 1 | 25 |  |  | " | LP
" | 21J-0090Z | " | 1 | 0.6 | 182 |  | 1.88 | 1.869 | 0.011 |  | 7.28 |  | MI-V4 | 1 | 25 |  |  | " | LP
" | 21J-0091Z | " | 1 | 0.9 | 182 |  | 1.876 | 1.867 | 0.009 |  | 7.28 |  | MI-V4 | 1 | 25 |  | MEM.PUNKTSTELLEN | " | LP
" | 21J-0092Z | " | 1 | 0.6 | 182 |  | 1.889 | 1.878 | 0.011 |  | 7.28 |  | MI-V4 | 1 | 25 |  | MEM.PUNKTSTELLEN | " | LP
" | 21J-0093Z | " | 1 | 0.8 | 180 |  | 1.872 | 1.863 | 0.009 |  | 7.2 |  | MI-V4 | 1 | 25 |  | MEM.ÜBERLAPPUNG,STREIFEN | " | LP
" | 21J-0094Z | " | 1 | 0.7 | 182 |  | 1.891 | 1.88 | 0.011 |  | 7.28 |  | MI-V4 | 1 | 25 |  |  | " | LP
" | 21J-0095Z | " | 1 | 0.8 | 182 |  | 1.882 | 1.872 | 0.01 |  | 7.28 |  | MI-V4 | 1 | 25 |  | MEM.PUNKTSTELLEN | " | LP
" | 21J-0096Z | " | 1 | 0.6 | 182 |  | 1.873 | 1.862 | 0.011 |  | 7.28 |  | MI-V4 | 1 | 25 |  |  | " | LP
" | 21J-0097Z | " | 1 | 0.5 | 183 |  | 1.879 | 1.868 | 0.011 |  | 7.32 |  | MI-V4 | 1 | 25 |  |  | NEUE SPÜLANLAGE RECHTE SEITE | LP
" | 21J-0098Z | " | 1 | 0.7 | 182 |  | 1.88 | 1.871 | 0.009 |  | 7.28 |  | MI-V4 | 1 | 25 |  |  | JEDE STUNDE EIN/AUSSCHALTEN | LP
" | 21J-0099Z | " | 1 | 0.5 | 183 |  | 1.877 | 1.866 | 0.011 |  | 7.32 |  | MI-V4 | 1 | 25 |  |  | " | LP
" | 21J-0100Z | " | 1 | 0.6 | 183 |  | 1.872 | 1.863 | 0.009 |  | 7.32 |  | MI-V4 | 1 | 25 |  |  | " | LP
" | 21J-0101Z | " | 1 | 0.2 | 183 |  | 1.867 | 1.854 | 0.013 |  | 7.32 |  | MI-V4 | 1 | 25 |  |  | " | LP
" | 21J-0102Z | " | 1 | 0.4 | 182 |  | 1.885 | 1.873 | 0.012 |  | 7.28 |  | MI-V4 | 1 | 25 |  | MEM.PUNKTSTELLEN |  | LP
" | 21J-0103Z | 605126 | 1 | 0.4 | 183 |  | 1.864 | 1.854 | 0.01 |  | 7.32 |  | MI-V4 | 1 | 25 |  | MEM.PUNKTSTELLEN |  | LP
" | 21J-0104Z | " | 1 | 0.4 | 182 |  | 1.882 | 1.872 | 0.01 |  | 7.28 |  | MI-V4 | 1 | 25 |  |  |  | LP
" | 21J-0105Z | " | 1 | 0.2 | 182 |  | 1.877 | 1.868 | 0.009 |  | 7.28 |  | MI-V4 | 1 | 25 |  | MEM.PUNKTSTELLEN |  | LP
" | 21J-0106Z | " | 1 | 0.1 | 182 |  | 1.863 | 1.853 | 0.01 |  | 7.28 |  | MI-V4 | 1 | 25 |  |  |  | LP
FA612975 | 21J-0107Z | 604680 | 1 |  | 3505 | 1.857 | 22.21 | 22.01 | 0.01666667 |  | 7.302083 |  | MU12-V1 | 12 | 40 |  |  |  | LP/CS
" | " | " | 1 |  |  | 1.857 | [12 empty] | LP/CS
" | " | " | 1 |  |  | 1.848 | [12 empty] | LP/CS
" | " | " | 1 |  |  | 1.856 | [12 empty] | LP/CS
" | " | " | 1 |  |  | 1.851 | [10 empty] | MEM.PUNKTSTELLEN |  | LP/CS
" | " | " | 1 |  |  | 1.849 | [10 empty] | MEM.PUNKTSTELLEN |  | LP/CS
" | " | " | 1 |  |  | 1.852 | [10 empty] | MEM.PUNKTSTELLEN |  | LP/CS
" | " | " | 1 |  |  | 1.851 | [12 empty] | LP/CS
" | " | " | 1 |  |  | 1.851 | [12 empty] | LP/CS
" | " | " | 1 |  |  | 1.842 | [12 empty] | LP/CS
" | " | " | 1 |  |  | 1.856 | [12 empty] | LP/CS
" | " | " | 1 |  |  | 1.857 | [12 empty] | LP/CS
FA603883 | 21J-0108Z | 640870 | 1 | 52 | 1193 | 1.849 | 7.37 | 7.34 | 0.0075 |  | 7.45625 |  | MU4-V2 | 4 | 40 |  |  | NEUE SPÜLANLAGE LINKE SEITE | LP
" | " | " | 1 |  |  | 1.842 | [11 empty] | JEDE STUNDE EIN/AUSSCHALTEN | LP
" | " | " | 1 |  |  | 1.837 | [11 empty] | " | LP
" | " | " | 1 |  |  | 1.845 | [10 empty] | MEM.PUNKTSTELLEN | " | LP
" | 21J-0109Z | " | 1 | 35 | 1193 | 1.826 | 7.33 | 7.3 | 0.0075 |  | 7.45625 |  | MU4-V2 | 4 | 40 |  |  | " | LP
" | " | " | 1 |  |  | 1.835 | [11 empty] | " | LP
" | " | " | 1 |  |  | 1.829 | [11 empty] | " | LP
" | " | " | 1 |  |  | 1.831 | [10 empty] | MEM.PUNKTSTELLEN | " | LP
" | 21J-0110Z | " | 1 | 35 | 1194 | 1.846 | 7.38 | 7.34 | 0.01 |  | 7.4625 |  | MU4-V2 | 4 | 40 |  |  | " | LP
" | " | " | 1 |  |  | 1.837 | [11 empty] | " | LP
" | " | 640870 | 1 |  |  | 1.851 | [11 empty] | " | LP
" | " | " | 1 |  |  | 1.844 | [10 empty] | MEM.GROSSE PUNKTSTELLE | " | LP
" | 21J-0111Z | " | 1 | 40 | 1193 | 1.845 | 7.38 | 7.35 | 0.0075 |  | 7.45625 |  | MU4-V2 | 4 | 40 |  |  | NEUE SPÜLANLAGE RECHTE SEITE | LP
" | " | " | 1 |  |  | 1.837 | [11 empty] | JEDE STUNDE EIN/AUSSCHALTEN | LP
" | " | " | 1 |  |  | 1.844 | [11 empty] | " | LP
" | " | " | 1 |  |  | 1.847 | [10 empty] | MEM.PUNKTSTELLEN | " | LP
" | 21J-0112Z | " | 1 | 40 | 1195 | 1.832 | 7.37 | 7.34 | 0.0075 |  | 7.46875 |  | MU4-V2 | 4 | 40 |  |  | " | LP
" | " | " | 1 |  |  | 1.847 | [11 empty] | " | LP
" | " | " | 1 |  |  | 1.845 | [11 empty] | " | LP
" | " | " | 1 |  |  | 1.849 | [11 empty] | " | LP
FA603850 | 21J-0113Z | 640870 | 1 | 20.3 | 597 | 1.838 | 3.68 | 3.657 | 0.0115 |  | 7.4625 |  | MU2-V2 | 2 | 40 |  |  | NEUE SPÜLANLAGE LINKE SEITE | LP
" | " | " | 1 |  |  | 1.843 | [10 empty] | MEM.PUNKTSTELLEN | JEDE STUNDE EIN/AUSSCHALTEN | LP
" | 21J-0114Z | " | 1 | 20.4 | 598 | 1.835 | 3.675 | 3.653 | 0.011 |  | 7.475 |  | MU2-V2 | 2 | 40 |  |  | " | LP
" | " | " | 1 |  |  | 1.841 | [10 empty] | MEM.PUNKTSTELLEN | " | LP
" | 21J-0115Z | " | 1 | 20 | 596 | 1.839 | 3.676 | 3.653 | 0.0115 |  | 7.45 |  | MU2-V2 | 2 | 40 |  |  | " | LP
" | " | " | 1 |  |  | 1.838 | [10 empty] | MEM.PUNKTSTELLEN | " | LP
" | 21J-0116Z | " | 1 | 17 | 596 | 1.836 | 3.678 | 3.653 | 0.0125 |  | 7.45 |  | MU2-V2 | 2 | 40 |  |  | " | LP
" | " | " | 1 |  |  | 1.843 | [10 empty] | MEM.PUNKTSTELLEN | " | LP
" | 21J-0117Z | " | 1 | 14 | 596 | 1.85 | 3.698 | 3.676 | 0.011 |  | 7.45 |  | MU2-V2 | 2 | 40 |  |  | " | LP
" | " | " | 1 |  |  | 1.849 | [10 empty] | MEM.PUNKTSTELLEN | " | LP
" | 21J-0118Z | " | 1 | 8 | 597 | 1.833 | 3.669 | 3.645 | 0.012 |  | 7.4625 |  | MU2-V2 | 2 | 40 |  |  | " | LP
" | " | " | 1 |  |  | 1.836 | [10 empty] | MEM.STREIFEN | " | LP
" | 21J-0119Z | " | 1 | 9.2 | 596 | 1.855 | 3.7 | 3.677 | 0.0115 |  | 7.45 |  | MU2-V2 | 2 | 40 |  |  | " | LP
" | " | " | 1 |  |  | 1.847 | [11 empty] | " | LP
" | 21J-0120Z | " | 1 | 1 | 596 | 1.848 | 3.695 | 3.674 | 0.0105 |  | 7.45 |  | MU2-V2 | 2 | 40 |  |  | " | LP
" | " | " | 1 |  |  | 1.848 | [10 empty] | MEM.PUNKTSTELLEN | " | LP
" | 21J-0121Z | " | 1 | 0.9 | 597 | 1.823 | 3.641 | 3.617 | 0.012 |  | 7.4625 |  | MU2-V2 | 2 | 40 |  |  |  | LP
" | " | " | 1 |  |  | 1.818 | [12 empty] | LP
" | 21J-0122Z | " | 1 | 0.7 | 595 | 1.818 | 3.644 | 3.623 | 0.0105 |  | 7.4375 |  | MU2-V2 | 2 | 40 |  |  |  | LP
" | " | 642843 | 1 |  |  | 1.827 | [10 empty] | MEM.PUNKTSTELLEN |  | LP
FA646903 | 21J-0123Z | " | 1 | 16.2 | 296 |  | 1.849 | 1.838 | 0.011 |  | 7.4 |  | MU1-V2 | 1 | 40 |  |  | NEUE SPÜLANLAGE LINKE SEITE | LP
" | 21J-0124Z | " | 1 | 14.4 | 296 |  | 1.844 | 1.834 | 0.01 |  | 7.4 |  | MU1-V2 | 1 | 40 |  |  | JEDE STUNDE EIN/AUSSCHALTEN | LP
" | 21J-0125Z | " | 1 | 14.3 | 296 |  | 1.843 | 1.832 | 0.011 |  | 7.4 |  | MU1-V2 | 1 | 40 |  |  | " | LP
" | 21J-0126Z | " | 1 | 15.5 | 295 |  | 1.845 | 1.833 | 0.012 |  | 7.375 |  | MU1-V2 | 1 | 40 |  |  | " | LP
" | 21J-0127Z | " | 1 | 15.5 | 296 |  | 1.849 | 1.838 | 0.011 |  | 7.4 |  | MU1-V2 | 1 | 40 |  |  | " | LP
" | 21J-0128Z | " | 1 | 15.9 | 295 |  | 1.847 | 1.836 | 0.011 |  | 7.375 |  | MU1-V2 | 1 | 40 |  |  | " | LP
" | 21J-0129Z | " | 1 | 20.4 | 295 |  | 1.846 | 1.838 | 0.008 |  | 7.375 |  | MU1-V2 | 1 | 40 |  | MEM.STREIFEN | " | LP
" | 21J-0130Z | " | 1 | 16 | 296 |  | 1.845 | 1.833 | 0.012 |  | 7.4 |  | MU1-V2 | 1 | 40 |  | MEM.PUNKTSTELLEN | " | LP
" | 21J-0131Z | " | 1 | 13.3 | 296 |  | 1.838 | 1.826 | 0.012 |  | 7.4 |  | MU1-V2 | 1 | 40 |  |  | " | LP
" | 21J-0132Z | " | 1 | 15 | 292 |  | 1.834 | 1.826 | 0.008 |  | 7.3 |  | MU1-V2 | 1 | 40 |  |  | " | LP
" | 21J-0133Z | " | 1 | 5.5 | 295 |  | 1.852 | 1.842 | 0.01 |  | 7.375 |  | MU1-V2 | 1 | 40 |  |  | " | LP
" | 21J-0134Z | 642843 | 1 | 5.1 | 295 |  | 1.844 | 1.834 | 0.01 |  | 7.375 |  | MU1-V2 | 1 | 40 |  | MEM.PUNKTSTELLEN | " | LP
" | 21J-0135Z | " | 1 | 6.3 | 297 |  | 1.845 | 1.835 | 0.01 |  | 7.425 |  | MU1-V2 | 1 | 40 |  |  | " | LP
" | 21J-0136Z | " | 1 | 7.9 | 296 |  | 1.852 | 1.841 | 0.011 |  | 7.4 |  | MU1-V2 | 1 | 40 |  | MEM.STREIFEN | " | LP
" | 21J-0137Z | " | 1 | 6.3 | 296 |  | 1.854 | 1.843 | 0.011 |  | 7.4 |  | MU1-V2 | 1 | 40 |  |  | " | LP
" | 21J-0138Z | " | 1 | 7 | 296 |  | 1.852 | 1.841 | 0.011 |  | 7.4 |  | MU1-V2 | 1 | 40 |  | MEM.ÜBERLAPPUNG | " | LP
" | 21J-0139Z | " | 1 | 5.6 | 296 |  | 1.848 | 1.837 | 0.011 |  | 7.4 |  | MU1-V2 | 1 | 40 |  |  | " | LP
" | 21J-0140Z | " | 1 | 4.7 | 296 |  | 1.841 | 1.83 | 0.011 |  | 7.4 |  | MU1-V2 | 1 | 40 |  |  | " | LP
" | 21J-0141Z | " | 1 | 8.6 | 296 |  | 1.864 | 1.852 | 0.012 |  | 7.4 |  | MU1-V2 | 1 | 40 |  |  | " | LP
" | 21J-0142Z | " | 1 | 7.7 | 294 |  | 1.867 | 1.858 | 0.009 |  | 7.35 |  | MU1-V2 | 1 | 40 |  |  |  | LP
" | 21J-0143Z | " | 1 | 3.5 | 296 |  | 1.851 | 1.839 | 0.012 |  | 7.4 |  | MU1-V2 | 1 | 40 |  |  |  | LP
" | 21J-0144Z | " | 1 | 6.1 | 295 |  | 1.856 | 1.844 | 0.012 |  | 7.375 |  | MU1-V2 | 1 | 40 |  | MEM.PUNKTSTELLEN |  | LP
" | 21J-0145Z | " | 1 | 6 | 295 |  | 1.846 | 1.835 | 0.011 |  | 7.375 |  | MU1-V2 | 1 | 40 |  |  |  | LP
" | 21J-0146Z | " | 1 | 6.1 | 295 |  | 1.838 | 1.827 | 0.011 |  | 7.375 |  | MU1-V2 | 1 | 40 |  |  |  | LP
" | 21J-0147Z | " | 1 | 6.2 | 295 |  | 1.847 | 1.836 | 0.011 |  | 7.375 |  | MU1-V2 | 1 | 40 |  |  |  | LP
" | 21J-0148Z | " | 1 | 6.5 | 295 |  | 1.846 | 1.834 | 0.012 |  | 7.375 |  | MU1-V2 | 1 | 40 |  |  |  | LP
" | 21J-0149Z | " | 1 | 7.5 | 295 |  | 1.847 | 1.835 | 0.012 |  | 7.375 |  | MU1-V2 | 1 | 40 |  |  |  | LP
" | 21J-0150Z | " | 1 | 13 | 294 |  | 1.85 | 1.841 | 0.009 |  | 7.35 |  | MU1-V2 | 1 | 40 |  |  |  | LP
" | 21J-0151Z | " | 1 | 6.3 | 295 |  | 1.832 | 1.822 | 0.01 |  | 7.375 |  | MU1-V2 | 1 | 40 |  |  |  | LP
" | 21J-0152Z | " | 1 | 5.8 | 295 |  | 1.863 | 1.852 | 0.011 |  | 7.375 |  | MU1-V2 | 1 | 40 |  |  | NEUE SPÜLANLAGE RECHTE SEITE | LP
" | 21J-0153Z | " | 1 | 6 | 295 |  | 1.861 | 1.848 | 0.013 |  | 7.375 |  | MU1-V2 | 1 | 40 |  | MEM.PUNKTSTELLEN | JEDE STUNDE EIN/AUSSCHALTEN | LP
" | 21J-0154Z | 642843 | 1 | 8.3 | 295 |  | 1.86 | 1.849 | 0.011 |  | 7.375 |  | MU1-V2 | 1 | 40 |  | MEM.ÜBERLAPPUNG | " | LP
" | 21J-0155Z | " | 1 | 6.4 | 295 |  | 1.85 | 1.838 | 0.012 |  | 7.375 |  | MU1-V2 | 1 | 40 |  |  | " | LP
" | 21J-0156Z | " | 1 | 6 | 295 |  | 1.865 | 1.854 | 0.011 |  | 7.375 |  | MU1-V2 | 1 | 40 |  | MEM.PUNKTSTELLEN | " | LP
" | 21J-0157Z | " | 1 | 5 | 296 |  | 1.869 | 1.858 | 0.011 |  | 7.4 |  | MU1-V2 | 1 | 40 |  | MEM.PUNKTSTELLEN | " | LP
" | 21J-0158Z | " | 1 | 9.5 | 288 |  | 1.872 | 1.864 | 0.008 |  | 7.2 |  | MU1-V2 | 1 | 40 |  | MEM.PUNKTSTELLEN | NEUE SPÜLANLAGE LINKE SEITE | LP
Revision | Reparatur | Test
B20941 | 20E-0077Z | ALT | 2 | 0.3 | 291 |  | 2.31 | 1.922 | 0.388 | X | 7.275 |  | MU1-V1 | 1 | 40 |  | Zellspannung erhöht,funktion ist ok. Keine Garantie |  | LP/CS
B20941 | 20J-0008Z-R | ALT | 2 | 0 | 291 |  | 2.101 | 1.957 | 0.144 | X | 7.275 |  | MA-V1-R | 1 | 40 |  | Zellspannung erhöht,funktion ist ok. Keine Garantie |  | LP/CS
B20238 | 20G-0010Z-R | ALT | 2 | 13 | 244 |  | 1.834 | 1.811 | 0.023 |  | 6.1 | X | MA-V1-R | 1 | 40 |  | Kleines Loch in Membrane |  | LP/CS
B20329 | 20B-0021Z | ALT | 2 | 2.4 | 89 |  | 1.962 | 1.932 | 0.03 |  | 3.56 | X | MI-V3 | 1 | 25 |  | Fluss extrem tief, Gasfluss auf 90. Zelle extrem verschmutzt, spuren überhitzung. Zu viel Strom. Garantie? |  | LP/CS
B20551 | 21A-0049Z | ALT | 2 | 2.2 | 1171 | 2.45 | 9.85 | 9.82 | 0.0075 |  | 7.31875 |  | MU4-V2 | 4 | 40 |  | Zellspannung zu hoch für 1350 Generator.Ursache schlechte Wasser qualität. Garantie? |  | LP/CS
" | " | ALT | 2 |  |  | 2.47 | [12 empty] | LP/CS
" | " | ALT | 2 |  |  | 2.47 | [12 empty] | LP/CS
" | " | ALT | 2 |  |  | 2.47 | [12 empty] | LP/CS
B20328 | 20F-0001Z | ALT | 2 | [5 empty] | 0 |  | 0 |  | MU4-V1 | 4 | 40 |  | Loch in Membrane, Druck Aufbau nicht ok. |  | LP/CS
" | " | ALT | 2 | [15 empty] | LP/CS
" | " | ALT | 2 | [15 empty] | LP/CS
" | " | ALT | 2 | [15 empty] | LP/CS
B20594 | 21D-0085Z | ALT | 2 | 0.5 | 1192 | 1.893 | 7.55 | 7.49 | 0.015 |  | 7.45 |  | MU4-V2 | 4 | 40 |  | Zelle funktioniert perfekt. Gebrochener Wasser Anschluss ersetzt. |  | LP/CS
" | " | ALT | 2 |  |  | 1.889 | [10 empty] | Zelle wird eingebucht |  | LP/CS
" | " | ALT | 2 |  |  | 1.883 | [12 empty] | LP/CS
" | " | ALT | 2 |  |  | 1.88 | [12 empty] | LP/CS
Kein Ticket | 21C-0042Z | ALT | 2 | 0.3 | 1176 | 2.39 | 9.32 | 9.12 | 0.05 | X | 7.35 |  | MU4-V2 | 4 | 40 |  | Zelle mit schmuzigen Wasser kontaminiert, Zellspannung zu hoch. Keine Garantie |  | LP/CS
" | " | ALT | 2 |  |  | 2.39 | [12 empty] | LP/CS
" | " | ALT | 2 |  |  | 2.41 | [12 empty] | LP/CS
" | " | ALT | 2 |  |  | 2.43 | [12 empty] | LP/CS
B20387 | 19J-0078Z | ALT | 2 | [5 empty] | 0 |  | 0 |  | MU4-V1 | 4 | 40 |  | Loch in Membrane, Druck Aufbau nicht ok. |  | LP/CS
" | " | ALT | 2 | [13 empty] | Kat.Temp zu hoch, über 70 Grad. Zelle sehr verschmutzt auf O seite. |  | LP/CS
" | " | ALT | 2 | [15 empty] | LP/CS
" | " | ALT | 2 | [15 empty] | LP/CS
FA648014 | 20F-0001Z-R | 640780 | 1 | 4.5 | 1198 | 1.841 | 7.39 | 7.35 | 0.01 |  | 7.4875 |  | MU4-V2 | 4 | 40 |  |  |  | LP
" | " | " | 1 |  |  | 1.847 | [10 empty] | MEM.ÜBERLAPPUNG |  | LP
" | " | " | 1 |  |  | 1.851 | [10 empty] | MEM.TRANSPARENT |  | LP
" | " | " | 1 |  |  | 1.847 | [10 empty] | MEM.GROSSE PUNKTSTELLEN |  | LP
" | 21C-0042Z-R | 640780 | 1 | 30 | 1195 | 1.847 | 7.42 | 7.38 | 0.01 |  | 7.46875 |  | MU4-V2 | 4 | 40 |  | MEM.PUNKTSTELLEN | NEUE SPÜLANLAGE RECHTE SEITE | LP
" | " | " | 1 |  |  | 1.862 | [10 empty] | MEM.PUNKTSTELLEN,TRANSPARENT | JEDE STUNDE EIN/AUSSCHALTEN | LP
" | " | " | 1 |  |  | 1.859 | [10 empty] | MEM.PUNKTSTELLEN | " | LP
" | " | " | 1 |  |  | 1.85 | [10 empty] | MEM.GROSSE PUNKTSTELLEN | " | LP
" | 19J-0078Z-R | 640780 | 1 | 4.6 | 1195 | 1.834 | 7.35 | 7.31 | 0.01 |  | 7.46875 |  | MU4-V2 | 4 | 40 |  |  |  | LP
" | " | " | 1 |  |  | 1.837 | [10 empty] | MEM.TRANSPARENT |  | LP
" | " | " | 1 |  |  | 1.836 | [10 empty] | MEM.TRANSPARENT |  | LP
" | " | " | 1 |  |  | 1.834 | [9 empty] | * | MEM.TRANSPARENT |  | LP
" | 21A-0049Z-R | " | 1 | 3.7 | 1195 | 1.834 | 7.35 | 7.31 | 0.01 |  | 7.46875 |  | MU4-V2 | 4 | 40 |  | MEM.TRANSPARENT |  | LP
" | " | " | 1 |  |  | 1.839 | [10 empty] | MEM.TRANSPARENT |  | LP
" | " | " | 1 |  |  | 1.833 | [10 empty] | MEM.PUNKTSTELLEN,ÜBERLAPPUNG |  | LP
" | " | 640780 | 1 |  |  | 1.849 | [12 empty] | LP
B20954 | 18I-0009Z | ALT | 1 | 0 | 575 | 2.555 | 5.248 | 5.094 | 0.077 | X | 7.1875 |  | MU2-V1 | 2 | 40 |  | Erhöhte Zellspannung(schlechtes Wasser) Fluss ok, kein Leck gefunden. |  | LP/CS
" | " | " | 1 |  |  | 2.733 | [12 empty] | LP/CS
FA648013 | 18H-0047Z-R | 640870 | 1 | 5 | 594 | 1.833 | 3.674 | 3.654 | 0.01 |  | 7.425 |  | MU2-V2 | 2 | 40 |  |  | NEUE SPÜLANLAGE LINKE SEITE | LP
" | " | " | 1 |  |  | 1.825 | [9 empty] | * |  | JEDE STUNDE EIN/AUSSCHALTEN | LP
" | 19G-0044Z-R | " | 1 | 3.6 | 596 | 1.84 | 3.678 | 3.658 | 0.01 |  | 7.45 |  | MU2-V2 | 2 | 40 |  |  |  | LP
" | " | " | 1 |  |  | 1.838 | [9 empty] | * |  |  | LP
" | 19L-0044Z-R | " | 1 | 21.4 | 596 | 1.856 | 3.698 | 3.678 | 0.01 |  | 7.45 |  | MU2-V2 | 2 | 40 |  |  | NEUE SPÜLANLAGE RECHTE SEITE | LP
" | " | " | 1 |  |  | 1.841 | [11 empty] | JEDE STUNDE EIN/AUSSCHALTEN | LP
FA648012 | 17A-0047Z-R | 642843 | 1 | 4 | 295 |  | 1.82 | 1.81 | 0.01 |  | 7.375 |  | MU1-V2 | 1 | 40 |  |  |  | LP
" | 17K-0027Z-R | " | 1 | 5 | 295 |  | 1.818 | 1.805 | 0.013 |  | 7.375 |  | MU1-V2 | 1 | 40 |  |  |  | LP
B20965 | 21A-0096Z | ALT | 1 | 2.3 | 592 | 1.845 | 3.676 | 3.659 | 0.0085 |  | 7.4 |  | MU2-V2 | 2 | 40 |  | Zelle funktioniert perfekt. Kein Fehler gefunden. Lecktest im Generator -3PSI. |  | LP/CS
" | " | " | 1 |  |  | 1.835 | [12 empty] | LP/CS
FA648007 | 17H-0079Z-R | 605126 | 1 | 1.6 | 183 |  | 1.887 | 1.876 | 0.011 |  | 7.32 |  | MI-V4 | 1 | 25 |  | MEM.PUNKTSTELLEN |  | LP
" | 18A-0050Z-R | " | 1 | 1.7 | 183 |  | 1.895 | 1.884 | 0.011 |  | 7.32 |  | MI-V4 | 1 | 25 |  | MEM.PUNKTSTELLEN |  | LP
" | 18F-0059Z-R | " | 1 | 1.3 | 182 |  | 1.867 | 1.857 | 0.01 |  | 7.28 |  | MI-V4 | 1 | 25 |  | MEM.PUNKTSTELLEN |  | LP
" | 20L-0001Z-R | " | 1 | 1.3 | 182 |  | 1.892 | 1.881 | 0.011 |  | 7.28 |  | MI-V4 | 1 | 25 |  |  |  | LP
" | 20A-0135Z-R | " | 1 | 1 | 182 |  | 1.897 | 1.885 | 0.012 |  | 7.28 |  | MI-V4 | 1 | 25 |  |  |  | LP
" | 20B-0021Z-R | " | 1 | 0.6 | 183 |  | 1.886 | 1.874 | 0.012 |  | 7.32 |  | MI-V4 | 1 | 25 |  | MEM.PUNKTSTELLEN |  | LP
ISVC | 20G-0020Z | ALT | 1 | [5 empty] | 0 |  | 0 |  | MU2-V2 | 2 | 40 |  | Kat.Temp zu hoch(150Grad). Loch in Membrane |  | LP
" | " | " | 1 | [15 empty] | LP
Note on Q1: O-Elektrode mit Gravur an falscher Position; *= Flachdichtung DB-10093 b= Bächler- Elektrode
Note on C2: Zellenmontage: TH 19.8.21
Note on C8: Zellenmontage: TH 20.8.21
Note on C28: Zellenmontage: TH 23.8.21
Note on C48: Zellenmontage: TH 25.8.21
Note on C68: Zellenmontage: TH 2.9.21
Note on C79: Zellenmontage: TH 27.8.21
Note on C95: Zellenmontage: TH 30.8.21
Note on C115: Zellenmontage: TH 22.9.21
Note on C119: Zellenmontage: TH 6.9.21
Note on C131: Zellenmontage: TH 6.9.21
Note on C141: Zellenmontage: TH 7.9.21
Note on C151: Zellenmontage: TH 15.9.21
Note on C170: Zellenmontage: TH 16.9.21
Note on C182: Zellenmontage: TH 17.9.21
Note on C202: Zellenmontage: TH 20.9.21
Note on C254: Zellenmontage: TH 2.9.21
Note on C258: Zellenmontage: TH 2.9.21
Note on C262: Zellenmontage: TH 6.9.21
Note on C269: Zellenmontage: TH 2.9.21
Note on C272: Zellenmontage: TH 7.9.21
Note on C278: Zellenmontage: TH 16.9.21
Note on C282: Zellenmontage: TH 22.9.21

## Nov
FA # | Cell # | Membran Batch FA | Test Station Nr. | Temp Kat T1-T2 / [°C] | Gasfluss / [mln / min] | Membrane V @ 13 bar/[V] | Cell V @ 13 bar/[V] | Cell V @ 0 bar [V] | Volt Diff. [V] |  | H2 Prod SmL/A | Type | Anz. Layer | Strom / [A] | Bemerkungen | Bemerkungen | Visum
FA603846 | 21K-0001Z | 605126 | 1 | 3.4 | 183 |  | 1.886 | 1.876 | 0.01 |  | 7.32 | MI-V4 | 1 | 25 |  | NEUE SPÜLANLAGE LINKE SEITE | LP
" | 21K-0002Z | " | 1 | 2.3 | 183 |  | 1.89 | 1.876 | 0.014 |  | 7.32 | MI-V4 | 1 | 25 |  | JEDE STUNDE EIN/AUSSCHALTEN | LP
" | 21K-0003Z | " | 1 | 3.4 | 187 |  | 1.864 | 1.854 | 0.01 |  | 7.48 | MI-V4 | 1 | 25 | MEM.PUNKTSTELLEN | " | LP
" | 21K-0004Z | " | 1 | 2.6 | 183 |  | 1.875 | 1.866 | 0.009 |  | 7.32 | MI-V4 | 1 | 25 |  | " | LP
" | 21K-0005Z | " | 1 | 2.3 | 184 |  | 1.867 | 1.854 | 0.013 |  | 7.36 | MI-V4 | 1 | 25 |  | " | LP
" | 21K-0006Z | " | 1 | 2.3 | 183 |  | 1.861 | 1.849 | 0.012 |  | 7.32 | MI-V4 | 1 | 25 |  | " | LP
" | 21K-0007Z | " | 1 | 4.1 | 184 |  | 1.853 | 1.843 | 0.01 |  | 7.36 | MI-V4 | 1 | 25 | MEM.PUNKTSTELLEN | " | LP
" | 21K-0008Z | " | 1 | 2.7 | 184 |  | 1.865 | 1.854 | 0.011 |  | 7.36 | MI-V4 | 1 | 25 |  | " | LP
" | 21K-0009Z | " | 1 | 1.4 | 183 |  | 1.861 | 1.851 | 0.01 |  | 7.32 | MI-V4 | 1 | 25 | MEM.PUNKTSTELLEN | " | LP
" | 21K-0010Z | " | 1 | 1.2 | 183 |  | 1.865 | 1.859 | 0.006 |  | 7.32 | MI-V4 | 1 | 25 |  | " | LP
" | 21K-0011Z | 605126 | 1 | 1.9 | 183 |  | 1.87 | 1.86 | 0.01 |  | 7.32 | MI-V4 | 1 | 25 |  | NEUE SPÜLANLAGE RECHTE SEITE | LP
" | 21K-0012Z | " | 1 | 2 | 183 |  | 1.873 | 1.862 | 0.011 |  | 7.32 | MI-V4 | 1 | 25 |  | JEDE STUNDE EIN/AUSSCHALTEN | LP
" | 21K-0013Z | " | 1 | 1.9 | 183 |  | 1.879 | 1.868 | 0.011 |  | 7.32 | MI-V4 | 1 | 25 | MEM.PUNKTSTELLEN | " | LP
" | 21K-0014Z | " | 1 | 2.2 | 184 |  | 1.88 | 1.87 | 0.01 |  | 7.36 | MI-V4 | 1 | 25 |  | " | LP
" | 21K-0015Z | " | 1 | 1.9 | 183 |  | 1.862 | 1.85 | 0.012 |  | 7.32 | MI-V4 | 1 | 25 |  | " | LP
" | 21K-0016Z | " | 1 | 0.5 | 183 |  | 1.866 | 1.853 | 0.013 |  | 7.32 | MI-V4 | 1 | 25 |  |  | LP
" | 21K-0017Z | " | 1 | 0.5 | 183 |  | 1.862 | 1.851 | 0.011 |  | 7.32 | MI-V4 | 1 | 25 | MEM.PUNKTSTELLEN |  | LP
" | 21K-0018Z | " | 1 | 0.6 | 183 |  | 1.865 | 1.853 | 0.012 |  | 7.32 | MI-V4 | 1 | 25 |  |  | LP
" | 21K-0019Z | " | 1 | 0.6 | 183 |  | 1.868 | 1.858 | 0.01 |  | 7.32 | MI-V4 | 1 | 25 |  |  | LP
" | 21K-0020Z | " | 1 | 0.9 | 183 |  | 1.865 | 1.853 | 0.012 |  | 7.32 | MI-V4 | 1 | 25 | MEM.PUNKTSTELLEN |  | LP
" | 21K-0021Z | " | 1 | 3.9 | 183 |  | 1.867 | 1.855 | 0.012 |  | 7.32 | MI-V4 | 1 | 25 |  | NEUE SPÜLANLAGE LINKE SEITE | LP
" | 21K-0022Z | " | 1 | 4 | 184 |  | 1.871 | 1.859 | 0.012 |  | 7.36 | MI-V4 | 1 | 25 |  | JEDE STUNDE EIN/AUSSCHALTEN | LP
" | 21K-0023Z | " | 1 | 3.6 | 183 |  | 1.868 | 1.856 | 0.012 |  | 7.32 | MI-V4 | 1 | 25 | MEM.PUNKTSTELLEN | " | LP
" | 21K-0024Z | " | 1 | 2.9 | 183 |  | 1.88 | 1.868 | 0.012 |  | 7.32 | MI-V4 | 1 | 25 |  | " | LP
" | 21K-0025Z | " | 1 | 4.5 | 183 |  | 1.879 | 1.868 | 0.011 |  | 7.32 | MI-V4 | 1 | 25 |  | " | LP
" | 21K-0026Z | " | 1 | 4.7 | 184 |  | 1.874 | 1.861 | 0.013 |  | 7.36 | MI-V4 | 1 | 25 |  | " | LP
" | 21K-0027Z | " | 1 | 4.6 | 183 |  | 1.875 | 1.863 | 0.012 |  | 7.32 | MI-V4 | 1 | 25 |  | " | LP
" | 21K-0028Z | " | 1 | 4.3 | 183 |  | 1.855 | 1.842 | 0.013 |  | 7.32 | MI-V4 | 1 | 25 |  | " | LP
" | 21K-0029Z | " | 1 | 5.2 | 183 |  | 1.874 | 1.862 | 0.012 |  | 7.32 | MI-V4 | 1 | 25 | MEM.PUNKTSTELLEN | " | LP
" | 21K-0030Z | 604681 | 1 | 3.9 | 182 |  | 1.841 | 1.83 | 0.011 |  | 7.28 | MI-V4 | 1 | 25 | MEM.PUNKTSTELLEN | " | LP
FA603873 | 21K-0031Z | 642843 | 1 | 31 | 898 | 1.843 | 5.525 | 5.489 | 0.012 |  | 7.483333 | MU3-V2 | 3 | 40 |  | " | LP
" | " | " | 1 |  |  | 1.843 | [9 empty] | " | LP
" | " | " | 1 |  |  | 1.835 | [8 empty] | MEM.PUNKTSTELLEN | " | LP
" | 21K-0032Z | " | 1 | 37 | 898 | 1.849 | 5.534 | 5.498 | 0.012 |  | 7.483333 | MU3-V2 | 3 | 40 |  | " | LP
" | " | " | 1 |  |  | 1.845 | [9 empty] | " | LP
" | " | " | 1 |  |  | 1.839 | [8 empty] | MEM.PUNKTSTELLEN | " | LP
" | 21K-0033Z | " | 1 | 33 | 898 | 1.84 | 5.517 | 5.482 | 0.01166667 |  | 7.483333 | MU3-V2 | 3 | 40 |  | " | LP
" | " | " | 1 |  |  | 1.838 | [9 empty] | " | LP
" | " | " | 1 |  |  | 1.84 | [8 empty] | MEM.ÜBERLAPPUNG | " | LP
" | 21K-0034Z | " | 1 | 32 | 898 | 1.837 | 5.509 | 5.473 | 0.012 |  | 7.483333 | MU3-V2 | 3 | 40 |  | " | LP
" | " | " | 1 |  |  | 1.835 | [8 empty] | MEM.PUNKTSTELLEN | " | LP
" | " | " | 1 |  |  | 1.838 | [8 empty] | MEM.STREIFEN | " | LP
" | 21K-0035Z | " | 1 | 43 | 896 | 1.845 | 5.529 | 5.499 | 0.01 |  | 7.466667 | MU3-V2 | 3 | 40 |  | " | LP
" | " | " | 1 |  |  | 1.841 | [9 empty] | " | LP
" | " | " | 1 |  |  | 1.843 | [8 empty] | MEM.ÜBERLAPPUNG | " | LP
" | 21K-0036Z | " | 1 | 31 | 898 | 1.849 | 5.549 | 5.514 | 0.01166667 |  | 7.483333 | MU3-V2 | 3 | 40 |  | NEUE SPÜLANLAGE RECHTE SEITE | LP
" | " | 642843 | 1 |  |  | 1.848 | [9 empty] | JEDE STUNDE EIN/AUSSCHALTEN | LP
" | " | " | 1 |  |  | 1.851 | [9 empty] | " | LP
" | 21K-0037Z | " | 1 | 24.7 | 899 | 1.859 | 5.556 | 5.52 | 0.012 |  | 7.491667 | MU3-V2 | 3 | 40 |  | " | LP
" | " | " | 1 |  |  | 1.848 | [9 empty] | " | LP
" | " | " | 1 |  |  | 1.848 | [8 empty] | MEM.PUNKTSTELLEN | " | LP
" | 21K-0038Z | " | 1 | 36 | 897 | 1.846 | 5.531 | 5.498 | 0.011 |  | 7.475 | MU3-V2 | 3 | 40 |  | " | LP
" | " | " | 1 |  |  | 1.844 | [9 empty] | " | LP
" | " | " | 1 |  |  | 1.84 | [9 empty] | " | LP
" | 21K-0039Z | " | 1 | 16 | 898 | 1.851 | 5.549 | 5.514 | 0.01166667 |  | 7.483333 | MU3-V2 | 3 | 40 |  | " | LP
" | " | " | 1 |  |  | 1.849 | [9 empty] | " | LP
" | " | 642843 | 1 |  |  | 1.85 | [8 empty] | MEM.ÜBERLAPPUNG | " | LP
" | 21K-0040Z | " | 1 | 6 | 898 | 1.847 | 5.552 | 5.517 | 0.01166667 |  | 7.483333 | MU3-V2 | 3 | 40 |  | " | LP
" | " | " | 1 |  |  | 1.85 | [9 empty] | " | LP
" | " | " | 1 |  |  | 1.854 | [8 empty] | MEM.STREIFEN | " | LP
FA603858 | 21K-0041Z | " | 1 | 5.4 | 296 |  | 1.871 | 1.858 | 0.013 |  | 7.4 | MU1-V2 | 1 | 40 | MEM.PUNKTSTELLEN | NEUE SPÜLANLAGE LINKE SEITE | LP
" | 21K-0042Z | " | 1 | 6 | 295 |  | 1.879 | 1.868 | 0.011 |  | 7.375 | MU1-V2 | 1 | 40 |  | JEDE STUNDE EIN/AUSSCHALTEN | LP
" | 21K-0043Z | " | 1 | 6.4 | 295 |  | 1.872 | 1.862 | 0.01 |  | 7.375 | MU1-V2 | 1 | 40 | MEM.PUNKTSTELLEN | " | LP
" | 21K-0044Z | " | 1 | 5.2 | 296 |  | 1.875 | 1.865 | 0.01 |  | 7.4 | MU1-V2 | 1 | 40 | MEM.STREIFEN,GROSSE PUNKTSTELLE | " | LP
" | 21K-0045Z | " | 1 | 10 | 295 |  | 1.863 | 1.854 | 0.009 |  | 7.375 | MU1-V2 | 1 | 40 | MEM.GROSSE PUNKTSTELLE | " | LP
" | 21K-0046Z | " | 1 | 5.8 | 296 |  | 1.855 | 1.842 | 0.013 |  | 7.4 | MU1-V2 | 1 | 40 |  | " | LP
" | 21K-0047Z | 644891 | 1 | 6.7 | 297 |  | 1.849 | 1.836 | 0.013 |  | 7.425 | MU1-V2 | 1 | 40 |  | " | LP
" | 21K-0048Z | " | 1 | 7.1 | 296 |  | 1.842 | 1.828 | 0.014 |  | 7.4 | MU1-V2 | 1 | 40 | MEM.PUNKTSTELLEN | " | LP
" | 21K-0049Z | " | 1 | 7.8 | 295 |  | 1.846 | 1.835 | 0.011 |  | 7.375 | MU1-V2 | 1 | 40 | MEM.PUNKTSTELLEN | " | LP
" | 21K-0050Z | " | 1 | 10 | 294 |  | 1.85 | 1.841 | 0.009 |  | 7.35 | MU1-V2 | 1 | 40 | MEM.PUNKTSTELLEN | " | LP
" | 21K-0051Z | " | 1 | 5.1 | 296 |  | 1.847 | 1.833 | 0.014 |  | 7.4 | MU1-V2 | 1 | 40 |  | NEUE SPÜLANLAGE RECHTE SEITE | LP
" | 21K-0052Z | " | 1 | 8.4 | 297 |  | 1.854 | 1.841 | 0.013 |  | 7.425 | MU1-V2 | 1 | 40 | MEM.PUNKTSTELLEN,TRANSPARENT | JEDE STUNDE EIN/AUSSCHALTEN | LP
" | 21K-0053Z | " | 1 | 11 | 297 |  | 1.865 | 1.853 | 0.012 |  | 7.425 | MU1-V2 | 1 | 40 | MEM.PUNKTSTELLEN | " | LP
" | 21K-0054Z | " | 1 | 7.7 | 295 |  | 1.849 | 1.838 | 0.011 |  | 7.375 | MU1-V2 | 1 | 40 |  | " | LP
" | 21K-0055Z | " | 1 | 3.4 | 296 |  | 1.852 | 1.839 | 0.013 |  | 7.4 | MU1-V2 | 1 | 40 | MEM.PUNKTSTELLEN | NEUE SPÜLANLAGE LINKE SEITE | LP
" | 21K-0056Z | " | 1 | 3 | 296 |  | 1.856 | 1.842 | 0.014 |  | 7.4 | MU1-V2 | 1 | 40 |  | JEDE STUNDE EIN/AUSSCHALTEN | LP
" | 21K-0057Z | " | 1 | 3 | 296 |  | 1.857 | 1.844 | 0.013 |  | 7.4 | MU1-V2 | 1 | 40 | MEM.TRANSPARENT | " | LP
" | 21K-0058Z | " | 1 | 2.4 | 296 |  | 1.843 | 1.828 | 0.015 |  | 7.4 | MU1-V2 | 1 | 40 | MEM.PUNKTSTELLEN,TRANSPARENT | " | LP
" | 21K-0059Z | " | 1 | 2.7 | 295 |  | 1.845 | 1.834 | 0.011 |  | 7.375 | MU1-V2 | 1 | 40 | MEM.TRANSPARENT | " | LP
" | 21K-0060Z | " | 1 | 3.5 | 297 |  | 1.851 | 1.838 | 0.013 |  | 7.425 | MU1-V2 | 1 | 40 | MEM.PUNKTSTELLEN | " | LP
" | 21K-0061Z | " | 1 | 2.1 | 296 |  | 1.842 | 1.828 | 0.014 |  | 7.4 | MU1-V2 | 1 | 40 | MEM.PUNKTSTELLEN | " | LP
" | 21K-0062Z | " | 1 | 2.5 | 296 |  | 1.85 | 1.837 | 0.013 |  | 7.4 | MU1-V2 | 1 | 40 | MEM.PUNKTSTELLEN | " | LP
" | 21K-0063Z | " | 1 | 4.7 | 295 |  | 1.86 | 1.847 | 0.013 |  | 7.375 | MU1-V2 | 1 | 40 | MEM.PUNKTSTELLEN,TRANSPARENT | " | LP
" | 21K-0064Z | " | 1 | 1.9 | 296 |  | 1.827 | 1.814 | 0.013 |  | 7.4 | MU1-V2 | 1 | 40 |  | " | LP
" | 21K-0065Z | " | 1 | 5.7 | 296 |  | 1.859 | 1.847 | 0.012 |  | 7.4 | MU1-V2 | 1 | 40 |  | " | LP
FA612976 | 21K-0066Z | " | 2 | 0.3 | 3510 | 1.858 | 21.95 | 21.72 | 0.01916667 |  | 7.3125 | MU12-V1 | 12 | 40 |  |  | LP
" | " | 644891 | 2 |  |  | 1.831 | [10 empty] | LP
" | " | " | 2 |  |  | 1.831 | [10 empty] | LP
" | " | " | 2 |  |  | 1.829 | [10 empty] | LP
" | " | " | 2 |  |  | 1.827 | [10 empty] | LP
" | " | " | 2 |  |  | 1.821 | [10 empty] | LP
" | " | " | 2 |  |  | 1.825 | [10 empty] | LP
" | " | " | 2 |  |  | 1.822 | [10 empty] | LP
" | " | " | 2 |  |  | 1.825 | [10 empty] | LP
" | " | " | 2 |  |  | 1.823 | [10 empty] | LP
" | " | " | 2 |  |  | 1.828 | [8 empty] | MEM.PUNKTSTELLEN |  | LP
" | " | " | 2 |  |  | 1.832 | [8 empty] | MEM.PUNKTSTELLEN |  | LP
" | 21K-0067Z | " | 2 | 0.5 | 3510 | 1.844 | 21.94 | 21.72 | 0.01833333 |  | 7.3125 | MU12-V1 | 12 | 40 |  |  | LP
" | " | " | 2 |  |  | 1.824 | [10 empty] | LP
" | " | " | 2 |  |  | 1.828 | [10 empty] | LP
" | " | " | 2 |  |  | 1.823 | [10 empty] | LP
" | " | " | 2 |  |  | 1.829 | [10 empty] | LP
" | " | " | 2 |  |  | 1.826 | [10 empty] | LP
" | " | " | 2 |  |  | 1.825 | [8 empty] | MEM.PUNKTSTELLEN |  | LP
" | " | " | 2 |  |  | 1.824 | [8 empty] | MEM.PUNKTSTELLEN |  | LP
" | " | " | 2 |  |  | 1.828 | [8 empty] | MEM.PUNKTSTELLEN |  | LP
" | " | 604681 | 2 |  |  | 1.821 | [8 empty] | MEM.PUNKTSTELLEN |  | LP
" | " | " | 2 |  |  | 1.833 | [8 empty] | MEM.PUNKTSTELLEN |  | LP
" | " | " | 2 |  |  | 1.828 | [8 empty] | MEM.PUNKTSTELLEN |  | LP
" | 21K-0068Z | " | 2 | 0.4 | 3515 | 1.838 | 22 | 21.77 | 0.01916667 |  | 7.322917 | MU12-V1 | 12 | 40 |  |  | LP
" | " | " | 2 |  |  | 1.838 | [10 empty] | LP
" | " | " | 2 |  |  | 1.837 | [10 empty] | LP
" | " | " | 2 |  |  | 1.827 | [10 empty] | LP
" | " | " | 2 |  |  | 1.831 | [10 empty] | LP
" | " | " | 2 |  |  | 1.833 | [8 empty] | MEM.PUNKTSTELLEN |  | LP
" | " | " | 2 |  |  | 1.834 | [8 empty] | MEM.PUNKTSTELLEN,TRANSPARENT |  | LP
" | " | 604681 | 2 |  |  | 1.833 | [10 empty] | LP
" | " | " | 2 |  |  | 1.83 | [10 empty] | LP
" | " | " | 2 |  |  | 1.831 | [10 empty] | LP
" | " | " | 2 |  |  | 1.825 | [8 empty] | MEM.PUNKTSTELLEN |  | LP
" | " | " | 2 |  |  | 1.84 | [8 empty] | MEM.PUNKTSTELLEN |  | LP
" | 21K-0069Z | " | 2 | 0.4 | 3510 | 1.847 | 21.99 | 21.77 | 0.01833333 |  | 7.3125 | MU12-V1 | 12 | 40 |  |  | LP
" | " | " | 2 |  |  | 1.833 | [10 empty] | LP
" | " | " | 2 |  |  | 1.831 | [8 empty] | MEM.PUNKTSTELLEN |  | LP
" | " | " | 2 |  |  | 1.841 | [8 empty] | MEM.TRANSPARENT |  | LP
" | " | 604681 | 2 |  |  | 1.822 | [10 empty] | LP
" | " | " | 2 |  |  | 1.835 | [10 empty] | LP
" | " | " | 2 |  |  | 1.828 | [10 empty] | LP
" | " | " | 2 |  |  | 1.824 | [10 empty] | LP
" | " | " | 2 |  |  | 1.823 | [8 empty] | MEM.PUNKTSTELLEN |  | LP
" | " | " | 2 |  |  | 1.825 | [8 empty] | MEM.PUNKTSTELLEN |  | LP
" | " | " | 2 |  |  | 1.837 | [8 empty] | MEM.PUNKTSTELLEN |  | LP
" | " | " | 2 |  |  | 1.841 | [8 empty] | MEM.PUNKTSTELLEN,TRANSPARENT |  | LP
" | 21K-0070Z | " | 2 | 0.3 | 3508 | 1.816 | 21.88 | 21.63 | 0.02083333 |  | 7.308333 | MU12-V1 | 12 | 40 |  |  | LP
" | " | " | 2 |  |  | 1.825 | [10 empty] | LP
" | " | " | 2 |  |  | 1.826 | [10 empty] | LP
" | " | " | 2 |  |  | 1.816 | [10 empty] | LP
" | " | " | 2 |  |  | 1.81 | [8 empty] | MEM.PUNKTSTELLEN |  | LP
" | " | " | 2 |  |  | 1.822 | [8 empty] | MEM.PUNKTSTELLEN |  | LP
" | " | " | 2 |  |  | 1.814 | [8 empty] | MEM.PUNKTSTELLEN |  | LP
" | " | " | 2 |  |  | 1.815 | [8 empty] | MEM.PUNKTSTELLEN |  | LP
" | " | 604681 | 2 |  |  | 1.828 | [10 empty] | LP
" | " | " | 2 |  |  | 1.837 | [8 empty] | MEM.PUNKTSTELLEN |  | LP
" | " | " | 2 |  |  | 1.823 | [8 empty] | MEM.PUNKTSTELLEN |  | LP
" | " | " | 2 |  |  | 1.834 | [8 empty] | MEM.PUNKTSTELLEN,STREIFEN |  | LP
" | 21K-0071Z | " | 2 | 0.3 | 3510 | 1.851 | 22.05 | 21.83 | 0.01833333 |  | 7.3125 | MU12-V1 | 12 | 40 |  |  | LP
" | " | " | 2 |  |  | 1.836 | [10 empty] | LP
" | " | " | 2 |  |  | 1.838 | [10 empty] | LP
" | " | " | 2 |  |  | 1.837 | [8 empty] | MEM.PUNKTSTELLEN |  | LP
" | " | " | 2 |  |  | 1.832 | [8 empty] | MEM.PUNKTSTELLEN |  | LP
" | " | " | 2 |  |  | 1.832 | [8 empty] | MEM.PUNKTSTELLEN |  | LP
" | " | 647934 | 2 |  |  | 1.839 | [10 empty] | LP
" | " | " | 2 |  |  | 1.832 | [10 empty] | LP
" | " | " | 2 |  |  | 1.838 | [10 empty] | LP
" | " | " | 2 |  |  | 1.834 | [10 empty] | LP
" | " | " | 2 |  |  | 1.841 | [8 empty] | MEM.PUNKTSTELLEN |  | LP
" | " | " | 2 |  |  | 1.838 | [8 empty] | MEM.PUNKTSTELLEN |  | LP
FA627143 | 21K-0072Z | 604681 | 2 | 0.5 | 588 | 1.866 | 3.725 | 3.697 | 0.014 |  | 7.35 | MU2-V2 | 2 | 40 |  | NEUE SPÜLANLAGE LINKE SEITE | LP
" | " | " | 2 |  |  | 1.86 | [8 empty] | MEM.ÜBERLAPPUNG | JEDE STUNDE EIN/AUSSCHALTEN | LP
" | 21K-0073Z | " | 2 | 0.3 | 582 | 1.866 | 3.727 | 3.701 | 0.013 |  | 7.275 | MU2-V2 | 2 | 40 | MEM.PUNKTSTELLEN | " | LP
" | " | " | 2 |  |  | 1.861 | [8 empty] | MEM.PUNKTSTELLEN, ÜBERLAPPUNG | " | LP
" | 21K-0074Z | " | 2 | 0.5 | 584 | 1.858 | 3.72 | 3.694 | 0.013 |  | 7.3 | MU2-V2 | 2 | 40 | MEM.PUNKTSTELLEN | " | LP
" | " | " | 2 |  |  | 1.863 | [9 empty] | " | LP
" | 21K-0075Z | " | 2 | 0.6 | 583 | 1.871 | 3.748 | 3.722 | 0.013 |  | 7.2875 | MU2-V2 | 2 | 40 |  | " | LP
" | " | " | 2 |  |  | 1.878 | [8 empty] | MEM.STREIFEN | " | LP
" | 21K-0076Z | " | 2 | 0.7 | 585 | 1.864 | 3.74 | 3.713 | 0.0135 |  | 7.3125 | MU2-V2 | 2 | 40 |  | " | LP
" | " | " | 2 |  |  | 1.871 | [8 empty] | MEM.GROSSE PUNKTSTELLE | " | LP
" | 21K-0077Z | " | 2 | 0.4 | 587 | 1.852 | 3.7 | 3.676 | 0.012 |  | 7.3375 | MU2-V2 | 2 | 40 |  | NEUE SPÜLANLAGE RECHTE SEITE | LP
" | " | " | 2 |  |  | 1.848 | [8 empty] | MEM.PUNKTSTELLEN | JEDE STUNDE EIN/AUSSCHALTEN | LP
" | 21K-0078Z | " | 2 | 0.4 | 586 | 1.853 | 3.702 | 3.676 | 0.013 |  | 7.325 | MU2-V2 | 2 | 40 |  | " | LP
" | " | " | 2 |  |  | 1.849 | [8 empty] | MEM.PUNKTSTELLEN | " | LP
" | 21K-0079Z | " | 2 | 0.3 | 585 | 1.861 | 3.708 | 3.683 | 0.0125 |  | 7.3125 | MU2-V2 | 2 | 40 |  | " | LP
" | " | " | 2 |  |  | 1.847 | [8 empty] | MEM.ÜBERLAPPUNG | " | LP
" | 21K-0080Z | " | 2 | 0.6 | 586 | 1.854 | 3.7 | 3.675 | 0.0125 |  | 7.325 | MU2-V2 | 2 | 40 |  | " | LP
" | " | " | 2 |  |  | 1.847 | [8 empty] | MEM. SEHR GROSSE PUNKTSTELLEN | " | LP
" | 21K-0081Z | " | 2 | 0.4 | 587 | 1.859 | 3.713 | 3.688 | 0.0125 |  | 7.3375 | MU2-V2 | 2 | 40 |  | " | LP
" | " | " | 2 |  |  | 1.856 | [8 empty] | MEM. SEHR GROSSE PUNKTSTELLEN | " | LP
FA603884 | 21K-0082Z | 647934 | 2 | 0.9 | 1187 | 1.86 | 7.43 | 7.38 | 0.0125 |  | 7.41875 | MU4-V2 | 4 | 40 |  | " | LP
" | " | " | 2 |  |  | 1.853 | [9 empty] | " | LP
" | " | " | 2 |  |  | 1.859 | [9 empty] | " | LP
" | " | " | 2 |  |  | 1.859 | [8 empty] | MEM.PUNKTSTELLEN | " | LP
" | 21K-0083Z | " | 2 | 0.8 | 1193 | 1.855 | 7.42 | 7.37 | 0.0125 |  | 7.45625 | MU4-V2 | 4 | 40 |  | " | LP
" | " | " | 2 |  |  | 1.858 | [9 empty] | " | LP
" | " | " | 2 |  |  | 1.853 | [8 empty] | MEM.PUNKTSTELLEN | " | LP
" | " | " | 2 |  |  | 1.858 | [8 empty] | MEM.GROSSE PUNKTSTELLEN | " | LP
" | 21K-0084Z | " | 2 | 0.8 | 1186 | 1.853 | 7.42 | 7.37 | 0.0125 |  | 7.4125 | MU4-V2 | 4 | 40 | MEM.PUNKTSTELLEN | " | LP
" | " | " | 2 |  |  | 1.853 | [8 empty] | MEM.PUNKTSTELLEN | " | LP
" | " | " | 2 |  |  | 1.862 | [8 empty] | MEM.ÜBERLAPPUNG | " | LP
" | " | " | 2 |  |  | 1.85 | [8 empty] | MEM.GROSSE PUNKTSTELLEN | " | LP
" | 21K-0085Z | " | 2 | 0.8 | 1186 | 1.854 | 7.42 | 7.37 | 0.0125 |  | 7.4125 | MU4-V2 | 4 | 40 | MEM.ÜBERLAPPUNG | " | LP
" | " | " | 2 |  |  | 1.852 | [8 empty] | MEM.PUNKTSTELLEN, ÜBERLAPPUNG | " | LP
" | " | 647934 | 2 |  |  | 1.856 | [8 empty] | MEM.PUNKTSTELLEN | " | LP
" | " | " | 2 |  |  | 1.856 | [8 empty] | MEM.PUNKTSTELLEN,STREIFEN | " | LP
" | 21K-0085Z | " | 2 | 1 | 1186 | 1.858 | 7.43 | 7.38 | 0.0125 |  | 7.4125 | MU4-V2 | 4 | 40 |  | " | LP
" | " | " | 2 |  |  | 1.856 | [9 empty] | " | LP
" | " | " | 2 |  |  | 1.855 | [8 empty] | MEM.PUNKTSTELLEN | " | LP
" | " | " | 2 |  |  | 1.859 | [8 empty] | MEM.PUNKTSTELLEN | " | LP
Revision | Reparatur | Test
B21081 | 20E-0056Z | ALT | 1 | 0.4 | 1173 | 2.048 | 8.94 | 8.77 | 0.0425 | X | 7.33125 | MU4-V1 | 4 | 40 | Fluss ist ok. Zellspannung zu hoch,Zelle stark verschmutzt. Keine Garantie |  | LP/CS
" | " | " | 1 |  |  | 2.315 | [10 empty] | LP/CS
" | " | " | 1 |  |  | 2.333 | [10 empty] | LP/CS
" | " | " | 1 |  |  | 2.277 | [10 empty] | LP/CS
B20986 | 20C-0130Z | ALT | 1 | [5 empty] | 0 |  | 0 | MI-V3 | 1 | 25 | Loch in Membrane. Kat.Temp zu hoch. Spuren von Überhitzung,eventuell zu wenig Wasser |  | LP/CS
B20985 | 20G-0026Z | ALT | 1 | [5 empty] | 0 |  | 0 | MI-V3 | 1 | 25 | Loch in Membrane. Kat.Temp zu hoch. Spuren von Überhitzung,eventuell zu wenig Wasser |  | LP/CS
Note on Q7: O-Elektrode mit Gravur an falscher Position; *= Flachdichtung DB-10093 b= Bächler- Elektrode
Note on C8: Zellenmontage: TH 22.9.21
Note on C18: Zellenmontage: TH 24.9.21
Note on C37: Zellenmontage: TH 15.10.21
Note on C38: Zellenmontage: TH 20.9.21
Note on C54: Zellenmontage: TH 21.9.21
Note on C64: Zellenmontage: TH 23.9.21
Note on C74: Zellenmontage: TH 27.9.21
Note on C94: Zellenmontage: TH 28.9.21
Note on C114: Zellenmontage: TH 14.10.21 Beschriftung mit Kunstsoff
Note on C124: Zellenmontage: TH 15.10.21
Note on C133: Zellenmontage: TH 19.10.21
Note on C149: Zellenmontage: TH 27.10.21 Alle leicht transparent
Note on C159: Zellenmontage: TH 3.11.21
Note on C165: Zellenmontage: TH 20.10.21
Note on C185: Zellenmontage: TH 3.11.21
Note on C199: Zellenmontage: TH 4.11.21

## Dez
FA # | Cell # | Membran Batch FA | Test Station Nr. | Temp Kat T1-T2 / [°C] | Gasfluss / [mln / min] | Membrane V @ 13 bar/[V] | Cell V @ 13 bar/[V] | Cell V @ 0 bar [V] | Volt Diff. [V] | H2 Prod SmL/A | Type | Anz. Layer | Strom / [A] | Bemerkungen | Bemerkungen | Visum
FA644889 | 21L-0001Z | 604681 | 2 | 0.2 | 293 |  | 1.862 | 1.848 | 0.014 | 7.325 | MU1-V2 | 1 | 40 |  | NEUE SPÜLANLAGE LINKE SEITE | LP
" | 21L-0002Z | " | 2 | 0 | 293 |  | 1.86 | 1.845 | 0.015 | 7.325 | MU1-V2 | 1 | 40 | MEM.GROSSE PUNKTSTELLEN | JEDE STUNDE EIN/AUSSCHALTEN | LP
" | 21L-0003Z | " | 2 | 0.1 | 291 |  | 1.847 | 1.834 | 0.013 | 7.275 | MU1-V2 | 1 | 40 |  | " | LP
" | 21L-0004Z | " | 2 | 0.2 | 292 |  | 1.853 | 1.84 | 0.013 | 7.3 | MU1-V2 | 1 | 40 |  | " | LP
" | 21L-0005Z | " | 2 | 0 | 290 |  | 1.854 | 1.839 | 0.015 | 7.25 | MU1-V2 | 1 | 40 |  | " | LP
" | 21L-0006Z | " | 2 | 0.1 | 291 |  | 1.849 | 1.835 | 0.014 | 7.275 | MU1-V2 | 1 | 40 |  | " | LP
" | 21L-0007Z | " | 2 | 0 | 291 |  | 1.844 | 1.831 | 0.013 | 7.275 | MU1-V2 | 1 | 40 | MEM.GROSSE PUNKTSTELLEN | " | LP
" | 21L-0008Z | " | 2 | 0 | 294 |  | 1.843 | 1.829 | 0.014 | 7.35 | MU1-V2 | 1 | 40 |  | " | LP
" | 21L-0009Z | " | 2 | 0.1 | 291 |  | 1.843 | 1.828 | 0.015 | 7.275 | MU1-V2 | 1 | 40 | MEM.PUNKTSTELLEN | " | LP
" | 21L-0010Z | " | 2 | 0.1 | 294 |  | 1.837 | 1.826 | 0.011 | 7.35 | MU1-V2 | 1 | 40 |  | " | LP
" | 21L-0011Z | 647934 | 2 | 0.2 | 292 |  | 1.844 | 1.831 | 0.013 | 7.3 | MU1-V2 | 1 | 40 | MEM.PUNKTSTELLEN | " | LP
" | 21L-0012Z | " | 2 | 0.3 | 289 |  | 1.858 | 1.849 | 0.009 | 7.225 | MU1-V2 | 1 | 40 | MEM.PUNKTSTELLEN | " | LP
" | 21L-0013Z | " | 2 | 0.1 | 291 |  | 1.843 | 1.829 | 0.014 | 7.275 | MU1-V2 | 1 | 40 | MEM.PUNKTSTELLEN | " | LP
" | 21L-0014Z | " | 2 | 0.1 | 291 |  | 1.854 | 1.84 | 0.014 | 7.275 | MU1-V2 | 1 | 40 |  | " | LP
" | 21L-0015Z | " | 2 | 0.2 | 291 |  | 1.85 | 1.837 | 0.013 | 7.275 | MU1-V2 | 1 | 40 |  | " | LP
" | 21L-0016Z | " | 2 | 0.2 | 290 |  | 1.849 | 1.835 | 0.014 | 7.25 | MU1-V2 | 1 | 40 | MEM.PUNKTSTELLEN | " | LP
" | 21L-0017Z | " | 2 | 0.3 | 291 |  | 1.858 | 1.849 | 0.009 | 7.275 | MU1-V2 | 1 | 40 | MEM.PUNKTSTELLEN | " | LP
" | 21L-0018Z | " | 2 | 0.2 | 290 |  | 1.861 | 1.849 | 0.012 | 7.25 | MU1-V2 | 1 | 40 | MEM.GROSSE PUNKTSTELLEN | " | LP
" | 21L-0019Z | " | 2 | 0.1 | 292 |  | 1.866 | 1.853 | 0.013 | 7.3 | MU1-V2 | 1 | 40 | MEM.PUNKTSTELLEN | " | LP
" | 21L-0020Z | " | 2 | 0.2 | 292 |  | 1.858 | 1.845 | 0.013 | 7.3 | MU1-V2 | 1 | 40 |  | " | LP
" | 21L-0021Z | " | 2 | 0 | 292 |  | 1.853 | 1.839 | 0.014 | 7.3 | MU1-V2 | 1 | 40 | MEM.GROSSE PUNKTSTELLEN | NEUE SPÜLANLAGE RECHTE SEITE | LP
" | 21L-0022Z | " | 2 | 0 | 291 |  | 1.854 | 1.84 | 0.014 | 7.275 | MU1-V2 | 1 | 40 | MEM.PUNKTSTELLEN | JEDE STUNDE EIN/AUSSCHALTEN | LP
" | 21L-0023Z | " | 2 | 0 | 291 |  | 1.854 | 1.838 | 0.016 | 7.275 | MU1-V2 | 1 | 40 |  | " | LP
" | 21L-0024Z | 647934 | 2 | 0 | 290 |  | 1.92 | 1.908 | 0.012 | 7.25 | MU1-V2 | 1 | 40 | MEM.PUNKTSTELLEN | " | LP
" | 21L-0025Z | " | 2 | 0 | 292 |  | 1.855 | 1.844 | 0.011 | 7.3 | MU1-V2 | 1 | 40 | MEM.PUNKTSTELLEN,ÜBERLAPPUNG | " | LP
FA654224 | 21L-0026Z | " | 2 | 0.5 | 878 | 1.917 | 5.75 | 5.712 | 0.01266667 | 7.316667 | MU3-V2 | 3 | 40 |  | " | LP
" | " | " | 2 |  |  | 1.914 | [7 empty] | MEM.PUNKTSTELLEN | " | LP
" | " | " | 2 |  |  | 1.918 | [7 empty] | MEM.ÜBERLAPPUNG | " | LP
" | 21L-0027Z | " | 2 | 0.7 | 880 | 1.843 | 5.651 | 5.613 | 0.01266667 | 7.333333 | MU3-V2 | 3 | 40 | MEM.PUNKTSTELLEN | " | LP
" | " | " | 2 |  |  | 1.906 | [7 empty] | MEM.ÜBERLAPPUNG | " | LP
" | " | " | 2 |  |  | 1.901 | [7 empty] | MEM.ÜBERLAPPUNG | " | LP
" | 21L-0028Z | " | 2 | 0.7 | 879 | 1.849 | 5.538 | 5.501 | 0.01233333 | 7.325 | MU3-V2 | 3 | 40 | MEM.PUNKTSTELLEN | " | LP
" | " | " | 2 |  |  | 1.841 | [7 empty] | MEM.PUNKTSTELLEN | " | LP
" | " | " | 2 |  |  | 1.848 | [7 empty] | MEM.PUNKTSTELLEN,ÜBERLAPPUNG | " | LP
" | 21L-0029Z | " | 2 | 0.7 | 883 | 1.85 | 5.618 | 5.583 | 0.01166667 | 7.358333 | MU3-V2 | 3 | 40 | MEM.PUNKTSTELLEN | " | LP
" | " | " | 2 |  |  | 1.854 | [7 empty] | MEM.PUNKTSTELLEN | " | LP
" | " | " | 2 |  |  | 1.914 | [7 empty] | MEM.PUNKTSTELLEN,ÜBERLAPPUNG | " | LP
" | 21L-0030Z | " | 2 | 0.7 | 879 | 1.849 | 5.553 | 5.516 | 0.01233333 | 7.325 | MU3-V2 | 3 | 40 |  | " | LP
" | " | " | 2 |  |  | 1.852 | [7 empty] | MEM.PUNKTSTELLEN | " | LP
" | " | " | 2 |  |  | 1.85 | [7 empty] | MEM.PUNKTSTELLEN,ÜBERLAPPUNG | " | LP
FA654227 | 21L-0031Z | 647934 | 2 | 0.3 | 580 | 1.909 | 3.833 | 3.814 | 0.0095 | 7.25 | MU2-V2 | 2 | 40 |  | NEUE SPÜLANLAGE LINKE SEITE | LP
" | " | " | 2 |  |  | 1.916 | [7 empty] | MEM.PUNKTSTELLEN | JEDE STUNDE EIN/AUSSCHALTEN | LP
" | 21L-0032Z | " | 2 | 0.3 | 580 | 1.905 | 3.817 | 3.797 | 0.01 | 7.25 | MU2-V2 | 2 | 40 |  | " | LP
" | " | " | 2 |  |  | 1.904 | [7 empty] | MEM.PUNKTSTELLEN,TRANSPARENT | " | LP
" | 21L-0033Z | " | 2 | 0.4 | 580 | 1.903 | 3.804 | 3.783 | 0.0105 | 7.25 | MU2-V2 | 2 | 40 |  | " | LP
" | " | " | 2 |  |  | 1.897 | [7 empty] | MEM.PUNKTSTELLEN | " | LP
" | 21L-0034Z | " | 2 | 0.4 | 578 | 1.902 | 3.823 | 3.8 | 0.0115 | 7.225 | MU2-V2 | 2 | 40 |  | " | LP
" | " | 647934 | 2 |  |  | 1.913 | [7 empty] | MEM.PUNKTSTELLEN | " | LP
" | 21L-0035Z | " | 2 | 0.3 | 578 | 1.91 | 3.815 | 3.792 | 0.0115 | 7.225 | MU2-V2 | 2 | 40 |  | " | LP
" | " | " | 2 |  |  | 1.903 | [8 empty] | " | LP
" | 21L-0036Z | " | 2 | 0.3 | 578 | 1.897 | 3.793 | 3.778 | 0.0075 | 7.225 | MU2-V2 | 2 | 40 |  | NEUE SPÜLANLAGE RECHTE SEITE | LP
" | " | " | 2 |  |  | 1.887 | [7 empty] | MEM.GROSSE PUNKTSTELLEN | JEDE STUNDE EIN/AUSSCHALTEN | LP
" | 21L-0037Z | " | 2 | 0.2 | 578 | 1.903 | 3.801 | 3.78 | 0.0105 | 7.225 | MU2-V2 | 2 | 40 |  | " | LP
" | " | " | 2 |  |  | 1.896 | [7 empty] | MEM.PUNKTSTELLEN | " | LP
" | 21L-0038Z | " | 2 | 0.5 | 580 | 1.905 | 3.8 | 3.784 | 0.008 | 7.25 | MU2-V2 | 2 | 40 |  | " | LP
" | " | " | 2 |  |  | 1.892 | [8 empty] | " | LP
" | 21L-0039Z | " | 2 | 0.4 | 580 | 1.898 | 3.802 | 3.781 | 0.0105 | 7.25 | MU2-V2 | 2 | 40 |  | " | LP
" | " | 651960 | 2 |  |  | 1.903 | [7 empty] | MEM.GROSSE PUNKTSTELLEN | " | LP
" | 21L-0040Z | " | 2 | 0.4 | 578 | 1.898 | 3.8 | 3.778 | 0.011 | 7.225 | MU2-V2 | 2 | 40 |  | " | LP
" | " | " | 2 |  |  | 1.902 | [7 empty] | MEM.TRANSPARENT | " | LP
FA645389 | 16L-0068Z-R | " | 2 | 0 | 290 |  | 1.92 | 1.908 | 0.012 | 7.25 | MA-V1-R | 1 | 40 |  |  | LP
" | 21L-0041Z-R | " | 2 | 0 | 288 |  | 1.914 | 1.904 | 0.01 | 7.2 | MA-V1-R | 1 | 40 |  |  | LP
" | 21L-0042Z-R | " | 2 | 0 | 289 |  | 1.91 | 1.9 | 0.01 | 7.225 | MA-V1-R | 1 | 40 | MEM.PUNKTSTELLEN |  | LP
" | 21L-0043Z-R | " | 2 | 0 | 290 |  | 1.898 | 1.887 | 0.011 | 7.25 | MA-V1-R | 1 | 40 | MEM.PUNKTSTELLEN |  | LP
" | 21L-0044Z-R | " | 2 | 0 | 289 |  | 1.898 | 1.887 | 0.011 | 7.225 | MA-V1-R | 1 | 40 | MEM.PUNKTSTELLEN |  | LP
" | 21L-0045Z-R | " | 2 | 0.1 | 288 |  | 1.895 | 1.885 | 0.01 | 7.2 | MA-V1-R | 1 | 40 | MEM.PUNKTSTELLEN |  | LP
" | 21L-0046Z-R | " | 2 | 0 | 289 |  | 1.891 | 1.881 | 0.01 | 7.225 | MA-V1-R | 1 | 40 | MEM.PUNKTSTELLEN |  | LP
" | 21L-0047Z-R | " | 2 | 0.1 | 289 |  | 1.892 | 1.882 | 0.01 | 7.225 | MA-V1-R | 1 | 40 |  |  | LP
" | 21L-0048Z-R | " | 2 | 0.1 | 289 |  | 1.89 | 1.879 | 0.011 | 7.225 | MA-V1-R | 1 | 40 | MEM.KRATZER |  | LP
" | 21L-0049Z-R | " | 2 | 0 | 288 |  | 1.897 | 1.886 | 0.011 | 7.2 | MA-V1-R | 1 | 40 |  |  | LP
FA603874 | 21L-0050Z | " | 2 | 1.3 | 872 | 1.94 | 5.826 | 5.791 | 0.01166667 | 7.266667 | MU3-V2 | 3 | 40 |  | NEUE SPÜLANLAGE LINKE SEITE | LP
" | " | " | 2 |  |  | 1.937 | [8 empty] | JEDE STUNDE EIN/AUSSCHALTEN | LP
" | " | " | 2 |  |  | 1.943 | [8 empty] | " | LP
" | 21L-0051Z | " | 2 | 1.2 | 877 | 1.921 | 5.787 | 5.751 | 0.012 | 7.308333 | MU3-V2 | 3 | 40 |  | " | LP
" | " | " | 2 |  |  | 1.928 | [8 empty] | " | LP
" | " | " | 2 |  |  | 1.936 | [8 empty] | " | LP
" | 21L-0052Z | 651960 | 2 | 1.3 | 876 | 1.925 | 5.77 | 5.735 | 0.01166667 | 7.3 | MU3-V2 | 3 | 40 |  | " | LP
" | " | " | 2 |  |  | 1.92 | [8 empty] | " | LP
" | " | " | 2 |  |  | 1.924 | [7 empty] | MEM.KRATZER | " | LP
" | 21L-0053Z | " | 2 | 1.1 | 879 | 1.916 | 5.763 | 5.726 | 0.01233333 | 7.325 | MU3-V2 | 3 | 40 |  | " | LP
" | " | " | 2 |  |  | 1.921 | [8 empty] | " | LP
" | " | " | 2 |  |  | 1.92 | [7 empty] | MEM.PUNKTSTELLEN | " | LP
" | 21L-0054Z | " | 2 | 1.1 | 878 | 1.921 | 5.76 | 5.728 | 0.01066667 | 7.316667 | MU3-V2 | 3 | 40 |  | " | LP
" | " | " | 2 |  |  | 1.917 | [8 empty] | " | LP
" | " | " | 2 |  |  | 1.918 | [7 empty] | MEM.PUNKTSTELLEN | " | LP
FA603851 | 21L-0055Z | " | 2 | 0.4 | 581 | 1.926 | 3.843 | 3.821 | 0.011 | 7.2625 | MU2-V2 | 2 | 40 |  | " | LP
" | " | 651960 | 2 |  |  | 1.917 | [7 empty] | MEM.GROSSE PUNKTSTELLEN | " | LP
" | 21L-0056Z | 651960 | 2 | 0.4 | 577 | 1.92 | 3.852 | 3.83 | 0.011 | 7.2125 | MU2-V2 | 2 | 40 |  | " | LP
" | " | " | 2 |  |  | 1.914 | [7 empty] | MEM.PUNKTSTELLEN | " | LP
" | 21L-0057Z | " | 2 | 0.4 | 578 | 1.922 | 3.844 | 3.82 | 0.012 | 7.225 | MU2-V2 | 2 | 40 |  | " | LP
" | " | " | 2 |  |  | 1.921 | [7 empty] | MEM.PUNKTSTELLEN | " | LP
" | 21L-0058Z | " | 2 | 0.3 | 581 | 1.908 | 3.812 | 3.791 | 0.0105 | 7.2625 | MU2-V2 | 2 | 40 |  | " | LP
" | " | " | 2 |  |  | 1.902 | [8 empty] | " | LP
" | 21L-0059Z | " | 2 | 0.4 | 579 | 1.917 | 3.828 | 3.805 | 0.0115 | 7.2375 | MU2-V2 | 2 | 40 |  | " | LP
" | " | " | 2 |  |  | 1.911 | [8 empty] | " | LP
" | 21L-0060Z | " | 2 | 0.3 | 581 | 1.906 | 3.806 | 3.784 | 0.011 | 7.2625 | MU2-V2 | 2 | 40 |  | NEUE SPÜLANLAGE LINKE SEITE | LP
" | " | " | 2 |  |  | 1.898 | [7 empty] | MEM.PUNKTSTELLEN | JEDE STUNDE EIN/AUSSCHALTEN | LP
" | 21L-0061Z | 651960 | 2 | 0.4 | 580 | 1.912 | 3.821 | 3.803 | 0.009 | 7.25 | MU2-V2 | 2 | 40 |  | " | LP
" | " | " | 2 |  |  | 1.908 | [7 empty] | MEM.PUNKTSTELLEN | " | LP
" | 21L-0062Z | " | 2 | 0.3 | 580 | 1.907 | 3.818 | 3.799 | 0.0095 | 7.25 | MU2-V2 | 2 | 40 |  | " | LP
" | " | " | 2 |  |  | 1.908 | [7 empty] | MEM.GROSSE PUNKTSTELLEN | " | LP
" | 21L-0063Z | " | 2 | 0.5 | 580 | 1.927 | 3.844 | 3.823 | 0.0105 | 7.25 | MU2-V2 | 2 | 40 | MEM.PUNKTSTELLEN | " | LP
" | " | " | 2 |  |  | 1.913 | [7 empty] | MEM.TRANSPARENT | " | LP
" | 21L-0064Z | " | 2 | 0.3 | 580 | 1.918 | 3.824 | 3.806 | 0.009 | 7.25 | MU2-V2 | 2 | 40 |  | " | LP
" | " | " | 2 |  |  | 1.904 | [7 empty] | MEM.GROSSE PUNKTSTELLEN | " | LP
Revision | Reparatur | Test
FA655632 | 18G-0003Z-R | 604670 | 2 | 0 | 181 |  | 1.863 | 1.849 | 0.014 | 7.24 | MI-V4 | 1 | 25 | MEM.PUNKTSTELLEN | NEUE SPÜLANLAGE RECHTE SEITE | LP
" | 18G-0010Z-R | " | 2 | 0 | 183 |  | 1.859 | 1.846 | 0.013 | 7.32 | MI-V4 | 1 | 25 | MEM.PUNKTSTELLEN | JEDE STUNDE EIN/AUSSCHALTEN | LP
" | 20C-0130Z-R | " | 2 | 0 | 181 |  | 1.865 | 1.851 | 0.014 | 7.24 | MI-V4 | 1 | 25 |  | " | LP
" | 20G-0026Z-R | " | 2 | 0 | 182 |  | 1.868 | 1.855 | 0.013 | 7.28 | MI-V4 | 1 | 25 | MEM.PUNKTSTELLEN | " | LP
FA655634 | 17H-0033Z-R | 647934 | 2 | 0.3 | 290 |  | 1.912 | 1.898 | 0.014 | 7.25 | MU1-V2 | 1 | 40 |  |  | LP
" | 19C-0060Z-R | " | 2 | 0.2 | 290 |  | 1.913 | 1.899 | 0.014 | 7.25 | MU1-V2 | 1 | 40 | MEM.PUNKTSTELLEN,ÜBERLAPPUNG |  | LP
" | 20E-0077Z-R | " | 2 | 0 | 290 |  | 1.852 | 1.841 | 0.011 | 7.25 | MU1-V2 | 1 | 40 | MEM.PUNKTSTELLEN |  | LP
FA655635 | 20E-0056Z-R | 647934 | 2 | 0.6 | 876 | 1.912 | 5.733 | 5.701 | 0.01066667 | 7.3 | MU3-V2 | 3 | 40 |  | NEUE SPÜLANLAGE LINKE SEITE | LP
" | " | " | 2 |  |  | 1.902 | [7 empty] | MEM.PUNKTSTELLEN | JEDE STUNDE EIN/AUSSCHALTEN | LP
" | " | " | 2 |  |  | 1.911 | [7 empty] | MEM.PUNKTSTELLEN,TRANSPARENT | " | LP
TEST | 20L-0001Z-R | ALT | 2 |  | 180 |  |  |  | 0 | 7.2 | MI-V4 | 1 | 25 |  |  | LP
Note on Q1: O-Elektrode mit Gravur an falscher Position; *= Flachdichtung DB-10093 b= Bächler- Elektrode
Note on C2: Zellenmontage: TH 18.10.21
Note on C12: Zellenmontage: TH 4.11.21
Note on C25: Zellenmontage: TH 5.11.21
Note on C42: Zellenmontage: TH 8.11.21
Note on C49: Zellenmontage: TH 9.11.21
Note on C59: Zellenmontage: TH 10.11.21
Note on C78: Zellenmontage: TH 11.11.21
Note on C88: Zellenmontage: TH 10.11.21
Note on C89: Zellenmontage: TH 11.11.21
Note on C99: Zellenmontage: TH 12.11.21
Note on C133: Zellenmontage: TH 26.10.21
Note on C137: Zellenmontage: TH 5.11.21
Note on C140: Zellenmontage: TH 8.11.21

## Vorlage
FA # | Cell # | Membran Batch FA | Test Station Nr. | Temp Kat T1-T2 / [°C] | Gasfluss / [mln / min] | Membrane V @ 13 bar/[V] | Cell V @ 13 bar/[V] | Cell V @ 0 bar [V] | Volt Diff. [V] | H2 Prod SmL/A | Type | Anz. Layer | Strom / [A] | Bemerkungen | Bemerkungen | Visum
MI-V4
[9 empty] | 0 | 0 | MI-V4 | 1 | 25
MU1
[9 empty] | 0 | 0 | MU1-V2 | 1 | 40
MU2
[9 empty] | 0 | 0 | MU2-V2 | 2 | 40
" | "
MU3
[9 empty] | 0 | 0 | MU3-V2 | 3 | 40
" | "
" | "
MU4-V2
[9 empty] | 0 | 0 | MU4-V2 | 4 | 40
" | "
" | "
" | "
MU12
[9 empty] | 0 | 0 | MU12-V1 | 12 | 40
" | "
" | "
" | "
" | "
" | "
" | "
" | "
" | "
" | "
" | "
" | "
MA-V1-R
[9 empty] | 0 | 0 | MA-V1-R | 1 | 40
Revision | Reparatur | Test
Note on Q1: O-Elektrode mit Gravur an falscher Position; *= Flachdichtung DB-10093 b= Bächler- Elektrode