## Jan
FA # | Cell # | Membran Batch FA | Test Station Nr. | Temp Kat T1-T2 / [°C] | Gasfluss / [mln / min] | Membrane V @ 13 bar/[V] | Cell V @ 13 bar/[V] | Cell V @ 0 bar [V] | Volt Diff. [V] | H2 Prod SmL/A | Type | Anz. Layer | Strom / [A] | Bemerkungen | Bemerkungen | Visum
FA667900 | 23A-0001Z | FA668477 | 2 | 30.3 | 601 | 1.884 | 3.784 | 3.773 | 0.0055 | 7.5125 | MU2-V2 | 2 | 40 | MEM.CIU11 | NEUE SPÜLANLAGE RECHTE SEITE | NDE
" | " | " | 2 |  |  | 1.889 | [7 empty] | MEM.CIU20 | JEDE STUNDE EIN/AUSSCHALTEN | NDE
" | 23A-0002Z | " | 2 | 31.5 | 603 | 1.886 | 3.774 | 3.763 | 0.0055 | 7.5375 | MU2-V2 | 2 | 40 | MEM.CIU14 | " | NDE
" | " | " | 2 |  |  | 1.886 | [7 empty] | MEM.CIU13 | " | NDE
" | 23A-0003Z | " | 2 | 25.3 | 600 | 1.9 | 3.805 | 3.791 | 0.007 | 7.5 | MU2-V2 | 2 | 40 | MEM.CIU12 | " | NDE
" | " | " | 2 |  |  | 1.905 | [7 empty] | MEM.CIU15 | " | NDE
" | 23A-0004Z | " | 2 | 38.5 | 606 |  | 3.779 | 3.77 | 0.0045 | 7.575 | MU2-V2 | 2 | 40 | MEM.CIU8 | " | NDE
" | " | " | 2 |  |  | 1.884 | [7 empty] | MEM.CIU4 | " | NDE
" | 23A-0005Z | " | 2 | 38.3 | 603 | 1.894 | 3.796 | 3.785 | 0.0055 | 7.5375 | MU2-V2 | 2 | 40 | MEM.CIU19 | " | NDE
" | " | " | 2 |  |  | 1.902 | [7 empty] | MEM.CIU18 | " | NDE
" | 23A-0006Z | " | 2 | 41.1 | 600 | 1.89 | 3.772 | 3.762 | 0.005 | 7.5 | MU2-V2 | 2 | 40 | MEM.CIU1 | NEUE SPÜLANLAGE LINKE SEITE | NDE
" | " | " | 2 |  |  | 1.88 | [7 empty] | MEM.CIU5 | JEDE STUNDE EIN/AUSSCHALTEN | NDE
" | 23A-0007Z | " | 2 | 39.5 | 603 | 1.88 | 3.673 | 3.651 | 0.011 | 7.5375 | MU2-V2 | 2 | 40 | MEM.CIU10 | " | NDE
" | " | " | 2 |  |  | 1.882 | [7 empty] | MEM.CIU9 | " | NDE
" | 23A-0008Z | " | 2 | 40.1 | 601 | 1.863 | 3.738 | 3.727 | 0.0055 | 7.5125 | MU2-V2 | 2 | 40 | MEM.CIZ19 | " | NDE
" | " | " | 2 |  |  | 1.875 | [7 empty] | MEM.CIZ20 | " | NDE
" | 23A-0009Z | " | 2 | 41.2 |  | 1.878 | 3.756 | 3.745 | 0.0055 | 0 | MU2-V2 | 2 | 40 | MEM.CIZ16 | " | NDE
" | " | " | 2 |  |  | 1.877 | [7 empty] | MEM.CIZ17 | " | NDE
" | 23A-0010Z | " | 2 | 41.7 | 603 | 1.864 | 3.755 | 3.745 | 0.005 | 7.5375 | MU2-V2 | 2 | 40 | MEM.CIZ18 | " | NDE
" | " | " | 2 |  |  | 1.89 | [7 empty] | MEM.CIZ15 | " | NDE
" | 23A-0011Z | " | 2 | 41.3 | 596 | 1.845 | 3.705 | 3.702 | 0.0015 | 7.45 | MU2-V2 | 2 | 40 | MEM.CIZ14 | " | NDE
" | " | " | 2 |  |  | 1.857 | [7 empty] | MEM.CIZ13 | " | NDE
" | 23A-0012Z | " | 2 | 40.7 | 600 | 1.856 | 3.714 | 3.703 | 0.0055 | 7.5 | MU2-V2 | 2 | 40 | MEM.CIZ11 | " | NDE
" | " | " | 2 |  |  | 1.857 | [7 empty] | MEM.CIZ8 | " | NDE
" | 23A-0013Z | " | 2 | 44.7 | 597 | 1.859 | 3.723 | 3.711 | 0.006 | 7.4625 | MU2-V2 | 2 | 40 | MEM.CIZ7 | " | NDE
" | " | " | 2 |  |  | 1.862 | [7 empty] | MEM.CIZ10 | " | NDE
" | 23A-0014Z | " | 2 | 42.5 | 599 | 1.861 | 3.738 | 3.726 | 0.006 | 7.4875 | MU2-V2 | 2 | 40 | MEM.CIZ1 | " | NDE
" | " | " | 2 |  |  | 1.876 | [7 empty] | MEM.CIZ9 | " | NDE
" | 23A-0015Z | " | 2 | 39.1 | 602 | 1.878 | 3.741 | 3.73 | 0.0055 | 7.525 | MU2-V2 | 2 | 40 | MEM.CIZ6 | " | NDE
" | " | " | 2 |  |  | 1.862 | [7 empty] | MEM.CIZ4 | " | NDE
" | 23A-0016Z | " | 2 | 35.1 | 602 | 1.875 | 3.741 | 3.73 | 0.0055 | 7.525 | MU2-V2 | 2 | 40 | MEM.CIZ3 | NEUE SPÜLANLAGE RECHTE SEITE | NDE
" | " | " | 2 |  |  | 1.866 | [7 empty] | MEM.CIZ12 | JEDE STUNDE EIN/AUSSCHALTEN | NDE
" | 23A-0017Z | " | 2 | 39.9 | 601 | 1.867 | 3.729 | 3.721 | 0.004 | 7.5125 | MU2-V2 | 2 | 40 | MEM.CIZ5 | " | NDE
" | " | " | 2 |  |  | 1.865 | [7 empty] | MEM.CIZ2 | " | NDE
" | 23A-0018Z | 642046 | 2 | 45.3 | 601 | 1.856 | 3.716 | 3.705 | 0.0055 | 7.5125 | MU2-V2 | 2 | 40 | MEM.CLa8 | " | NDE
" | " | " | 2 |  |  | 1.86 | [7 empty] | MEM.CLa9 | " | NDE
" | 23A-0019Z | " | 2 | 44.5 | 601 | 1.882 | 3.75 | 3.738 | 0.006 | 7.5125 | MU2-V2 | 2 | 40 | MEM.CLa7 | " | NDE
" | " | " | 2 |  |  | 1.868 | [7 empty] | MEM.CLa10 | " | NDE
" | 23A-0020Z | " | 2 | 41.2 | 603 | 1.873 | 3.758 | 3.746 | 0.006 | 7.5375 | MU2-V2 | 2 | 40 | MEM.CLa4 | " | NDE
" | " | " |  |  |  | 1.884 | [7 empty] | MEM.CLa2 | " | NDE
FA641966 | 23A-0021Z | 642046/668475 | 1 | 14.5 | 297 |  | 1.865 | 1.86 | 0.005 | 7.425 | MU1-V2 | 1 | 40 | MEM.CJD |  | LP
" | 23A-0022Z | " | 1 | 9.5 | 300 |  | 1.879 | 1.874 | 0.005 | 7.5 | MU1-V2 | 1 | 40 | MEM.CJD |  | LP
" | 23A-0023Z | " | 1 | 5.8 | 299 |  | 1.874 | 1.868 | 0.006 | 7.475 | MU1-V2 | 1 | 40 | MEM.CJD |  | LP
" | 23A-0024Z | " | 1 | 11.4 | 300 |  | 1.869 | 1.864 | 0.005 | 7.5 | MU1-V2 | 1 | 40 | MEM.CJD |  | LP
" | 23A-0025Z | " | 1 | 16 | 300 |  | 1.861 | 1.856 | 0.005 | 7.5 | MU1-V2 | 1 | 40 | MEM.CJD |  | LP
" | 23A-0026Z | " | 1 | 14.8 | 298 |  | 1.867 | 1.861 | 0.006 | 7.45 | MU1-V2 | 1 | 40 | MEM.CJD |  | LP
" | 23A-0027Z | " | 1 | 13.3 | 297 |  | 1.858 | 1.852 | 0.006 | 7.425 | MU1-V2 | 1 | 40 | MEM.CJD |  | LP
" | 23A-0028Z | " | 1 | 14.9 | 297 |  | 1.865 | 1.86 | 0.005 | 7.425 | MU1-V2 | 1 | 40 | MEM.CJD |  | LP
" | 23A-0029Z | " | 1 | 11.9 | 297 |  | 1.855 | 1.849 | 0.006 | 7.425 | MU1-V2 | 1 | 40 | MEM.CJD |  | LP
" | 23A-0030Z | " | 1 | 9.6 | 297 |  | 1.848 | 1.843 | 0.005 | 7.425 | MU1-V2 | 1 | 40 | MEM.CJD |  | LP
" | 23A-0031Z | 642046 | 1 | 13.4 | 300 |  | 1.875 | 1.871 | 0.004 | 7.5 | MU1-V2 | 1 | 40 | MEM.CJC12 |  | LP
" | 23A-0032Z | " | 1 | 14.5 | 299 |  | 1.872 | 1.867 | 0.005 | 7.475 | MU1-V2 | 1 | 40 | MEM.CJC2 |  | LP
" | 23A-0033Z | " | 1 | 14.6 | 297 |  | 1.873 | 1.868 | 0.005 | 7.425 | MU1-V2 | 1 | 40 | MEM.CJC19 |  | LP
" | 23A-0034Z | " | 1 | 14.5 | 298 |  | 1.862 | 1.857 | 0.005 | 7.45 | MU1-V2 | 1 | 40 | MEM.CJC20 |  | LP
" | 23A-0035Z | " | 1 | 14.1 | 304 |  | 1.866 | 1.86 | 0.006 | 7.6 | MU1-V2 | 1 | 40 | MEM.CJC10 |  | LP
" | 23A-0036Z | " | 1 | 14.3 | 300 |  | 1.863 | 1.857 | 0.006 | 7.5 | MU1-V2 | 1 | 40 | MEM.CJC13 |  | LP
" | 23A-0037Z | " | 1 | 12.3 | 300 |  | 1.87 | 1.865 | 0.005 | 7.5 | MU1-V2 | 1 | 40 | MEM.CJC4 |  | LP
" | 23A-0038Z | " | 1 | 12.2 | 302 |  | 1.866 | 1.861 | 0.005 | 7.55 | MU1-V2 | 1 | 40 | MEM.CJC11 |  | LP
" | 23A-0039Z | " | 1 | 13.1 | 299 |  | 1.861 | 1.855 | 0.006 | 7.475 | MU1-V2 | 1 | 40 | MEM.CJC5 |  | LP
" | 23A-0040Z | " | 1 | 11.2 | 298 |  | 1.874 | 1.869 | 0.005 | 7.45 | MU1-V2 | 1 | 40 | MEM.CJC15 |  | LP
" | 23A-0041Z | " | 1 | 8.4 | 298 |  | 1.869 | 1.863 | 0.006 | 7.45 | MU1-V2 | 1 | 40 | MEM.CJC7 |  | LP
" | 23A-0042Z | " | 1 | 11.3 | 298 |  | 1.876 | 1.87 | 0.006 | 7.45 | MU1-V2 | 1 | 40 | MEM.CJC17 |  | LP
" | 23A-0043Z | " | 1 | 12.8 | 296 |  | 1.88 | 1.874 | 0.006 | 7.4 | MU1-V2 | 1 | 40 | MEM.CJC18 |  | LP
" | 23A-0044Z | " | 1 | 12.8 | 297 |  | 1.876 | 1.871 | 0.005 | 7.425 | MU1-V2 | 1 | 40 | MEM.CJC3 |  | LP
" | 23A-0045Z | " | 1 | 14 | 296 |  | 1.861 | 1.856 | 0.005 | 7.4 | MU1-V2 | 1 | 40 | MEM.CJC1 |  | LP
" | 23A-0046Z | " | 1 | 13.8 | 297 |  | 1.857 | 1.851 | 0.006 | 7.425 | MU1-V2 | 1 | 40 | MEM.CJC9 |  | LP
" | 23A-0047Z | " | 1 | 10.7 | 296 |  | 1.858 | 1.852 | 0.006 | 7.4 | MU1-V2 | 1 | 40 | MEM.CJC14 |  | LP
" | 23A-0048Z | " | 1 | 25.4 | 299 |  | 1.891 | 1.885 | 0.006 | 7.475 | MU1-V2 | 1 | 40 | MEM.CJC6 | NEUE SPÜLANLAGE LINKE SEITE | LP
" | 23A-0049Z | " | 1 | 24.6 | 300 |  | 1.889 | 1.883 | 0.006 | 7.5 | MU1-V2 | 1 | 40 | MEM.CJC16 | JEDE STUNDE EIN/AUSSCHALTEN | LP
" | 23A-0050Z | " | 1 | 20.9 | 297 |  | 1.887 | 1.881 | 0.006 | 7.425 | MU1-V2 | 1 | 40 | MEM.CJC18 | " | LP
" | 23A-0051Z | 642046 | 1 | 22 | 299 |  | 1.874 | 1.867 | 0.007 | 7.475 | MU1-V2 | 1 | 40 | MEM.CLa6 | " | LP
" | 23A-0052Z | " | 1 | 21.4 | 299 |  | 1.874 | 1.868 | 0.006 | 7.475 | MU1-V2 | 1 | 40 | MEM.CLa5 | " | LP
" | 23A-0053Z | " | 1 | 24.6 | 298 |  | 1.871 | 1.866 | 0.005 | 7.45 | MU1-V2 | 1 | 40 | MEM.CLa3 | " | LP
" | 23A-0054Z | " | 1 | 24 | 297 |  | 1.871 | 1.865 | 0.006 | 7.425 | MU1-V2 | 1 | 40 | MEM.CLa18 | " | LP
" | 23A-0055Z | " | 1 | 22.9 | 297 |  | 1.87 | 1.865 | 0.005 | 7.425 | MU1-V2 | 1 | 40 | MEM.CLa1 | " | LP
" | 23A-0056Z | " | 1 | 26.4 | 298 |  | 1.867 | 1.862 | 0.005 | 7.45 | MU1-V2 | 1 | 40 | MEM.CLa13 | " | LP
" | 23A-0057Z | " | 1 | 25 | 297 |  | 1.857 | 1.85 | 0.007 | 7.425 | MU1-V2 | 1 | 40 | MEM.CLa17 | " | LP
" | 23A-0058Z | " | 1 | 3.9 | 297 |  | 1.883 | 1.877 | 0.006 | 7.425 | MU1-V2 | 1 | 40 | MEM.CLa20 |  | LP
" | 23A-0059Z | " | 1 | 4.3 | 298 |  | 1.872 | 1.867 | 0.005 | 7.45 | MU1-V2 | 1 | 40 | MEM.CLa19 |  | LP
" | 23A-0060Z | " | 1 | 4.3 | 298 |  | 1.866 | 1.861 | 0.005 | 7.45 | MU1-V2 | 1 | 40 | MEM.CLa15 |  | LP
" | 23A-0061Z | " | 1 | 5.6 | 296 |  | 1.871 | 1.865 | 0.006 | 7.4 | MU1-V2 | 1 | 40 | MEM.CLa11 |  | LP
" | 23A-0062Z | " | 1 | 4.4 | 299 |  | 1.856 | 1.85 | 0.006 | 7.475 | MU1-V2 | 1 | 40 | MEM.CLa14 |  | LP
" | 23A-0063Z | " | 1 | 5.1 | 298 |  | 1.867 | 1.86 | 0.007 | 7.45 | MU1-V2 | 1 | 40 | MEM.CLa12 |  | LP
" | 23A-0064Z | " | 1 | 4.8 | 297 |  | 1.86 | 1.854 | 0.006 | 7.425 | MU1-V2 | 1 | 40 | MEM.CLa16 |  | LP
" | 23A-0065Z | 668475 | 1 | 4.2 | 297 |  | 1.869 | 1.863 | 0.006 | 7.425 | MU1-V2 | 1 | 40 | MEM.CJE23 |  | LP
" | 23A-0066Z | " | 1 | 3 | 299 |  | 1.866 | 1.861 | 0.005 | 7.475 | MU1-V2 | 1 | 40 | MEM.CJE18 |  | LP
" | 23A-0067Z | " | 1 | 2.6 | 296 |  | 1.854 | 1.849 | 0.005 | 7.4 | MU1-V2 | 1 | 40 | MEM.CJE21 |  | LP
" | 23A-0068Z | " | 1 | 20 | 297 |  | 1.887 | 1.881 | 0.006 | 7.425 | MU1-V2 | 1 | 40 | MEM.CJE20 | NEUE SPÜLANLAGE RECHTE SEITE | LP
" | 23A-0069Z | " | 1 | 14.5 | 297 |  | 1.889 | 1.883 | 0.006 | 7.425 | MU1-V2 | 1 | 40 | MEM.CJE25 | JEDE STUNDE EIN/AUSSCHALTEN | LP
" | 23A-0070Z | " | 1 | 11.3 | 297 |  | 1.895 | 1.889 | 0.006 | 7.425 | MU1-V2 | 1 | 40 | MEM.CJE12 | " | LP
FA641968 | 23A-0071Z | " | 1 | 18.6 | 296 |  | 1.883 | 1.879 | 0.004 | 7.4 | MU1-V2 | 1 | 40 | MEM.CJE22 | NEUE SPÜLANLAGE LINKE SEITE | NDE
" | 23A-0072Z | " | 1 | 16.7 | 296 |  | 1.879 | 1.874 | 0.005 | 7.4 | MU1-V2 | 1 | 40 | MEM.CJE17 | JEDE STUNDE EIN/AUSSCHALTEN | NDE
" | 23A-0073Z | " | 1 | 14.2 | 296 |  | 1.878 | 1.873 | 0.005 | 7.4 | MU1-V2 | 1 | 40 | MEM.CJE16 | " | NDE
" | 23A-0074Z | " | 1 | 17 | 296 |  | 1.876 | 1.871 | 0.005 | 7.4 | MU1-V2 | 1 | 40 | MEM.CJE15 | " | NDE
" | 23A-0075Z | " | 1 | 19.7 | 296 |  | 1.878 | 1.872 | 0.006 | 7.4 | MU1-V2 | 1 | 40 | MEM.CJE14 | " | NDE
" | 23A-0076Z | " | 1 | 19.4 | 296 |  | 1.88 | 1.875 | 0.005 | 7.4 | MU1-V2 | 1 | 40 | MEM.CJE10 | " | NDE
" | 23A-0077Z | " | 1 | 18.3 | 297 |  | 1.88 | 1.876 | 0.004 | 7.425 | MU1-V2 | 1 | 40 | MEM.CJE9 | " | NDE
" | 23A-0078Z | " | 1 | 17.9 | 297 |  | 1.898 | 1.892 | 0.006 | 7.425 | MU1-V2 | 1 | 40 | MEM.CJE11 | " | NDE
" | 23A-0079Z | " | 1 | 18.5 | 297 |  | 1.876 | 1.87 | 0.006 | 7.425 | MU1-V2 | 1 | 40 | MEM.CJE6 | " | NDE
" | 23A-0080Z | " | 1 | 20 | 300 |  | 1.893 | 1.888 | 0.005 | 7.5 | MU1-V2 | 1 | 40 | MEM.CJE8 | " | NDE
" | 23A-0081Z | " | 2 | 1.8 | 290 |  | 1.894 | 1.888 | 0.006 | 7.25 | MU1-V2 | 1 | 40 | MEM.CJE24 | " | NDE
" | 23A-0082Z | " | 2 | 1.9 | 290 |  | 1.895 | 1.891 | 0.004 | 7.25 | MU1-V2 | 1 | 40 | MEM.CJE7 | " | NDE
" | 23A-0083Z | " | 2 | 1.9 | 290 |  | 1.899 | 1.894 | 0.005 | 7.25 | MU1-V2 | 1 | 40 | MEM.CJE3 | " | NDE
" | 23A-0084Z | " | 2 | 1.7 | 288 |  | 1.892 | 1.887 | 0.005 | 7.2 | MU1-V2 | 1 | 40 | MEM.CJE5 | " | NDE
" | 23A-0085Z | " | 2 | 1.9 | 289 |  | 1.901 | 1.896 | 0.005 | 7.225 | MU1-V2 | 1 | 40 | MEM.CJE2 | " | NDE
" | 23A-0086Z | " | 2 | 2 | 288 |  | 1.891 | 1.886 | 0.005 | 7.2 | MU1-V2 | 1 | 40 | MEM.CJE1 | " | NDE
" | 23A-0087Z | " | 2 | 1.9 | 289 |  | 1.896 | 1.891 | 0.005 | 7.225 | MU1-V2 | 1 | 40 | MEM.CJE13 | " | NDE
" | 23A-0088Z | " | 2 | 1.9 | 289 |  | 1.895 | 1.89 | 0.005 | 7.225 | MU1-V2 | 1 | 40 | MEM.CJE19 | " | NDE
" | 23A-0089Z | 668475 | 2 | 1.8 | 290 |  | 1.892 | 1.887 | 0.005 | 7.25 | MU1-V2 | 1 | 40 | MEM.CJF6 | " | NDE
" | 23A-0090Z | " | 2 | 2 | 288 |  | 1.88 | 1.876 | 0.004 | 7.2 | MU1-V2 | 1 | 40 | MEM.CJF12 | " | NDE
" | 23A-0091Z | " | 1 | 19.1 | 298 |  | 1.875 | 1.869 | 0.006 | 7.45 | MU1-V2 | 1 | 40 | MEM.CIb11 | NEUE SPÜLANLAGE LINKE SEITE | LP
" | 23A-0092Z | " | 1 | 18.9 | 298 |  | 1.869 | 1.862 | 0.007 | 7.45 | MU1-V2 | 1 | 40 | MEM.CIb4 | JEDE STUNDE EIN/AUSSCHALTEN | LP
" | 23A-0093Z | " | 1 | 20 | 297 |  | 1.867 | 1.861 | 0.006 | 7.425 | MU1-V2 | 1 | 40 | MEM.CIb6 | " | LP
" | 23A-0094Z | " | 1 | 19.1 | 298 |  | 1.872 | 1.866 | 0.006 | 7.45 | MU1-V2 | 1 | 40 | MEM.CIb14 | " | LP
" | 23A-0095Z | " | 1 | 18.8 | 299 |  | 1.875 | 1.869 | 0.006 | 7.475 | MU1-V2 | 1 | 40 | MEM.CIb7 | " | LP
FA721854 | 20J-0012Z-R | " | 1 | 19 | 298 |  | 1.885 | 1.878 | 0.007 | 7.45 | MU1-V2-R | 1 | 40 | MEM.CIb13 | " | LP
" | 20F-0005Z-R | " | 1 | 20.4 | 297 |  | 1.88 | 1.875 | 0.005 | 7.425 | MU1-V2-R | 1 | 40 | MEM.CIb5 | " | LP
" | 21G-0028Z-R | " | 1 | 13.6 | 300 |  | 1.877 | 1.871 | 0.006 | 7.5 | MU1-V2-R | 1 | 40 | MEM.CIb10 | " | LP
FA721855 | 18J-0026Z-R | " | 1 | 45 | 600 | 1.862 | 3.722 | 3.709 | 0.0065 | 7.5 | MU2-V2 | 2 | 40 | MEM.CIb3 |  | LP
" | " | " | 1 |  |  | 1.861 | [7 empty] | MEM.CIb12 |  | LP
" | 17L-0037Z-R | " | 1 | 43 | 598 | 1.865 | 3.718 | 3.706 | 0.006 | 7.475 | MU2-V2 | 2 | 40 | MEM.CIb1 |  | LP
" | " | " | 1 |  |  | 1.853 | [7 empty] | MEM.CIb9 |  | LP
" | 21D-0039Z-R | " | 1 | 46 | 597 | 1.861 | 3.724 | 3.712 | 0.006 | 7.4625 | MU2-V2 | 2 | 40 | MEM.CIb8 |  | LP
" | " | " | 1 |  |  | 1.863 | [7 empty] | MEM.CIb2 |  | LP
FA721856 | 21I-0124Z-R | " | 1 | 50 | 896 | 1.899 | 5.634 | 5.617 | 0.005666667 | 7.466667 | MU3-V2 | 3 | 40 | MEM.CIb15 |  | LP
" | " | 642046 | 1 |  |  | 1.873 | [7 empty] | MEM.CIc1 |  | LP
" | " | " | 1 |  |  | 1.862 | [7 empty] | MEM.CIc12 |  | LP
" | 20H-0102Z-R | " | 1 | 63 | 895 | 1.862 | 5.616 | 5.599 | 0.005666667 | 7.458333 | MU3-V2 | 3 | 40 | MEM.CIc9 |  | LP
" | " | " | 1 |  |  | 1.86 | [7 empty] | MEM.CIc17 |  | LP
" | " | " | 1 |  |  | 1.893 | [7 empty] | MEM.CIc18 |  | LP
FA721715 | 16K-0028Z-R | " | 1 | 24.5 | 297 |  | 1.914 | 1.909 | 0.005 | 7.425 | MA-V1-R | 1 | 40 | MEM.CIc2 | NEUE SPÜLANLAGE RECHTE SEITE | LP
" | 20I-0040Z-R | " | 1 | 23.8 | 297 |  | 1.928 | 1.923 | 0.005 | 7.425 | MA-V1-R | 1 | 40 | MEM.CIc6 | JEDE STUNDE EIN/AUSSCHALTEN | LP
" | 23A-0096Z-R | " | 1 | 22.1 | 298 |  | 1.898 | 1.893 | 0.005 | 7.45 | MA-V1-R | 1 | 40 | MEM.CIc19 | " | LP
" | 23A-0097Z-R | " | 1 | 25.9 | 298 |  | 1.921 | 1.916 | 0.005 | 7.45 | MA-V1-R | 1 | 40 | MEM.CIc14 | " | LP
" | 23A-0098Z-R | " | 1 | 24.3 | 297 |  | 1.913 | 1.908 | 0.005 | 7.425 | MA-V1-R | 1 | 40 | MEM.CIc8 | " | LP
" | 23A-0099Z-R | " | 1 | 18 | 298 |  | 1.922 | 1.917 | 0.005 | 7.45 | MA-V1-R | 1 | 40 | MEM.CIc11 |  | LP
" | 23A-0100Z-R | " | 1 | 15.7 | 298 |  | 1.908 | 1.903 | 0.005 | 7.45 | MA-V1-R | 1 | 40 | MEM.CIc16 |  | LP
" | 23A-0101Z-R | " | 1 | 12.7 | 297 |  | 1.901 | 1.895 | 0.006 | 7.425 | MA-V1-R | 1 | 40 | MEM.CIc15 |  | LP
" | 23A-0102Z-R | " | 1 | 15.6 | 297 |  | 1.896 | 1.891 | 0.005 | 7.425 | MA-V1-R | 1 | 40 | MEM.CIc13 |  | LP
" | 23A-0103Z-R | " | 1 | 12 | 298 |  | 1.906 | 1.9 | 0.006 | 7.45 | MA-V1-R | 1 | 40 | MEM.CIc10 |  | LP
FA641952 | 23A-0104Z | " | 1 | 63 | 1191 | 1.846 | 7.36 | 7.34 | 0.005 | 7.44375 | MU4-V2 | 4 | 40 | MEM.CIc20 | NEUE SPÜLANLAGE LINKE SEITE | LP
" | " | " | 1 |  |  | 1.84 | [7 empty] | MEM.CIc4 | JEDE STUNDE EIN/AUSSCHALTEN | LP
" | " | " | 1 |  |  | 1.835 | [7 empty] | MEM.CIc6 | " | LP
" | " | " | 1 |  |  | 1.842 | [7 empty] | MEM.CIc3 | " | LP
" | 23A-0105Z | " | 1 | 60 | 1187 | 1.846 | 7.42 | 7.4 | 0.005 | 7.41875 | MU4-V2 | 4 | 40 | MEM.CIc7 | " | LP
" | " | 668475 | 1 |  |  | 1.858 | [7 empty] | MEM.CJF4 | " | LP
" | " | " | 1 |  |  | 1.854 | [7 empty] | MEM.CJF14 | " | LP
" | " | " | 1 |  |  | 1.86 | [7 empty] | MEM.CJF17 | " | LP
" | 23A-0106Z | " | 1 | 61 | 1189 | 1.876 | 7.49 | 7.47 | 0.005 | 7.43125 | MU4-V2 | 4 | 40 | MEM.CJF20 | " | LP
" | " | " | 1 |  |  | 1.872 | [7 empty] | MEM.CJF18 | " | LP
" | " | " | 1 |  |  | 1.871 | [7 empty] | MEM.CJF12 | " | LP
" | " | " | 1 |  |  | 1.873 | [7 empty] | MEM.CJF9 | " | LP
" | 23A-0107Z | " | 1 | 60 | 1189 | 1.874 | 7.47 | 7.44 | 0.0075 | 7.43125 | MU4-V2 | 4 | 40 | MEM.CJF13 | " | LP
" | " | " | 1 |  |  | 1.87 | [7 empty] | MEM.CJF15 | " | LP
" | " | " | 1 |  |  | 1.862 | [7 empty] | MEM.CJF8 | " | LP
" | " | " | 1 |  |  | 1.86 | [7 empty] | MEM.CJF11 | " | LP
" | 23A-0108Z | " | 1 | 60.8 | 1191 | 1.863 | 7.44 | 7.42 | 0.005 | 7.44375 | MU4-V2 | 4 | 40 | MEM.CJF5 | NEUE SPÜLANLAGE LINKE SEITE | LP
" | " | " | 1 |  |  | 1.859 | [7 empty] | MEM.CJF10 | JEDE STUNDE EIN/AUSSCHALTEN | LP
" | " | " | 1 |  |  | 1.854 | [7 empty] | MEM.CJF7 | " | LP
" | " | " | 1 |  |  | 1.863 | [7 empty] | MEM.CJF6 | " | LP
" | 23A-0109Z | " | 1 | 62 | 1187 | 1.86 | 7.43 | 7.41 | 0.005 | 7.41875 | MU4-V2 | 4 | 40 | MEM.CJF3 | " | LP
" | " | " | 1 |  |  | 1.853 | [7 empty] | MEM.CJF2 | " | LP
" | " | " | 1 |  |  | 1.865 | [7 empty] | MEM.CJF1 | " | LP
" | " | 668475 | 1 |  |  | 1.853 | [7 empty] | MEM.CJJ8 | " | LP
" | 23A-0110Z | " | 1 | 68 | 1186 | 1.865 | 7.44 | 7.42 | 0.005 | 7.4125 | MU4-V2 | 4 | 40 | MEM.CJJ2 | " | LP
" | " | " | 1 |  |  | 1.864 | [7 empty] | MEM.CJJ5 | " | LP
" | " | " | 1 |  |  | 1.858 | [7 empty] | MEM.CJJ7 | " | LP
" | " | " | 1 |  |  | 1.853 | [7 empty] | MEM.CJJ3 | " | LP
" | 23A-0111Z | " | 1 | 64 | 1189 | 1.853 | 7.43 | 7.41 | 0.005 | 7.43125 | MU4-V2 | 4 | 40 | MEM.CJJ1 | " | LP
" | " | " | 1 |  |  | 1.85 | [7 empty] | MEM.CJJ10 | " | LP
" | " | " | 1 |  |  | 1.863 | [7 empty] | MEM.CJJ4 | " | LP
" | " | " | 1 |  |  | 1.864 | [7 empty] | MEM.CJJ9 | " | LP
" | 23A-0112Z | " | 1 | 27 | 1192 | 1.834 | 7.37 | 7.34 | 0.0075 | 7.45 | MU4-V2 | 4 | 40 | MEM.CJJ6 |  | LP
" | " | 668528 | 1 |  |  | 1.839 | [7 empty] | MEM.CJM7 |  | LP
" | " | " | 1 |  |  | 1.842 | [7 empty] | MEM.CJM1 |  | LP
" | " | " | 1 |  |  | 1.846 | [7 empty] | MEM.CJM3 |  | LP
" | 23A-0113Z | " | 1 | 34.7 | 1191 | 1.842 | 7.39 | 7.37 | 0.005 | 7.44375 | MU4-V2 | 4 | 40 | MEM.CJM2 |  | LP
" | " | " | 1 |  |  | 1.856 | [7 empty] | MEM.CJM4 |  | LP
" | " | " | 1 |  |  | 1.852 | [7 empty] | MEM.CJM6 |  | LP
" | " | " | 1 |  |  | 1.841 | [7 empty] | MEM.CJM10 |  | LP
Note on Q1: O-Elektrode mit Gravur an falscher Position; *= Flachdichtung DB-10093 b= Bächler- Elektrode
Note on C2: Autor: NDE/LP
Note on C36: Zellenmontage: NDE/LP
Note on C42: Zellenmontage: NDE
Note on C52: Zellenmontage: NDE
Note on C72: Zellenmontage: NDE/LP
Note on C86: Zellenmontage: NDE
Note on C110: Zellenmontage: NDE
Note on C127: Zellenmontage: NDE
Note on C147: Zellenmontage: NDE
Note on C165: Zellenmontage: NDE
Note on C175: Zellenmontage: NDE/LP

## Feb
FA # | Cell # | Membran Batch FA | Test Station Nr. | Temp Kat T1-T2 / [°C] | Gasfluss / [mln / min] | Membrane V @ 13 bar/[V] | Cell V @ 13 bar/[V] | Cell V @ 0 bar [V] | Volt Diff. [V] | H2 Prod SmL/A | Type | Anz. Layer | Strom / [A] |  | Bemerkungen | Bemerkungen | Visum
FA667895 | 23B-0001Z | 668528 | 1 | 5.4 | 297 |  | 1.888 | 1.882 | 0.006 | 7.425 | MU1-V2 | 1 | 40 |  | MEM.CJM8 | NEUE SPÜLANLAGE LINKE SEITE | LP
" | 23B-0002Z | " | 1 | 17 | 298 |  | 1.888 | 1.882 | 0.006 | 7.45 | MU1-V2 | 1 | 40 |  | MEM.CJM9 | JEDE STUNDE EIN/AUSSCHALTEN | LP
" | 23B-0003Z | " | 1 | 11.2 | 300 |  | 1.894 | 1.888 | 0.006 | 7.5 | MU1-V2 | 1 | 40 |  | MEM.CJM13 | " | LP
" | 23B-0004Z | " | 1 | 15 | 298 |  | 1.887 | 1.882 | 0.005 | 7.45 | MU1-V2 | 1 | 40 |  | MEM.CJM5 | " | LP
" | 23B-0005Z | " | 1 | 9.7 | 299 |  | 1.881 | 1.876 | 0.005 | 7.475 | MU1-V2 | 1 | 40 |  | MEM.CJM11 | " | LP
" | 23B-0006Z | " | 1 | 18.7 | 299 |  | 1.885 | 1.878 | 0.007 | 7.475 | MU1-V2 | 1 | 40 |  | MEM.CJM14 | " | LP
" | 23B-0007Z | " | 1 | 10 | 299 |  | 1.899 | 1.893 | 0.006 | 7.475 | MU1-V2 | 1 | 40 |  | MEM.CJM12 | " | LP
" | 23B-0008Z | " | 1 | 16.5 | 299 |  | 1.885 | 1.878 | 0.007 | 7.475 | MU1-V2 | 1 | 40 |  | MEM.CJM15 | " | LP
" | 23B-0009Z | 668475 | 1 | 10.5 | 298 |  | 1.889 | 1.882 | 0.007 | 7.45 | MU1-V2 | 1 | 40 |  | MEM.CJK3 | " | LP
" | 23B-0010Z | " | 1 | 17.6 | 300 |  | 1.891 | 1.885 | 0.006 | 7.5 | MU1-V2 | 1 | 40 |  | MEM.CJK1 | " | LP
" | 23B-0011Z | " | 1 | 25.2 | 299 |  | 1.883 | 1.876 | 0.007 | 7.475 | MU1-V2 | 1 | 40 |  | MEM.CJK7 | NEUE SPÜLANLAGE LINKE SEITE | LP
" | 23B-0012Z | " | 1 | 21.6 | 298 |  | 1.878 | 1.873 | 0.005 | 7.45 | MU1-V2 | 1 | 40 |  | MEM.CJK12 | JEDE STUNDE EIN/AUSSCHALTEN | LP
" | 23B-0013Z | " | 1 | 24.1 | 300 |  | 1.878 | 1.872 | 0.006 | 7.5 | MU1-V2 | 1 | 40 |  | MEM.CJK20 | " | LP
" | 23B-0014Z | " | 1 | 21.5 | 298 |  | 1.881 | 1.875 | 0.006 | 7.45 | MU1-V2 | 1 | 40 |  | MEM.CJK5 | " | LP
" | 23B-0015Z | " | 1 | 26.9 | 298 |  | 1.874 | 1.868 | 0.006 | 7.45 | MU1-V2 | 1 | 40 |  | MEM.CJK8 | " | LP
" | 23B-0016Z | " | 1 | 26.6 | 297 |  | 1.869 | 1.862 | 0.007 | 7.425 | MU1-V2 | 1 | 40 |  | MEM.CJK9 | " | LP
" | 23B-0017Z | " | 1 | 26.4 | 298 |  | 1.872 | 1.865 | 0.007 | 7.45 | MU1-V2 | 1 | 40 |  | MEM.CJK13 | " | LP
" | 23B-0018Z | " | 1 | 26.3 | 298 |  | 1.871 | 1.866 | 0.005 | 7.45 | MU1-V2 | 1 | 40 |  | MEM.CJK10 | " | LP
" | 23B-0019Z | " | 1 | 25.5 | 300 |  | 1.87 | 1.864 | 0.006 | 7.5 | MU1-V2 | 1 | 40 |  | MEM.CJK15 | " | LP
" | 23B-0020Z | " | 1 | 20 | 296 |  | 1.858 | 1.852 | 0.006 | 7.4 | MU1-V2 | 1 | 40 |  | MEM.CJK11 | " | LP
" | 23B-0021Z | " | 1 | 22.4 | 298 |  | 1.889 | 1.883 | 0.006 | 7.45 | MU1-V2 | 1 | 40 |  | MEM.CJK2 |  | LP
" | 23B-0022Z | " | 1 | 22.5 | 299 |  | 1.874 | 1.868 | 0.006 | 7.475 | MU1-V2 | 1 | 40 |  | MEM.CJK17 |  | LP
" | 23B-0023Z | " | 1 | 22.5 | 297 |  | 1.877 | 1.871 | 0.006 | 7.425 | MU1-V2 | 1 | 40 |  | MEM.CJK16 |  | LP
" | 23B-0024Z | " | 1 | 24 | 299 |  | 1.868 | 1.863 | 0.005 | 7.475 | MU1-V2 | 1 | 40 |  | MEM.CJK18 |  | LP
" | 23B-0025Z | " | 1 | 29 | 298 |  | 1.875 | 1.868 | 0.007 | 7.45 | MU1-V2 | 1 | 40 |  | MEM.CJK14 |  | LP
FA666744 | 23B-0026Z | " | 1 |  |  | 1.855 | 22.18 | 22.07 | 0.009166667 | 0 | MU12-V1 | 12 | 40 |  | MEM.CJK6 | NEUE SPÜLANLAGE LINKE SEITE | LP
" | " | 668528 | 1 |  |  | 1.857 | [8 empty] | MEM.CJR15 | JEDE STUNDE EIN/AUSSCHALTEN | LP
" | " | " | 1 |  |  | 1.843 | [8 empty] | MEM.CJR18 | " | LP
" | " | " | 1 |  |  | 1.845 | [8 empty] | MEM.CJR14 | " | LP
" | " | " | 1 |  |  | 1.844 | [8 empty] | MEM.CJR16 | " | LP
" | " | " | 1 |  |  | 1.853 | [8 empty] | MEM.CJR20 | " | LP
" | " | " | 1 |  |  | 1.845 | [8 empty] | MEM.CJR11 | " | LP
" | " | " | 1 |  |  | 1.846 | [8 empty] | MEM.CJR12 | " | LP
" | " | " | 1 |  |  | 1.846 | [8 empty] | MEM.CJR7 | " | LP
" | " | " | 1 |  |  | 1.845 | [8 empty] | MEM.CJR13 | " | LP
" | " | " | 1 |  |  | 1.86 | [8 empty] | MEM.CJR17 | " | LP
" | " | " | 1 |  |  | 1.86 | [8 empty] | MEM.CJR3 | " | LP
" | 23B-0027Z | " | 1 |  |  | 1.854 | 22.13 | 22.01 | 0.01 | 0 | MU12-V1 | 12 | 40 |  | MEM.CJR8 |  | LP
" | " | " | 1 |  |  | 1.846 | [8 empty] | MEM.CJR2 |  | LP
" | " | " | 1 |  |  | 1.838 | [8 empty] | MEM.CJR4 |  | LP
" | " | " | 1 |  |  | 1.852 | [8 empty] | MEM.CJR9 |  | LP
" | " | " | 1 |  |  | 1.846 | [8 empty] | MEM.CJR19 |  | LP
" | " | " | 1 |  |  | 1.847 | [8 empty] | MEM.CJR5 |  | LP
" | " | " | 1 |  |  | 1.846 | [8 empty] | MEM.CJR10 |  | LP
" | " | " | 1 |  |  | 1.852 | [8 empty] | MEM.CJR6 |  | LP
" | " | " | 1 |  |  | 1.837 | [8 empty] | MEM.CJR1 |  | LP
" | " | 668528 | 1 |  |  | 1.839 | [8 empty] | MEM.CJQ10 |  | LP
" | " | " | 1 |  |  | 1.845 | [8 empty] | MEM.CJQ9 |  | LP
" | " | " | 1 |  |  | 1.858 | [8 empty] | MEM.CJQ6 |  | LP
" | 23B-0028Z | " | 1 |  |  | 1.896 | 22.5 | 22.37 | 0.01083333 | 0 | MU12-V1 | 12 | 40 |  | MEM.CJQ3 | NEUE SPÜLANLAGE LINKE SEITE | LP
" | " | " | 1 |  |  | 1.883 | [8 empty] | MEM.CJQ7 | JEDE STUNDE EIN/AUSSCHALTEN | LP
" | " | " | 1 |  |  | 1.874 | [8 empty] | MEM.CJQ4 | " | LP
" | " | " | 1 |  |  | 1.876 | [8 empty] | MEM.CJQ5 | " | LP
" | " | " | 1 |  |  | 1.873 | [8 empty] | MEM.CJQ2 | " | LP
" | " | " | 1 |  |  | 1.875 | [8 empty] | MEM.CJQ8 | " | LP
" | " | " | 1 |  |  | 1.864 | [8 empty] | MEM.CJQ1 | " | LP
" | " | " | 1 |  |  | 1.867 | [8 empty] | MEM.CJQ17 | " | LP
" | " | " | 1 |  |  | 1.878 | [8 empty] | MEM.CJQ14 | " | LP
" | " | " | 1 |  |  | 1.874 | [8 empty] | MEM.CJQ12 | " | LP
" | " | " | 1 |  |  | 1.871 | [8 empty] | MEM.CJQ15 | " | LP
" | " | " | 1 |  |  | 1.908 | [8 empty] | MEM.CJQ20 | " | LP
" | 23B-0029Z | " | 1 |  |  | 1.866 | 22.19 | 22.1 | 0.0075 | 0 | MU12-V1 | 12 | 40 |  | MEM.CJQ13 |  | LP
" | " | " | 1 |  |  | 1.859 | [8 empty] | MEM.CJQ16 |  | LP
" | " | " | 1 |  |  | 1.845 | [8 empty] | MEM.CJQ18 |  | LP
" | " | " | 1 |  |  | 1.845 | [8 empty] | MEM.CJQ11 |  | LP
" | " | 668528 | 1 |  |  | 1.847 | [8 empty] | MEM.CJT2 |  | LP
" | " | " | 1 |  |  | 1.86 | [8 empty] | MEM.CJT16 |  | LP
" | " | " | 1 |  |  | 1.854 | [8 empty] | MEM.CJT13 |  | LP
" | " | " | 1 |  |  | 1.851 | [8 empty] | MEM.CJT3 |  | LP
" | " | " | 1 |  |  | 1.847 | [8 empty] | MEM.CJT |  | LP
" | " | " | 1 |  |  | 1.84 | [8 empty] | MEM.CJT |  | LP
" | " | " | 1 |  |  | 1.845 | [8 empty] | MEM.CJT17 |  | LP
" | " | " | 1 |  |  | 1.853 | [8 empty] | MEM.CJT10 |  | LP
FA723525 | 21D-0085Z-R | " | 1 | 77 | 1196 | 1.872 | 7.45 | 7.43 | 0.005 | 7.475 | MU4-V2 | 4 | 40 |  | MEM.CJT18 | NEUE SPÜLANLAGE RECHTE SEITE | LP
" | " | " | 1 |  |  | 1.856 | [8 empty] | MEM.CJT11 | JEDE STUNDE EIN/AUSSCHALTEN | LP
" | " | " | 1 |  |  | 1.866 | [8 empty] | MEM.CJT12 | " | LP
" | " | " | 1 |  |  | 1.856 | [8 empty] | MEM.CJT19 | " | LP
" | 22J-0010Z-R | " | 1 | 60.4 | 1195 | 1.864 | 7.48 | 7.46 | 0.005 | 7.46875 | MU4-V2 | 4 | 40 |  | MEM.CJT14 | " | LP
" | " | " | 1 |  |  | 1.877 | [8 empty] | MEM.CJT1 | " | LP
" | " | " | 1 |  |  | 1.873 | [8 empty] | MEM.CJT5 | " | LP
" | " | " | 1 |  |  | 1.864 | [8 empty] | MEM.CJT4 | " | LP
" | 22D-0007Z-R | " | 1 | 72.6 | 1195 | 1.877 | 7.5 | 7.48 | 0.005 | 7.46875 | MU4-V2 | 4 | 40 |  | MEM.CJT8 | " | LP
" | " | " | 1 |  |  | 1.877 | [8 empty] | MEM.CJT16 | " | LP
" | " | " | 1 |  |  | 1.883 | [8 empty] | MEM.CJT6 | " | LP
" | " | " | 1 |  |  | 1.866 | [8 empty] | MEM.CJT20 | " | LP
FA723526 | 17D-0017Z-R | 627152 | 1 | 2.2 | 186 |  | 1.906 | 1.902 | 0.004 | 7.44 | MI-V4 | 1 | 25 |  | MEM.CHW6 |  | LP
" | 18H-0046Z-R | " | 1 | 4 | 187 |  | 1.894 | 1.888 | 0.006 | 7.48 | MI-V4 | 1 | 25 |  | MEM.CHW16 |  | LP
" | 19D-0054Z-R | " | 1 | 3.5 | 186 |  | 1.905 | 1.9 | 0.005 | 7.44 | MI-V4 | 1 | 25 |  | MEM.CHW5 |  | LP
" | 20B-0018Z-R | " | 1 | 4.2 | 183 |  | 1.919 | 1.914 | 0.005 | 7.32 | MI-V4 | 1 | 25 |  | MEM.CHW14 |  | LP
" | 22B-0177Z-R | " | 1 | 3.5 | 186 |  | 1.891 | 1.887 | 0.004 | 7.44 | MI-V4 | 1 | 25 |  | MEM.CHW15 |  | LP
" | 22B-0130Z-R | " | 1 | 3.7 | 188 |  | 1.887 | 1.882 | 0.005 | 7.52 | MI-V4 | 1 | 25 |  | MEM.CHW8 |  | LP
" | 21C-0035Z-R | " | 1 | 2.4 | 184 |  | 1.891 | 1.887 | 0.004 | 7.36 | MI-V4 | 1 | 25 |  | MEM.CHW9 |  | LP
" | 22D-0113Z-R | " | 1 | 3.4 | 184 |  | 1.89 | 1.886 | 0.004 | 7.36 | MI-V4 | 1 | 25 |  | MEM.CHW4 |  | LP
FA723522 | 19J-0025Z-R | 668528 | 1 | 22 | 297 |  | 1.883 | 1.878 | 0.005 | 7.425 | MU1-V2 | 1 | 40 |  | MEM.CJT7 | NEUE SPÜLANLAGE RECHTE SEITE | LP
" | 19A-0025Z-R | 668528 | 1 | 19 | 298 |  | 1.881 | 1.876 | 0.005 | 7.45 | MU1-V2 | 1 | 40 |  | MEM.CJS12 | JEDE STUNDE EIN/AUSSCHALTEN | LP
FA723524 | 19B-0012Z-R | " | 1 | 60 | 901 | 1.871 | 5.599 | 5.583 | 0.005333333 | 7.508333 | MU3-V2 | 3 | 40 |  | MEM.CJS17 | " | LP
" | " | " | 1 |  |  | 1.861 | [8 empty] | MEM.CJS20 | " | LP
" | " | " | 1 |  |  | 1.866 | [8 empty] | MEM.CJS13 | " | LP
" | 19J-0090Z-R | " | 1 | 44 | 899 | 1.863 | 5.581 | 5.564 | 0.005666667 | 7.491667 | MU3-V2 | 3 | 40 |  | MEM.CJS16 | " | LP
" | " | " | 1 |  |  | 1.859 | [8 empty] | MEM.CJS5 | " | LP
" | " | " | 1 |  |  | 1.855 | [7 empty] | * | MEM.CJS18 | " | LP
FA723523 | 18H-0038Z-R | " | 1 | 45 | 599 | 1.882 | 3.751 | 3.739 | 0.006 | 7.4875 | MU2-V2 | 2 | 40 |  | MEM.CJS10 | " | LP
" | " | " | 1 |  |  | 1.87 | [8 empty] | MEM.CJS4 | " | LP
FA666745 | 23B-0030Z | " | 1 |  |  | 1.847 | 22.14 | 22.04 | 0.008333333 | 0 | MU12-V1 | 12 | 40 |  | MEM.CJS1 |  | LP
" | " | " | 1 |  |  | 1.85 | [8 empty] | MEM.CJS8 |  | LP
" | " | " | 1 |  |  | 1.844 | [8 empty] | MEM.CJS6 |  | LP
" | " | " | 1 |  |  | 1.852 | [8 empty] | MEM.CJS3 |  | LP
" | " | " | 1 |  |  | 1.855 | [8 empty] | MEM.CJS19 |  | LP
" | " | " | 1 |  |  | 1.842 | [8 empty] | MEM.CJS7 |  | LP
" | " | " | 1 |  |  | 1.849 | [8 empty] | MEM.CJS17 |  | LP
" | " | " | 1 |  |  | 1.842 | [8 empty] | MEM.CJS15 |  | LP
" | " | " | 1 |  |  | 1.842 | [8 empty] | MEM.CJS14 |  | LP
" | " | " | 1 |  |  | 1.842 | [8 empty] | MEM.CJS2 |  | LP
" | " | " | 1 |  |  | 1.854 | [8 empty] | MEM.CJS9 |  | LP
" | " | 668528 | 1 |  |  | 1.852 | [8 empty] | MEM.CJY4 |  | LP
" | 23B-0031Z | " | 1 |  |  | 1.86 | 22.13 | 22.02 | 0.009166667 | 0 | MU12-V1 | 12 | 40 |  | MEM.CJY12 |  | LP
" | " | " | 1 |  |  | 1.836 | [8 empty] | MEM.CJY1 |  | LP
" | " | " | 1 |  |  | 1.836 | [8 empty] | MEM.CJY6 |  | LP
" | " | " | 1 |  |  | 1.855 | [8 empty] | MEM.CJY10 |  | LP
" | " | " | 1 |  |  | 1.84 | [8 empty] | MEM.CJY2 |  | LP
" | " | " | 1 |  |  | 1.838 | [8 empty] | MEM.CJY5 |  | LP
" | " | " | 1 |  |  | 1.851 | [8 empty] | MEM.CJY11 |  | LP
" | " | " | 1 |  |  | 1.842 | [8 empty] | MEM.CJY9 |  | LP
" | " | " | 1 |  |  | 1.845 | [8 empty] | MEM.CJY7 |  | LP
" | " | " | 1 |  |  | 1.855 | [8 empty] | MEM.CJY14 |  | LP
" | " | " | 1 |  |  | 1.842 | [8 empty] | MEM.CJY |  | LP
" | " | " | 1 |  |  | 1.853 | [8 empty] | MEM.CJY16 |  | LP
" | 23B-0032Z | " | 1 |  |  | 1.905 | 22.57 | 22.45 | 0.01 | 0 | MU12-V1 | 12 | 40 |  | MEM.CJY13 |  | LP
" | " | " | 1 |  |  | 1.875 | [8 empty] | MEM.CJY15 |  | LP
" | " | " | 1 |  |  | 1.878 | [8 empty] | MEM.CJY8 |  | LP
" | " | " | 1 |  |  | 1.885 | [8 empty] | MEM.CJY19 |  | LP
" | " | " | 1 |  |  | 1.879 | [8 empty] | MEM.CJY20 |  | LP
" | " | " | 1 |  |  | 1.887 | [8 empty] | MEM.CJY17 |  | LP
" | " | 668528 | 1 |  |  | 1.883 | [8 empty] | MEM.CJX9 |  | LP
" | " | " | 1 |  |  | 1.874 | [8 empty] | MEM.CJX10 |  | LP
" | " | " | 1 |  |  | 1.879 | [8 empty] | MEM.CJX2 |  | LP
" | " | " | 1 |  |  | 1.886 | [8 empty] | MEM.CJX7 |  | LP
" | " | " | 1 |  |  | 1.877 | [8 empty] | MEM.CJX |  | LP
" | " | " | 1 |  |  | 1.895 | [8 empty] | MEM.CJX8 |  | LP
" | 23B-0033Z | " | 1 |  |  | 1.863 | 22.33 | 22.22 | 0.009166667 | 0 | MU12-V1 | 12 | 40 |  | MEM.CJX1 |  | LP
" | " | " | 1 |  |  | 1.855 | [8 empty] | MEM.CJX4 |  | LP
" | " | " | 1 |  |  | 1.866 | [8 empty] | MEM.CJX20 |  | LP
" | " | " | 1 |  |  | 1.852 | [8 empty] | MEM.CJX19 |  | LP
" | " | " | 1 |  |  | 1.859 | [8 empty] | MEM.CJX15 |  | LP
" | " | " | 1 |  |  | 1.857 | [8 empty] | MEM.CJX3 |  | LP
" | " | " | 1 |  |  | 1.875 | [8 empty] | MEM.CJX6 |  | LP
" | " | " | 1 |  |  | 1.869 | [8 empty] | MEM.CJX16 |  | LP
" | " | " | 1 |  |  | 1.865 | [8 empty] | MEM.CJX5 |  | LP
" | " | " | 1 |  |  | 1.852 | [8 empty] | MEM.CJX17 |  | LP
" | " | " | 1 |  |  | 1.856 | [8 empty] | MEM.CJX13 |  | LP
" | " | " | 1 |  |  | 1.863 | [8 empty] | MEM.CJX14 |  | LP
FA725745 | 18B-0031Z-R | " | 1 | 23.5 | 298 |  | 1.876 | 1.87 | 0.006 | 7.45 | MU1-V2 | 1 | 40 |  | MEM.CJX18 | NEUE SPÜLANLAGE LINKE SEITE | LP
" | 18E-0055Z-R | " | 1 | 22 | 297 |  | 1.9 | 1.894 | 0.006 | 7.425 | MU1-V2 | 1 | 40 |  | MEM.CJX12 | JEDE STUNDE EIN/AUSSCHALTEN | LP
FA725108 | 23B-0034Z | " | 1 | 20.7 | 298 |  | 1.878 | 1.872 | 0.006 | 7.45 | MU1-V2 | 1 | 40 |  | MEM.CJX11 | " | LP
" | 23B-0035Z | 668528 | 1 | 27 | 298 |  | 1.888 | 1.883 | 0.005 | 7.45 | MU1-V2 | 1 | 40 |  | MEM.CJZ22 | " | LP
" | 23B-0036Z | " | 1 | 30.9 | 297 |  | 1.881 | 1.875 | 0.006 | 7.425 | MU1-V2 | 1 | 40 |  | MEM.CJZ20 | " | LP
" | 23B-0037Z | " | 1 | 28.2 | 296 |  | 1.88 | 1.874 | 0.006 | 7.4 | MU1-V2 | 1 | 40 |  | MEM.CJZ25 | " | LP
" | 23B-0038Z | " | 1 | 31 | 298 |  | 1.878 | 1.872 | 0.006 | 7.45 | MU1-V2 | 1 | 40 |  | MEM.CJZ13 | " | LP
" | 23B-0039Z | " | 1 | 30 | 297 |  | 1.883 | 1.878 | 0.005 | 7.425 | MU1-V2 | 1 | 40 |  | MEM.CJZ16 | " | LP
" | 23B-0040Z | " | 1 | 29 | 297 |  | 1.87 | 1.865 | 0.005 | 7.425 | MU1-V2 | 1 | 40 |  | MEM.CJZ24 | " | LP
" | 23B-0041Z | " | 1 | 17 | 296 |  | 1.87 | 1.864 | 0.006 | 7.4 | MU1-V2 | 1 | 40 |  | MEM.CJZ19 | " | LP
" | 23B-0042Z | " | 1 | 21.1 | 299 |  | 1.886 | 1.88 | 0.006 | 7.475 | MU1-V2 | 1 | 40 |  | MEM.CJZ17 | NEUE SPÜLANLAGE LINKE SEITE | LP
" | 23B-0043Z | " | 1 | 24.7 | 298 |  | 1.876 | 1.871 | 0.005 | 7.45 | MU1-V2 | 1 | 40 |  | MEM.CJZ14 | JEDE STUNDE EIN/AUSSCHALTEN | LP
" | 23B-0044Z | " | 1 | 28.3 | 297 |  | 1.875 | 1.869 | 0.006 | 7.425 | MU1-V2 | 1 | 40 |  | MEM.CJZ12 | " | LP
" | 23B-0045Z | " | 1 | 22 | 297 |  | 1.879 | 1.873 | 0.006 | 7.425 | MU1-V2 | 1 | 40 |  | MEM.CJZ21 | " | LP
" | 23B-0046Z | " | 1 | 27.4 | 296 |  | 1.874 | 1.868 | 0.006 | 7.4 | MU1-V2 | 1 | 40 |  | MEM.CJZ8 | " | LP
" | 23B-0047Z | " | 1 | 25 | 297 |  | 1.867 | 1.862 | 0.005 | 7.425 | MU1-V2 | 1 | 40 |  | MEM.CJZ4 | " | LP
" | 23B-0048Z | " | 1 | 20 | 298 |  | 1.86 | 1.854 | 0.006 | 7.45 | MU1-V2 | 1 | 40 |  | MEM.CJZ15 | " | LP
" | 23B-0049Z | " | 1 | 19 | 297 |  | 1.861 | 1.855 | 0.006 | 7.425 | MU1-V2 | 1 | 40 |  | MEM.CJZ7 | " | LP
" | 23B-0050Z | " | 1 | 21.5 | 298 |  | 1.869 | 1.864 | 0.005 | 7.45 | MU1-V2 | 1 | 40 |  | MEM.CJZ10 | " | LP
" | 23B-0051Z | " | 1 | 14.7 | 298 |  | 1.855 | 1.849 | 0.006 | 7.45 | MU1-V2 | 1 | 40 |  | MEM.CJZ2 | " | LP
" | 23B-0052Z | " | 1 | 19.7 | 297 |  | 1.88 | 1.874 | 0.006 | 7.425 | MU1-V2 | 1 | 40 |  | MEM.CJZ25 |  | LP
" | 23B-0053Z | " | 1 | 19.2 | 297 |  | 1.887 | 1.881 | 0.006 | 7.425 | MU1-V2 | 1 | 40 |  | MEM.CJZ9 |  | LP
" | 23B-0054Z | " | 1 | 24.7 | 297 |  | 1.889 | 1.884 | 0.005 | 7.425 | MU1-V2 | 1 | 40 |  | MEM.CJZ1 |  | LP
" | 23B-0055Z | " | 1 | 19.8 | 296 |  | 1.871 | 1.865 | 0.006 | 7.4 | MU1-V2 | 1 | 40 |  | MEM.CJZ21 |  | LP
" | 23B-0056Z | " | 1 | 19.4 | 297 |  | 1.881 | 1.876 | 0.005 | 7.425 | MU1-V2 | 1 | 40 |  | MEM.CJZ6 |  | LP
" | 23B-0057Z | " | 1 | 19.7 | 302 |  | 1.899 | 1.894 | 0.005 | 7.55 | MU1-V2 | 1 | 40 |  | MEM.CJZ23 |  | LP
" | 23B-0058Z | " | 1 | 20 | 297 |  | 1.886 | 1.88 | 0.006 | 7.425 | MU1-V2 | 1 | 40 |  | MEM.CJZ3 |  | LP
FA725109 | 23B-0059Z | 627152 | 1 | 9.9 | 185 |  | 1.887 | 1.882 | 0.005 | 7.4 | MI-V4 | 1 | 25 |  | MEM.CHW17 | NEUE SPÜLANLAGE LINKE SEITE | LP
" | 23B-0060Z | " | 1 | 4.9 | 186 |  | 1.897 | 1.892 | 0.005 | 7.44 | MI-V4 | 1 | 25 |  | MEM.CHW19 | JEDE STUNDE EIN/AUSSCHALTEN | LP
" | 23B-0061Z | " | 1 | 8.1 | 186 |  | 1.892 | 1.887 | 0.005 | 7.44 | MI-V4 | 1 | 25 |  | MEM.CHW2 | " | LP
" | 23B-0062Z | " | 1 | 5.2 | 184 |  | 1.892 | 1.888 | 0.004 | 7.36 | MI-V4 | 1 | 25 |  | MEM.CHW7 | " | LP
" | 23B-0063Z | " | 1 | 4.4 | 187 |  | 1.894 | 1.889 | 0.005 | 7.48 | MI-V4 | 1 | 25 |  | MEM.CHW3 | " | LP
" | 23B-0064Z | " | 1 | 8.3 | 186 |  | 1.885 | 1.88 | 0.005 | 7.44 | MI-V4 | 1 | 25 |  | MEM.CHW13 | " | LP
" | 23B-0065Z | " | 1 | 9 | 186 |  | 1.892 | 1.888 | 0.004 | 7.44 | MI-V4 | 1 | 25 |  | MEM.CHW12 | " | LP
" | 23B-0066Z | " | 1 | 11.1 | 186 |  | 1.889 | 1.884 | 0.005 | 7.44 | MI-V4 | 1 | 25 |  | MEM.CHW | " | LP
" | 23B-0067Z | " | 1 | 11.5 | 186 |  | 1.912 | 1.907 | 0.005 | 7.44 | MI-V4 | 1 | 25 |  | MEM.CHW10 | " | LP
" | 23B-0068Z | " | 1 | 11.3 | 186 |  | 1.891 | 1.885 | 0.006 | 7.44 | MI-V4 | 1 | 25 |  | MEM.CHW1 | " | LP
" | 23B-0069Z | " | 1 | 4 | 186 |  | 1.885 | 1.879 | 0.006 | 7.44 | MI-V4 | 1 | 25 |  | MEM.CHW20 |  | LP
" | 23B-0070Z | 627152 | 1 | 5.2 | 186 |  | 1.89 | 1.884 | 0.006 | 7.44 | MI-V4 | 1 | 25 |  | MEM.CHX12 |  | LP
" | 23B-0071Z | " | 1 | 6.3 | 186 |  | 1.895 | 1.89 | 0.005 | 7.44 | MI-V4 | 1 | 25 |  | MEM.CHX6 |  | LP
" | 23B-0072Z | " | 1 | 7.7 | 186 |  | 1.875 | 1.87 | 0.005 | 7.44 | MI-V4 | 1 | 25 |  | MEM.CHX8 |  | LP
" | 23B-0073Z | " | 1 | 6.8 | 186 |  | 1.887 | 1.882 | 0.005 | 7.44 | MI-V4 | 1 | 25 |  | MEM.CHX9 |  | LP
" | 23B-0074Z | " | 1 | 6.6 | 186 |  | 1.888 | 1.883 | 0.005 | 7.44 | MI-V4 | 1 | 25 |  | MEM.CHX3 |  | LP
" | 23B-0075Z | " | 1 | 7.7 | 186 |  | 1.875 | 1.87 | 0.005 | 7.44 | MI-V4 | 1 | 25 |  | MEM.CHX17 |  | LP
" | 23B-0076Z | " | 1 | 5.2 | 185 |  | 1.884 | 1.879 | 0.005 | 7.4 | MI-V4 | 1 | 25 |  | MEM.CHX19 |  | LP
" | 23B-0077Z | " | 1 | 3.1 | 186 |  | 1.885 | 1.879 | 0.006 | 7.44 | MI-V4 | 1 | 25 |  | MEM.CHX18 |  | LP
" | 23B-0078Z | " | 1 | 5.7 | 186 |  | 1.875 | 1.87 | 0.005 | 7.44 | MI-V4 | 1 | 25 |  | MEM.CHX5 |  | LP
Note on Q1: O-Elektrode mit Gravur an falscher Position; *= Flachdichtung DB-10093 b= Bächler- Elektrode
Note on C2: Zellenmontage: NDE/LP
Note on C10: Zellenmontage: NDE
Note on C28: Zellenmontage: NDE
Note on C48: Zellenmontage: NDE
Note on C67: Zellenmontage: NDE
Note on C87: Zellenmontage: NDE
Note on C95: Zellenmontage: NDE
Note on C96: Zellenmontage: NDE
Note on C116: Zellenmontage: NDE/LP
Note on C135: Zellenmontage: NDE/LP
Note on C156: Zellenmontage: NDE/LP
Note on C180: Zellenmontage: NDE
Note on C191: Zellenmontage: NDE

## März
FA # | Cell # | Membran Batch FA | Test Station Nr. | Temp Kat T1-T2 / [°C] | Gasfluss / [mln / min] | Membrane V @ 13 bar/[V] | Cell V @ 13 bar/[V] | Cell V @ 0 bar [V] | Volt Diff. [V] | H2 Prod SmL/A | Type | Anz. Layer | Strom / [A] | Bemerkungen | Bemerkungen | Visum
FA667899 | 23C-0001Z | 668528 | 1 | 52 | 599 | 1.872 | 3.743 | 3.73 | 0.0065 | 7.4875 | MU2-V2 | 2 | 40 | MEM.CJZ11 | NEUE SPÜLANLAGE RECHTE SEITE | LP
" | " | 721175 | 1 |  |  | 1.872 | [7 empty] | MEM.DAZ13 | JEDE STUNDE EIN/AUSSCHALTEN | LP
" | 23C-0002Z | " | 1 | 48 | 601 | 1.87 | 3.741 | 3.728 | 0.0065 | 7.5125 | MU2-V2 | 2 | 40 | MEM.DAZ1 | " | LP
" | " | " | 1 |  |  | 1.872 | [7 empty] | MEM.DAZ3 | " | LP
" | 23C-0003Z | " | 1 | 51 | 604 | 1.873 | 3.742 | 3.73 | 0.006 | 7.55 | MU2-V2 | 2 | 40 | MEM.DAZ9 | " | LP
" | " | " | 1 |  |  | 1.87 | [7 empty] | MEM.DAZ2 | " | LP
" | 23C-0004Z | " | 1 | 50 | 602 | 1.869 | 3.741 | 3.728 | 0.0065 | 7.525 | MU2-V2 | 2 | 40 | MEM.DAZ4 | " | LP
" | " | " | 1 |  |  | 1.872 | [7 empty] | MEM.DAZ16 | " | LP
" | 23C-0005Z | " | 1 | 40 | 601 | 1.868 | 3.735 | 3.723 | 0.006 | 7.5125 | MU2-V2 | 2 | 40 | MEM.DAZ7 | " | LP
" | " | " | 1 |  |  | 1.865 | [7 empty] | MEM.DAZ8 | " | LP
" | 23C-0006Z | " | 1 | 41.7 | 600 | 1.886 | 3.771 | 3.758 | 0.0065 | 7.5 | MU2-V2 | 2 | 40 | MEM.DAZ19 |  | LP
" | " | " | 1 |  |  | 1.886 | [7 empty] | MEM.DAZ10 |  | LP
" | 23C-0007Z | " | 1 | 39 | 599 | 1.874 | 3.746 | 3.734 | 0.006 | 7.4875 | MU2-V2 | 2 | 40 | MEM.DAZ17 |  | LP
" | " | " | 1 |  |  | 1.873 | [7 empty] | MEM.DAZ18 |  | LP
" | 23C-0008Z | " | 1 | 38.4 | 601 | 1.881 | 3.757 | 3.744 | 0.0065 | 7.5125 | MU2-V2 | 2 | 40 | MEM.DAZ5 |  | LP
" | " | " | 1 |  |  | 1.876 | [7 empty] | MEM.DAZ6 |  | LP
" | 23C-0009Z | " | 1 | 42 | 600 | 1.872 | 3.755 | 3.742 | 0.0065 | 7.5 | MU2-V2 | 2 | 40 | MEM.DAZ14 |  | LP
" | " | " | 1 |  |  | 1.883 | [7 empty] | MEM.DAZ11 |  | LP
" | 23C-0010Z | " | 1 | 37.9 | 601 | 1.882 | 3.762 | 3.75 | 0.006 | 7.5125 | MU2-V2 | 2 | 40 | MEM.DAZ15 |  | LP
" | " | " | 1 |  |  | 1.882 | [7 empty] | MEM.DAZ |  | LP
" | 23C-0011Z | " | 1 | 14.7 | 602 | 1.868 | 3.734 | 3.722 | 0.006 | 7.525 | MU2-V2 | 2 | 40 | MEM.DAZ20 |  | LP
" | " | 721175 | 1 |  |  | 1.867 | [7 empty] | MEM.DAa3 |  | LP
" | 23C-0012Z | " | 1 | 14.6 | 603 | 1.87 | 3.741 | 3.729 | 0.006 | 7.5375 | MU2-V2 | 2 | 40 | MEM.DAa15 |  | LP
" | " | " | 1 |  |  | 1.873 | [7 empty] | MEM.DAa5 |  | LP
" | 23C-0013Z | " | 1 | 23 | 598 | 1.849 | 3.7 | 3.688 | 0.006 | 7.475 | MU2-V2 | 2 | 40 | MEM.DAa9 |  | LP
" | " | " | 1 |  |  | 1.852 | [7 empty] | MEM.DAa10 |  | LP
" | 23C-0014Z | " | 1 | 21 | 597 | 1.856 | 3.711 | 3.699 | 0.006 | 7.4625 | MU2-V2 | 2 | 40 | MEM.DAa |  | LP
" | " | " | 1 |  |  | 1.856 | [7 empty] | MEM.DAa7 |  | LP
" | 23C-0015Z | " | 1 | 15.6 | 602 | 1.848 | 3.696 | 3.683 | 0.0065 | 7.525 | MU2-V2 | 2 | 40 | MEM.DAa18 |  | LP
" | " | " | 1 |  |  | 1.848 | [7 empty] | MEM.DAa17 |  | LP
" | 23C-0016Z | " | 1 | 46.2 | 601 | 1.861 | 3.738 | 3.726 | 0.006 | 7.5125 | MU2-V2 | 2 | 40 | MEM.DAa11 | NEUE SPÜLANLAGE RECHTE SEITE | LP
" | " | " | 1 |  |  | 1.872 | [7 empty] | MEM.DAa13 | JEDE STUNDE EIN/AUSSCHALTEN | LP
" | 23C-0017Z | " | 1 | 47 | 600 | 1.87 | 3.736 | 3.724 | 0.006 | 7.5 | MU2-V2 | 2 | 40 | MEM.DAa | " | LP
" | " | " | 1 |  |  | 1.867 | [7 empty] | MEM.DAa2 | " | LP
" | 23C-0018Z | " | 1 | 26.8 | 600 | 1.871 | 3.744 | 3.731 | 0.0065 | 7.5 | MU2-V2 | 2 | 40 | MEM.DAa1 | " | LP
" | " | " | 1 |  |  | 1.874 | [7 empty] | MEM.DAa19 | " | LP
" | 23C-0019Z | " | 1 | 18 | 600 | 1.876 | 3.756 | 3.744 | 0.006 | 7.5 | MU2-V2 | 2 | 40 | MEM.DAa12 | " | LP
" | " | 721175 | 1 |  |  | 1.881 | [7 empty] | MEM.DAad4 | " | LP
" | 23C-0020Z | " | 1 | 50 | 599 | 1.871 | 3.731 | 3.72 | 0.0055 | 7.4875 | MU2-V2 | 2 | 40 | MEM.DAad17 | " | LP
" | " | " | 1 |  |  | 1.86 | [7 empty] | MEM.DAad2 | " | LP
FA641959 | 23C-0021Z | " | 1 | 68 | 897 | 1.87 | 5.61 | 5.593 | 0.005666667 | 7.475 | MU3-V2 | 3 | 40 | MEM.DAad9 | NEUE SPÜLANLAGE RECHTE SEITE | LP
" | " | " | 1 |  |  | 1.871 | [7 empty] | MEM.DAad11 | JEDE STUNDE EIN/AUSSCHALTEN | LP
" | " | " | 1 |  |  | 1.87 | [7 empty] | MEM.DAad16 | " | LP
" | 23C-0022Z | " | 1 | 62 | 901 | 1.861 | 5.578 | 5.561 | 0.005666667 | 7.508333 | MU3-V2 | 3 | 40 | MEM.DAad7 | " | LP
" | " | " | 1 |  |  | 1.856 | [7 empty] | MEM.DAad20 | " | LP
" | " | " | 1 |  |  | 1.862 | [7 empty] | MEM.DAad15 | " | LP
" | 23C-0023Z | " | 1 | 70 | 899 | 1.856 | 5.584 | 5.567 | 0.005666667 | 7.491667 | MU3-V2 | 3 | 40 | MEM.DAad10 | " | LP
" | " | " | 1 |  |  | 1.867 | [7 empty] | MEM.DAad6 | " | LP
" | " | " | 1 |  |  | 1.862 | [7 empty] | MEM.DAad13 | " | LP
" | 23C-0024Z | " | 1 | 65 | 900 | 1.859 | 5.572 | 5.558 | 0.004666667 | 7.5 | MU3-V2 | 3 | 40 | MEM.DAad5 | " | LP
" | " | " | 1 |  |  | 1.855 | [7 empty] | MEM.DAad19 | " | LP
" | " | " | 1 |  |  | 1.858 | [7 empty] | MEM.Dad12 | " | LP
" | 23C-0025Z | " | 1 | 58 | 902 | 1.85 | 5.542 | 5.526 | 0.005333333 | 7.516667 | MU3-V2 | 3 | 40 | MEM.DAad14 | " | LP
" | " | " | 1 |  |  | 1.841 | [7 empty] | MEM.DAad18 | " | LP
" | " | " | 1 |  |  | 1.848 | [7 empty] | MEM.DAad1 | " | LP
" | 23C-0026Z | " | 1 | 47.5 | 899 | 1.885 | 5.626 | 5.608 | 0.006 | 7.491667 | MU3-V2 | 3 | 40 | MEM.DAad8 | NEUE SPÜLANLAGE RECHTE SEITE | LP
" | " | " | 1 |  |  | 1.879 | [7 empty] | MEM.DAad3 | JEDE STUNDE EIN/AUSSCHALTEN | LP
" | " | 648277 | 1 |  |  | 1.861 | [7 empty] | MEM.DBA15 | " | LP
" | 23C-0027Z | " | 1 | 44 | 899 | 1.866 | 5.584 | 5.565 | 0.006333333 | 7.491667 | MU3-V2 | 3 | 40 | MEM.DBA8 | " | LP
" | " | " | 1 |  |  | 1.859 | [7 empty] | MEM.DBA20 | " | LP
" | " | " | 1 |  |  | 1.86 | [7 empty] | MEM.DBA9 | " | LP
" | 23C-0028Z | " | 1 | 53.5 | 899 | 1.865 | 5.582 | 5.564 | 0.006 | 7.491667 | MU3-V2 | 3 | 40 | MEM.DBA12 | " | LP
" | " | " | 1 |  |  | 1.86 | [7 empty] | MEM.DBA16 | " | LP
" | " | " | 1 |  |  | 1.858 | [7 empty] | MEM.DBA7 | " | LP
" | 23C-0029Z | " | 1 | 50 | 899 | 1.871 | 5.608 | 5.59 | 0.006 | 7.491667 | MU3-V2 | 3 | 40 | MEM.DBA17 | " | LP
" | " | " | 1 |  |  | 1.874 | [7 empty] | MEM.DBA14 | " | LP
" | " | " | 1 |  |  | 1.863 | [7 empty] | MEM.DBA11 | " | LP
" | 23C-0030Z | " | 1 | 35 | 900 | 1.878 | 5.625 | 5.608 | 0.005666667 | 7.5 | MU3-V2 | 3 | 40 | MEM.DBA19 | " | LP
" | " | " | 1 |  |  | 1.871 | [7 empty] | MEM.DBA18 | " | LP
" | " | " | 1 |  |  | 1.877 | [7 empty] | MEM.DBA13 | " | LP
FA666749 | 23C-0031Z | " | 1 |  |  | 1.851 | 22.16 | 22.04 | 0.01 | 0 | MU12-V1 | 12 | 40 | MEM.DBA4 |  | LP
" | " | " | 1 |  |  | 1.841 | [7 empty] | MEM.DBA6 |  | LP
" | " | " | 1 |  |  | 1.844 | [7 empty] | MEM.DBA3 |  | LP
" | " | " | 1 |  |  | 1.838 | [7 empty] | MEM.DBA5 |  | LP
" | " | " | 1 |  |  | 1.841 | [7 empty] | MEM.DBA2 |  | LP
" | " | " | 1 |  |  | 1.84 | [7 empty] | MEM.DBA1 |  | LP
" | " | " | 1 |  |  | 1.836 | [7 empty] | MEM.DBA10 |  | LP
" | " | 721175 | 1 |  |  | 1.852 | [7 empty] | MEM.DAe19 |  | LP
" | " | " | 1 |  |  | 1.853 | [7 empty] | MEM.DAe1 |  | LP
" | " | " | 1 |  |  | 1.852 | [7 empty] | MEM.DAe5 |  | LP
" | " | " | 1 |  |  | 1.861 | [7 empty] | MEM.DAe8 |  | LP
" | " | " | 1 |  |  | 1.864 | [7 empty] | MEM.DAe11 |  | LP
" | 23C-0032Z | " | 1 |  |  | 1.869 | 22.3 | 22.2 | 0.008333333 | 0 | MU12-V1 | 12 | 40 | MEM.DAe16 | NEUE SPÜLANLAGE RECHTE SEITE | LP
" | " | " | 1 |  |  | 1.863 | [7 empty] | MEM.DAe10 | JEDE STUNDE EIN/AUSSCHALTEN | LP
" | " | " | 1 |  |  | 1.855 | [7 empty] | MEM.DAe4 | " | LP
" | " | " | 1 |  |  | 1.866 | [7 empty] | MEM.DAe2 | " | LP
" | " | " | 1 |  |  | 1.842 | [7 empty] | MEM.DAe20 | " | LP
" | " | " | 1 |  |  | 1.853 | [7 empty] | MEM.DAe3 | " | LP
" | " | " | 1 |  |  | 1.855 | [7 empty] | MEM.DAe6 | " | LP
" | " | " | 1 |  |  | 1.85 | [7 empty] | MEM.DAe13 | " | LP
" | " | " | 1 |  |  | 1.862 | [7 empty] | MEM.DAe15 | " | LP
" | " | " | 1 |  |  | 1.852 | [7 empty] | MEM.DAe12 | " | LP
" | " | " | 1 |  |  | 1.865 | [7 empty] | MEM.DAe18 | " | LP
" | " | " | 1 |  |  | 1.87 | [7 empty] | MEM.DAe9 | " | LP
" | 23C-0033Z | " | 1 |  |  | 1.889 | 22.38 | 22.26 | 0.01 | 0 | MU12-V1 | 12 | 40 | MEM.DAe17 | NEUE SPÜLANLAGE RECHTE SEITE | LP
" | " | " | 1 |  |  | 1.876 | [7 empty] | MEM.DAe14 | JEDE STUNDE EIN/AUSSCHALTEN | LP
" | " | 648277 | 1 |  |  | 1.865 | [7 empty] | MEM.DBB15 | " | LP
" | " | " | 1 |  |  | 1.862 | [7 empty] | MEM.DBB12 | " | LP
" | " | " | 1 |  |  | 1.858 | [7 empty] | MEM.DBB14 | " | LP
" | " | " | 1 |  |  | 1.869 | [7 empty] | MEM.DBB19 | " | LP
" | " | " | 1 |  |  | 1.87 | [7 empty] | MEM.DBB17 | " | LP
" | " | " | 1 |  |  | 1.86 | [7 empty] | MEM.DBB11 | " | LP
" | " | " | 1 |  |  | 1.857 | [7 empty] | MEM.DBB16 | " | LP
" | " | " | 1 |  |  | 1.866 | [7 empty] | MEM.DBB13 | " | LP
" | " | " | 1 |  |  | 1.858 | [7 empty] | MEM.DBB20 | " | LP
" | " | " | 1 |  |  | 1.87 | [7 empty] | MEM.DBB18 | " | LP
" | 23C-0034Z | " | 1 |  |  | 1.861 | 22.31 | 22.19 | 0.01 | 0 | MU12-V1 | 12 | 40 | MEM.DBB2 | NEUE SPÜLANLAGE RECHTE SEITE | LP
" | " | " | 1 |  |  | 1.852 | [7 empty] | MEM.DBB3 | JEDE STUNDE EIN/AUSSCHALTEN | LP
" | " | " | 1 |  |  | 1.857 | [7 empty] | MEM.DBB4 | " | LP
" | " | " | 1 |  |  | 1.851 | [7 empty] | MEM.DBB7 | " | LP
" | " | " | 1 |  |  | 1.858 | [7 empty] | MEM.DBB5 | " | LP
" | " | " | 1 |  |  | 1.845 | [7 empty] | MEM.DBB6 | " | LP
" | " | " | 1 |  |  | 1.863 | [7 empty] | MEM.DBB8 | " | LP
" | " | " | 1 |  |  | 1.865 | [7 empty] | MEM.DBB10 | " | LP
" | " | 648277 | 1 |  |  | 1.861 | [7 empty] | MEM.DBF10 | " | LP
" | " | " | 1 |  |  | 1.861 | [7 empty] | MEM.DBF7 | " | LP
" | " | " | 1 |  |  | 1.857 | [7 empty] | MEM.DBF6 | " | LP
" | " | " | 1 |  |  | 1.878 | [7 empty] | MEM.DBF9 | " | LP
FA667896 | 23C-0035Z | " | 1 | 5.6 | 299 |  | 1.862 | 1.856 | 0.006 | 7.475 | MU1-V2 | 1 | 40 | MEM.DBF3 |  | LP
" | 23C-0036Z | " | 1 | 8.6 | 298 |  | 1.848 | 1.843 | 0.005 | 7.45 | MU1-V2 | 1 | 40 | MEM.DBF2 |  | LP
" | 23C-0037Z | " | 1 | 5.9 | 298 |  | 1.855 | 1.85 | 0.005 | 7.45 | MU1-V2 | 1 | 40 | MEM.DBF4 |  | LP
" | 23C-0038Z | " | 1 | 4.6 | 301 |  | 1.846 | 1.84 | 0.006 | 7.525 | MU1-V2 | 1 | 40 | MEM.DBF19 |  | LP
" | 23C-0039Z | " | 1 | 4.5 | 300 |  | 1.852 | 1.847 | 0.005 | 7.5 | MU1-V2 | 1 | 40 | MEM.DBF16 |  | LP
" | 23C-0040Z | " | 1 | 25.8 | 298 |  | 1.873 | 1.866 | 0.007 | 7.45 | MU1-V2 | 1 | 40 | MEM.DBF13 | NEUE SPÜLANLAGE RECHTE SEITE | LP
" | 23C-0041Z | " | 1 | 22 | 299 |  | 1.85 | 1.845 | 0.005 | 7.475 | MU1-V2 | 1 | 40 | MEM.DBF18 | JEDE STUNDE EIN/AUSSCHALTEN | LP
" | 23C-0042Z | " | 1 | 18.2 | 299 |  | 1.865 | 1.86 | 0.005 | 7.475 | MU1-V2 | 1 | 40 | MEM.DBF5 | " | LP
" | 23C-0043Z | " | 1 | 25.8 | 298 |  | 1.864 | 1.858 | 0.006 | 7.45 | MU1-V2 | 1 | 40 | MEM.DBF8 | " | LP
" | 23C-0044Z | " | 1 | 18 | 299 |  | 1.867 | 1.862 | 0.005 | 7.475 | MU1-V2 | 1 | 40 | MEM.DBF15 | " | LP
" | 23C-0045Z | " | 1 | 21.5 | 299 |  | 1.903 | 1.897 | 0.006 | 7.475 | MU1-V2 | 1 | 40 | MEM.DBF17 | NEUE SPÜLANLAGE LINKE SEITE | LP
" | 23C-0046Z | " | 1 | 19.2 | 300 |  | 1.879 | 1.873 | 0.006 | 7.5 | MU1-V2 | 1 | 40 | MEM.DBF20 | JEDE STUNDE EIN/AUSSCHALTEN | LP
" | 23C-0047Z | " | 1 | 16.4 | 298 |  | 1.887 | 1.882 | 0.005 | 7.45 | MU1-V2 | 1 | 40 | MEM.DBF1 | " | LP
" | 23C-0048Z | " | 1 | 18.6 | 299 |  | 1.881 | 1.875 | 0.006 | 7.475 | MU1-V2 | 1 | 40 | MEM.DBF14 | " | LP
" | 23C-0049Z | " | 1 | 17.2 | 299 |  | 1.891 | 1.885 | 0.006 | 7.475 | MU1-V2 | 1 | 40 | MEM.DBF12 | " | LP
" | 23C-0050Z | " | 1 | 18.4 | 299 |  | 1.883 | 1.876 | 0.007 | 7.475 | MU1-V2 | 1 | 40 | MEM.DBF11 | " | LP
" | 23C-0051Z | 648277 | 1 | 18.4 | 298 |  | 1.882 | 1.876 | 0.006 | 7.45 | MU1-V2 | 1 | 40 | MEM.DBN4 | " | LP
" | 23C-0052Z | " | 1 | 18.3 | 298 |  | 1.875 | 1.869 | 0.006 | 7.45 | MU1-V2 | 1 | 40 | MEM.DBN9 | " | LP
" | 23C-0053Z | " | 1 | 18 | 299 |  | 1.881 | 1.875 | 0.006 | 7.475 | MU1-V2 | 1 | 40 | MEM.DBN8 | " | LP
" | 23C-0054Z | " | 1 | 21.1 | 298 |  | 1.876 | 1.87 | 0.006 | 7.45 | MU1-V2 | 1 | 40 | MEM.DBN6 | " | LP
" | 23C-0055Z | " | 1 | 23.2 | 299 |  | 1.876 | 1.87 | 0.006 | 7.475 | MU1-V2 | 1 | 40 | MEM.DBN5 | NEUE SPÜLANLAGE LINKE SEITE | LP
" | 23C-0056Z | " | 1 | 25.3 | 298 |  | 1.879 | 1.873 | 0.006 | 7.45 | MU1-V2 | 1 | 40 | MEM.DBN3 | JEDE STUNDE EIN/AUSSCHALTEN | LP
" | 23C-0057Z | " | 1 | 21.6 | 299 |  | 1.879 | 1.873 | 0.006 | 7.475 | MU1-V2 | 1 | 40 | MEM.DBN15 | " | LP
" | 23C-0058Z | " | 1 | 18.4 | 299 |  | 1.88 | 1.874 | 0.006 | 7.475 | MU1-V2 | 1 | 40 | MEM.DBN10 | " | LP
" | 23C-0059Z | " | 1 | 26.3 | 298 |  | 1.87 | 1.864 | 0.006 | 7.45 | MU1-V2 | 1 | 40 | MEM.DBN1 | " | LP
" | 23C-0060Z | " | 1 | 24 | 300 |  | 1.871 | 1.865 | 0.006 | 7.5 | MU1-V2 | 1 | 40 | MEM.DBN13 | " | LP
" | 23C-0061Z | " | 1 | 28.6 | 299 |  | 1.874 | 1.868 | 0.006 | 7.475 | MU1-V2 | 1 | 40 | MEM.DBN14 | " | LP
" | 23C-0062Z | " | 1 | 26.5 | 299 |  | 1.868 | 1.862 | 0.006 | 7.475 | MU1-V2 | 1 | 40 | MEM.DBN12 | " | LP
" | 23C-0063Z | " | 1 | 25.7 | 299 |  | 1.869 | 1.863 | 0.006 | 7.475 | MU1-V2 | 1 | 40 | MEM.DBN2 | " | LP
" | 23C-0064Z | " | 1 | 21.9 | 300 |  | 1.86 | 1.854 | 0.006 | 7.5 | MU1-V2 | 1 | 40 | MEM.DBN11 | " | LP
" | 23C-0065Z | 648277 | 1 | 24 | 299 |  | 1.877 | 1.87 | 0.007 | 7.475 | MU1-V2 | 1 | 40 | MEM.DBI1 | NEUE SPÜLANLAGE LINKE SEITE | LP
" | 23C-0066Z | " | 1 | 27 | 298 |  | 1.87 | 1.864 | 0.006 | 7.45 | MU1-V2 | 1 | 40 | MEM.DBI4 | JEDE STUNDE EIN/AUSSCHALTEN | LP
" | 23C-0067Z | " | 1 | 24 | 298 |  | 1.864 | 1.859 | 0.005 | 7.45 | MU1-V2 | 1 | 40 | MEM.DBI3 | " | LP
" | 23C-0068Z | " | 1 | 21.3 | 299 |  | 1.869 | 1.863 | 0.006 | 7.475 | MU1-V2 | 1 | 40 | MEM.DBI10 | " | LP
" | 23C-0069Z | " | 1 | 24.3 | 299 |  | 1.864 | 1.858 | 0.006 | 7.475 | MU1-V2 | 1 | 40 | MEM.DBI8 | " | LP
" | 23C-0070Z | " | 1 | 25.6 | 298 |  | 1.878 | 1.871 | 0.007 | 7.45 | MU1-V2 | 1 | 40 | MEM.DBI2 | " | LP
" | 23C-0071Z | " | 1 | 23.4 | 298 |  | 1.864 | 1.858 | 0.006 | 7.45 | MU1-V2 | 1 | 40 | MEM.DBI11 | " | LP
" | 23C-0072Z | " | 1 | 25 | 299 |  | 1.876 | 1.87 | 0.006 | 7.475 | MU1-V2 | 1 | 40 | MEM.DBI5 | " | LP
" | 23C-0073Z | " | 1 | 27 | 298 |  | 1.867 | 1.861 | 0.006 | 7.45 | MU1-V2 | 1 | 40 | MEM.DBI6 | " | LP
" | 23C-0074Z | " | 1 | 21.7 | 300 |  | 1.865 | 1.859 | 0.006 | 7.5 | MU1-V2 | 1 | 40 | MEM.DBI9 | " | LP
" | 23C-0075Z | " | 1 | 22 | 298 |  | 1.86 | 1.855 | 0.005 | 7.45 | MU1-V2 | 1 | 40 | MEM.DBI7 | NEUE SPÜLANLAGE RECHTE SEITE | LP
" | 23C-0076Z | " | 1 | 26.2 | 299 |  | 1.86 | 1.853 | 0.007 | 7.475 | MU1-V2 | 1 | 40 | MEM.DBI12 | JEDE STUNDE EIN/AUSSCHALTEN | LP
" | 23C-0077Z | " | 1 | 25.1 | 299 |  | 1.873 | 1.867 | 0.006 | 7.475 | MU1-V2 | 1 | 40 | MEM.DBI14 | " | LP
" | 23C-0078Z | " | 1 | 22.7 | 298 |  | 1.866 | 1.86 | 0.006 | 7.45 | MU1-V2 | 1 | 40 | MEM.DBI15 | " | LP
" | 23C-0079Z | " | 1 | 23.7 | 299 |  | 1.868 | 1.861 | 0.007 | 7.475 | MU1-V2 | 1 | 40 | MEM.DBI13 | " | LP
" | 23C-0080Z | 648277 | 1 | 6.9 | 299 |  | 1.849 | 1.843 | 0.006 | 7.475 | MU1-V2 | 1 | 40 | MEM.DBG20 |  | LP
" | 23C-0081Z | " | 1 | 6.5 | 299 |  | 1.858 | 1.852 | 0.006 | 7.475 | MU1-V2 | 1 | 40 | MEM.DBG17 |  | LP
" | 23C-0082Z | " | 1 | 6.4 | 298 |  | 1.85 | 1.845 | 0.005 | 7.45 | MU1-V2 | 1 | 40 | MEM.DBG18 |  | LP
" | 23C-0083Z | " | 1 | 5.2 | 299 |  | 1.842 | 1.835 | 0.007 | 7.475 | MU1-V2 | 1 | 40 | MEM.DBG16 |  | LP
" | 23C-0084Z | " | 1 | 4.3 | 299 |  | 1.841 | 1.835 | 0.006 | 7.475 | MU1-V2 | 1 | 40 | MEM.DBG11 |  | LP
FA667892 | 23C-0085Z | 627152 | 1 | 15.8 | 186 |  | 1.881 | 1.877 | 0.004 | 7.44 | MI-V4 | 1 | 25 | MEM.CHX15 | NEUE SPÜLANLAGE LINKE SEITE | LP
" | 23C-0086Z | " | 1 | 15.6 | 186 |  | 1.887 | 1.882 | 0.005 | 7.44 | MI-V4 | 1 | 25 | MEM.CHX10 | JEDE STUNDE EIN/AUSSCHALTEN | LP
" | 23C-0087Z | " | 1 | 16 | 186 |  | 1.886 | 1.881 | 0.005 | 7.44 | MI-V4 | 1 | 25 | MEM.CHX13 | " | LP
" | 23C-0088Z | " | 1 | 14.5 | 186 |  | 1.883 | 1.878 | 0.005 | 7.44 | MI-V4 | 1 | 25 | MEM.CHX2 | " | LP
" | 23C-0089Z | " | 1 | 14.7 | 186 |  | 1.883 | 1.878 | 0.005 | 7.44 | MI-V4 | 1 | 25 | MEM.CHX16 | " | LP
" | 23C-0090Z | " | 1 | 15.9 | 186 |  | 1.888 | 1.882 | 0.006 | 7.44 | MI-V4 | 1 | 25 | MEM.CHX7 | " | LP
" | 23C-0091Z | " | 1 | 11.4 | 187 |  | 1.886 | 1.881 | 0.005 | 7.48 | MI-V4 | 1 | 25 | MEM.CHX11 | " | LP
" | 23C-0092Z | " | 1 | 15 | 186 |  | 1.878 | 1.873 | 0.005 | 7.44 | MI-V4 | 1 | 25 | MEM.CHX4 | " | LP
" | 23C-0093Z | " | 1 | 14.5 | 187 |  | 1.887 | 1.882 | 0.005 | 7.48 | MI-V4 | 1 | 25 | MEM.CHX1 | " | LP
" | 23C-0094Z | " | 1 | 13.3 | 188 |  | 1.88 | 1.874 | 0.006 | 7.52 | MI-V4 | 1 | 25 | MEM.CHX14 | " | LP
" | 23C-0095Z | " | 1 | 5.8 | 185 |  | 1.876 | 1.871 | 0.005 | 7.4 | MI-V4 | 1 | 25 | MEM.CHX20 | NEUE SPÜLANLAGE LINKE SEITE | LP
" | 23C-0096Z | 642037 | 1 | 3.6 | 186 |  | 1.866 | 1.86 | 0.006 | 7.44 | MI-V4 | 1 | 25 | MEM.CKc18 | JEDE STUNDE EIN/AUSSCHALTEN | LP
" | 23C-0097Z | " | 1 | 5.4 | 187 |  | 1.876 | 1.87 | 0.006 | 7.48 | MI-V4 | 1 | 25 | MEM.CKc2 | " | LP
" | 23C-0098Z | " | 1 | 6.1 | 187 |  | 1.871 | 1.866 | 0.005 | 7.48 | MI-V4 | 1 | 25 | MEM.CKc12 | " | LP
" | 23C-0099Z | " | 1 | 6.5 | 187 |  | 1.868 | 1.863 | 0.005 | 7.48 | MI-V4 | 1 | 25 | MEM.CKc1 | " | LP
" | 23C-0100Z | " | 1 | 4.4 | 187 |  | 1.87 | 1.866 | 0.004 | 7.48 | MI-V4 | 1 | 25 | MEM.CKc11 | " | LP
" | 23C-0101Z | " | 1 | 5.7 | 186 |  | 1.878 | 1.873 | 0.005 | 7.44 | MI-V4 | 1 | 25 | MEM.CKc7 | " | LP
" | 23C-0102Z | " | 1 | 4.7 | 187 |  | 1.874 | 1.869 | 0.005 | 7.48 | MI-V4 | 1 | 25 | MEM.CKc17 | " | LP
" | 23C-0103Z | " | 1 | 5.3 | 186 |  | 1.886 | 1.881 | 0.005 | 7.44 | MI-V4 | 1 | 25 | MEM.CKc14 | " | LP
" | 23C-0104Z | " | 1 | 4.2 | 187 |  | 1.881 | 1.876 | 0.005 | 7.48 | MI-V4 | 1 | 25 | MEM.CKc8 | " | LP
" | 23C-0105Z | " | 1 | 1.5 | 188 |  | 1.884 | 1.879 | 0.005 | 7.52 | MI-V4 | 1 | 25 | MEM.CKc5 |  | LP
" | 23C-0106Z | " | 1 | 2.6 | 186 |  | 1.867 | 1.861 | 0.006 | 7.44 | MI-V4 | 1 | 25 | MEM.CKc9 |  | LP
" | 23C-0107Z | " | 1 | 4 | 186 |  | 1.855 | 1.849 | 0.006 | 7.44 | MI-V4 | 1 | 25 | MEM.CKc4 |  | LP
" | 23C-0108Z | " | 1 | 4.5 | 185 |  | 1.859 | 1.853 | 0.006 | 7.4 | MI-V4 | 1 | 25 | MEM.CKc15 |  | LP
" | 23C-0109Z | " | 1 | 4.2 | 185 |  | 1.855 | 1.85 | 0.005 | 7.4 | MI-V4 | 1 | 25 | MEM.CKc6 |  | LP
" | 23C-0110Z | " | 1 | 4.2 | 185 |  | 1.854 | 1.849 | 0.005 | 7.4 | MI-V4 | 1 | 25 | MEM.CKc10 |  | LP
" | 23C-0111Z | " | 1 | 3.1 | 186 |  | 1.853 | 1.847 | 0.006 | 7.44 | MI-V4 | 1 | 25 | MEM.CKc19 |  | LP
" | 23C-0112Z | " | 1 | 5.9 | 185 |  | 1.852 | 1.847 | 0.005 | 7.4 | MI-V4 | 1 | 25 | MEM.CKc13 |  | LP
" | 23C-0113Z | " | 1 | 7.2 | 185 |  | 1.863 | 1.858 | 0.005 | 7.4 | MI-V4 | 1 | 25 | MEM.CKc20 |  | LP
" | 23C-0114Z | " | 1 | 7.2 | 185 |  | 1.854 | 1.848 | 0.006 | 7.4 | MI-V4 | 1 | 25 | MEM.CKc16 |  | LP
FA731272 | 22I-0158Z-R | 648277 | 1 | 15.9 | 298 |  | 1.855 | 1.849 | 0.006 | 7.45 | MU1-V2 | 1 | 40 | MEM.DBG15 |  | LP
" | 18B-0042Z-R | " | 1 | 20.7 | 297 |  | 1.845 | 1.84 | 0.005 | 7.425 | MU1-V2 | 1 | 40 | MEM.DBG5 |  | LP
FA731273 | 22I-0165Z-R | " | 1 | 32.7 | 1193 | 1.847 | 7.39 | 7.36 | 0.0075 | 7.45625 | MU4-V2 | 4 | 40 | MEM.DBG8 |  | LP
" | " | " | 1 |  |  | 1.849 | [7 empty] | MEM.DBG12 |  | LP
" | " | " | 1 |  |  | 1.855 | [7 empty] | MEM.DBG19 |  | LP
" | " | " | 1 |  |  | 1.835 | [7 empty] | MEM.DBG13 |  | LP
FA721857 | 20C-0038Z-R | 627152 | 1 | 3.4 | 186 |  | 1.905 | 1.901 | 0.004 | 7.44 | MI-V4 | 1 | 25 | MEM.CHV20 |  | LP
" | 21B-0200Z-R | " | 1 | 3.4 | 187 |  | 1.889 | 1.885 | 0.004 | 7.48 | MI-V4 | 1 | 25 | MEM.CHV5 |  | LP
" | 22A-0071Z-R | " | 1 | 4 | 185 |  | 1.889 | 1.885 | 0.004 | 7.4 | MI-V4 | 1 | 25 | MEM.CHV19 |  | LP
" | 22B-0183Z-R | " | 1 | 5.5 | 185 |  | 1.885 | 1.88 | 0.005 | 7.4 | MI-V4 | 1 | 25 | MEM.CHV7 |  | LP
FA667902 | 23C-0115Z | 648277 | 1 | 35.9 | 600 | 1.851 | 3.704 | 3.692 | 0.006 | 7.5 | MU2-V2 | 2 | 40 | MEM.DBG6 | NEUE SPÜLANLAGE RECHTE SEITE | LP
" | " | " | 1 |  |  | 1.854 | [7 empty] | MEM.DBG7 | JEDE STUNDE EIN/AUSSCHALTEN | LP
" | 23C-0116Z | " | 1 | 31.9 | 600 | 1.85 | 3.702 | 3.689 | 0.0065 | 7.5 | MU2-V2 | 2 | 40 | MEM.DBG14 | " | LP
" | " | " | 1 |  |  | 1.85 | [7 empty] | MEM.DBG9 | " | LP
" | 23C-0117Z | " | 1 | 38.8 | 598 | 1.851 | 3.699 | 3.686 | 0.0065 | 7.475 | MU2-V2 | 2 | 40 | MEM.DBG10 | " | LP
" | " | " | 1 |  |  | 1.846 | [7 empty] | MEM.DBG1 | " | LP
" | 23C-0118Z | " | 1 | 44.8 | 600 | 1.855 | 3.702 | 3.69 | 0.006 | 7.5 | MU2-V2 | 2 | 40 | MEM.DBG4 | " | LP
" | " | " | 1 |  |  | 1.847 | [7 empty] | MEM.DBG2 | " | LP
" | 23C-0119Z | " | 1 | 36.4 | 599 | 1.853 | 3.708 | 3.696 | 0.006 | 7.4875 | MU2-V2 | 2 | 40 | MEM.DBG3 | " | LP
" | " | 648277 | 1 |  |  | 1.856 | [7 empty] | MEM.DBH9 | " | LP
" | 23C-0120Z | " | 1 | 7 | 600 | 1.862 | 3.711 | 3.699 | 0.006 | 7.5 | MU2-V2 | 2 | 40 | MEM.DBH10 |  | LP
" | " | " | 1 |  |  | 1.85 | [7 empty] | MEM.DBH6 |  | LP
" | 23C-0121Z | " | 1 | 5.7 | 600 | 1.859 | 3.726 | 3.714 | 0.006 | 7.5 | MU2-V2 | 2 | 40 | MEM.DBH7 |  | LP
" | " | " | 1 |  |  | 1.868 | [7 empty] | MEM.DBH1 |  | LP
" | 23C-0122Z | " | 1 | 5.3 | 599 | 1.855 | 3.712 | 3.701 | 0.0055 | 7.4875 | MU2-V2 | 2 | 40 | MEM.DBH3 |  | LP
" | " | " | 1 |  |  | 1.858 | [7 empty] | MEM.DBH20 |  | LP
" | 23C-0123Z | " | 1 | 3.2 | 602 | 1.866 | 3.724 | 3.713 | 0.0055 | 7.525 | MU2-V2 | 2 | 40 | MEM.DBH4 |  | LP
" | " | " | 1 |  |  | 1.86 | [7 empty] | MEM.DBH8 |  | LP
" | 23C-0124Z | " | 1 | 1.9 | 601 | 1.878 | 3.761 | 3.75 | 0.0055 | 7.5125 | MU2-V2 | 2 | 40 | MEM.DBH5 |  | LP
" | " | " | 1 |  |  | 1.883 | [7 empty] | MEM.DBH2 |  | LP
" | 23C-0125Z | " | 1 | 49 | 602 | 1.862 | 3.723 | 3.711 | 0.006 | 7.525 | MU2-V2 | 2 | 40 | MEM.DBH19 | NEUE SPÜLANLAGE RECHTE SEITE | LP
" | " | " | 1 |  |  | 1.862 | [7 empty] | MEM.DBH14 | JEDE STUNDE EIN/AUSSCHALTEN | LP
" | 23C-0126Z | " | 1 | 44 | 602 | 1.87 | 3.729 | 3.718 | 0.0055 | 7.525 | MU2-V2 | 2 | 40 | MEM.DBH17 | " | LP
" | " | " | 1 |  |  | 1.86 | [7 empty] | MEM.DBH15 | " | LP
" | 23C-0127Z | " | 1 | 52 | 601 | 1.852 | 3.704 | 3.692 | 0.006 | 7.5125 | MU2-V2 | 2 | 40 | MEM.DBH13 | " | LP
" | " | " | 1 |  |  | 1.853 | [7 empty] | MEM.DBH12 | " | LP
" | 23C-0128Z | " | 1 | 46.8 | 602 | 1.856 | 3.713 | 3.701 | 0.006 | 7.525 | MU2-V2 | 2 | 40 | MEM.DBH18 | " | LP
" | " | " | 1 |  |  | 1.858 | [7 empty] | MEM.DBH11 | " | LP
" | 23C-0129Z | " | 1 | 38 | 602 | 1.86 | 3.715 | 3.704 | 0.0055 | 7.525 | MU2-V2 | 2 | 40 | MEM.DBH16 | " | LP
" | " | 648277 | 1 |  |  | 1.856 | [7 empty] | MEM.DBM9 | " | LP
" | 23C-0130Z | " | 1 | 49 | 600 | 1.877 | 3.737 | 3.725 | 0.006 | 7.5 | MU2-V2 | 2 | 40 | MEM.DBM17 | NEUE SPÜLANLAGE RECHTE SEITE | LP
" | " | " | 1 |  |  | 1.861 | [7 empty] | MEM.DBM8 | JEDE STUNDE EIN/AUSSCHALTEN | LP
" | 23C-0131Z | " | 1 | 45.3 | 601 | 1.866 | 3.723 | 3.711 | 0.006 | 7.5125 | MU2-V2 | 2 | 40 | MEM.DBM7 | " | LP
" | " | " | 1 |  |  | 1.858 | [7 empty] | MEM.DBM4 | " | LP
" | 23C-0132Z | " | 1 | 40.9 | 599 | 1.872 | 3.743 | 3.73 | 0.0065 | 7.4875 | MU2-V2 | 2 | 40 | MEM.DBM20 | " | LP
" | " | " | 1 |  |  | 1.87 | [7 empty] | MEM.DBM10 | " | LP
" | 23C-0133Z | " | 1 | 44 | 601 | 1.853 | 3.702 | 3.69 | 0.006 | 7.5125 | MU2-V2 | 2 | 40 | MEM.DBM6 | " | LP
" | " | " | 1 |  |  | 1.85 | [7 empty] | MEM.DBM3 | " | LP
" | 23C-0134Z | " | 1 | 37 | 603 | 1.853 | 3.716 | 3.703 | 0.0065 | 7.5375 | MU2-V2 | 2 | 40 | MEM.DBM2 | " | LP
" | " | " | 1 |  |  | 1.863 | [7 empty] | MEM.DBM19 | " | LP
Note on Q1: O-Elektrode mit Gravur an falscher Position; *= Flachdichtung DB-10093 b= Bächler- Elektrode
Note on C2: Zellenmontage: NDE/LP
Note on C3: Zellenmontage: NDE
Note on C23: Zellenmontage: NDE
Note on C39: Zellenmontage: NDE
Note on C59: Zellenmontage: NDE
Note on C79: Zellenmontage: NDE
Note on C98: Zellenmontage: NDE
Note on C116: Zellenmontage: NDE
Note on C136: Zellenmontage: NDE
Note on C150: Zellenmontage: NDE
Note on C165: Zellenmontage: NDE
Note on C170: Zellenmontage: NDE
Note on C181: Zellenmontage: NDE/LP
Note on C200: Zellenmontage: NDE
Note on C206: Zellenmontage: NDE
Note on C210: Zellenmontage: NDE
Note on C219: Zellenmontage: NDE
Note on C239: Zellenmontage: NDE

## April
FA # | Cell # | Membran Batch FA | Test Station Nr. | Temp Kat T1-T2 / [°C] | Gasfluss / [mln / min] | Membrane V @ 13 bar/[V] | Cell V @ 13 bar/[V] | Cell V @ 0 bar [V] | Volt Diff. [V] | H2 Prod SmL/A | Type | Anz. Layer | Strom / [A] | Bemerkungen | Bemerkungen | Visum
FA666750 | 23D-0001Z | 648277 | 1 | 33 |  | 1.892 | 22.48 | 22.37 | 0.009166667 | 0 | MU12-V1 | 12 | 40 | MEM.DBM12 | NEUE SPÜLANLAGE LINKE SEITE | LP
" | " | " | 1 |  |  | 1.881 | [7 empty] | MEM.DBM5 | JEDE STUNDE EIN/AUSSCHALTEN | LP
" | " | " | 1 |  |  | 1.868 | [7 empty] | MEM.DBM1 | " | LP
" | " | " | 1 |  |  | 1.871 | [7 empty] | MEM.DBM15 | " | LP
" | " | " | 1 |  |  | 1.866 | [7 empty] | MEM.DBM16 | " | LP
" | " | " | 1 |  |  | 1.875 | [7 empty] | MEM.DBM14 | " | LP
" | " | " | 1 |  |  | 1.874 | [7 empty] | MEM.DBM18 | " | LP
" | " | " | 1 |  |  | 1.874 | [7 empty] | MEM.DBM11 | " | LP
" | " | 648277 | 1 |  |  | 1.871 | [7 empty] | MEM.DBO10 | " | LP
" | " | " | 1 |  |  | 1.866 | [7 empty] | MEM.DBO5 | " | LP
" | " | " | 1 |  |  | 1.877 | [7 empty] | MEM.DBO7 | " | LP
" | " | " | 1 |  |  | 1.881 | [7 empty] | MEM.DBO8 | " | LP
" | 23D-0002Z | " | 1 | 17.9 |  | 1.868 | 22.25 | 22.14 | 0.009166667 | 0 | MU12-V1 | 12 | 40 | MEM.DBO9 |  | LP
" | " | " | 1 |  |  | 1.853 | [7 empty] | MEM.DBO1 |  | LP
" | " | " | 1 |  |  | 1.85 | [7 empty] | MEM.DBO4 |  | LP
" | " | " | 1 |  |  | 1.854 | [7 empty] | MEM.DBO3 |  | LP
" | " | " | 1 |  |  | 1.854 | [7 empty] | MEM.DBO6 |  | LP
" | " | " | 1 |  |  | 1.855 | [7 empty] | MEM.DBO2 |  | LP
" | " | 726850 | 1 |  |  | 1.85 | [7 empty] | MEM.DBa15 |  | LP
" | " | " | 1 |  |  | 1.849 | [7 empty] | MEM.DBa10 |  | LP
" | " | " | 1 |  |  | 1.856 | [7 empty] | MEM.DBa9 |  | LP
" | " | " | 1 |  |  | 1.856 | [7 empty] | MEM.DBa14 |  | LP
" | " | " | 1 |  |  | 1.864 | [7 empty] | MEM.DBa13 |  | LP
" | " | " | 1 |  |  | 1.863 | [7 empty] | MEM.DBa12 |  | LP
" | 23D-0003Z | " | 1 | 28 |  | 1.894 | 22.67 | 22.56 | 0.009166667 | 0 | MU12-V1 | 12 | 40 | MEM.DBa11 | NEUE SPÜLANLAGE LINKE SEITE | LP
" | " | " | 1 |  |  | 1.881 | [7 empty] | MEM.DBa7 | JEDE STUNDE EIN/AUSSCHALTEN | LP
" | " | " | 1 |  |  | 1.88 | [7 empty] | MEM.DBa8 | " | LP
" | " | " | 1 |  |  | 1.88 | [7 empty] | MEM.DBa6 | " | LP
" | " | " | 1 |  |  | 1.881 | [7 empty] | MEM.DBa3 | " | LP
" | " | " | 1 |  |  | 1.881 | [7 empty] | MEM.DBa2 | " | LP
" | " | " | 1 |  |  | 1.882 | [7 empty] | MEM.DBa5 | " | LP
" | " | " | 1 |  |  | 1.877 | [7 empty] | MEM.DBa1 | " | LP
" | " | 726850 | 1 |  |  | 1.883 | [7 empty] | MEM.DBb3 | " | LP
" | " | " | 1 |  |  | 1.907 | [7 empty] | MEM.DBb11/14 | " | LP
" | " | " | 1 |  |  | 1.916 | [7 empty] | MEM.DBb14 | " | LP
" | " | " | 1 |  |  | 1.918 | [7 empty] | MEM.DBb15 | " | LP
" | 23D-0004Z | " | 1 | 14.5 |  | 1.897 | 22.43 | 22.33 | 0.008333333 | 0 | MU12-V1 | 12 | 40 | MEM.DBb13 |  | LP
" | " | " | 1 |  |  | 1.874 | [7 empty] | MEM.DBb16 |  | LP
" | " | " | 1 |  |  | 1.868 | [7 empty] | MEM.DBb19 |  | LP
" | " | " | 1 |  |  | 1.867 | [7 empty] | MEM.DBb18 |  | LP
" | " | " | 1 |  |  | 1.873 | [7 empty] | MEM.DBb17 |  | LP
" | " | " | 1 |  |  | 1.869 | [7 empty] | MEM.DBb20 |  | LP
" | " | " | 1 |  |  | 1.855 | [7 empty] | MEM.DBb1 |  | LP
" | " | " | 1 |  |  | 1.865 | [7 empty] | MEM.DBb5 |  | LP
" | " | " | 1 |  |  | 1.847 | [7 empty] | MEM.DBb2 |  | LP
" | " | " | 1 |  |  | 1.867 | [7 empty] | MEM.DBb10 |  | LP
" | " | " | 1 |  |  | 1.879 | [7 empty] | MEM.DBb4 |  | LP
" | " | " | 1 |  |  | 1.88 | [7 empty] | MEM.DBb6 |  | LP
FA667897 | 23D-0005Z | 726850 | 1 | 17.3 | 300 |  | 1.885 | 1.879 | 0.006 | 7.5 | MU1-V2 | 1 | 40 | MEM.DBa2 | NEUE SPÜLANLAGE LINKE SEITE | LP
" | 23D-0006Z | 648277 | 1 | 16.6 | 301 |  | 1.891 | 1.885 | 0.006 | 7.525 | MU1-V2 | 1 | 40 | MEM.DBM13 | JEDE STUNDE EIN/AUSSCHALTEN | LP
" | 23D-0007Z | 726850 | 1 | 17.5 | 301 |  | 1.914 | 1.908 | 0.006 | 7.525 | MU1-V2 | 1 | 40 | MEM.DBb9 | " | LP
" | 23D-0008Z | " | 1 | 19.6 | 302 |  | 1.914 | 1.907 | 0.007 | 7.55 | MU1-V2 | 1 | 40 | MEM.DBb8 | " | LP
" | 23D-0009Z | " | 1 | 21.8 | 300 |  | 1.915 | 1.909 | 0.006 | 7.5 | MU1-V2 | 1 | 40 | MEM.DBb7 | " | LP
" | 23D-0010Z | 726850 | 1 | 25.1 | 299 |  | 1.91 | 1.904 | 0.006 | 7.475 | MU1-V2 | 1 | 40 | MEM.DCA8 | " | LP
" | 23D-0011Z | " | 1 | 25.6 | 299 |  | 1.907 | 1.9 | 0.007 | 7.475 | MU1-V2 | 1 | 40 | MEM.DCA10 | " | LP
" | 23D-0012Z | " | 1 | 25.8 | 300 |  | 1.914 | 1.907 | 0.007 | 7.5 | MU1-V2 | 1 | 40 | MEM.DCA3 | " | LP
" | 23D-0013Z | " | 1 | 24.6 | 301 |  | 1.899 | 1.891 | 0.008 | 7.525 | MU1-V2 | 1 | 40 | MEM.DCA6 | " | LP
" | 23D-0014Z | " | 1 | 18.5 | 302 |  | 1.888 | 1.88 | 0.008 | 7.55 | MU1-V2 | 1 | 40 | MEM.DCA9 | " | LP
" | 23D-0015Z | " | 1 | 21.1 | 299 |  | 1.9 | 1.894 | 0.006 | 7.475 | MU1-V2 | 1 | 40 | MEM.DCA7 | NEUE SPÜLANLAGE LINKE SEITE | LP
" | 23D-0016Z | " | 1 | 19.9 | 299 |  | 1.896 | 1.89 | 0.006 | 7.475 | MU1-V2 | 1 | 40 | MEM.DCA1 | JEDE STUNDE EIN/AUSSCHALTEN | LP
" | 23D-0017Z | " | 1 | 18.6 | 300 |  | 1.903 | 1.896 | 0.007 | 7.5 | MU1-V2 | 1 | 40 | MEM.DCA5 | " | LP
" | 23D-0018Z | " | 1 | 21 | 299 |  | 1.892 | 1.885 | 0.007 | 7.475 | MU1-V2 | 1 | 40 | MEM.DCA4 | " | LP
" | 23D-0019Z | " | 1 | 22.3 | 299 |  | 1.897 | 1.891 | 0.006 | 7.475 | MU1-V2 | 1 | 40 | MEM.DCA2 | " | LP
" | 23D-0020Z | " | 1 | 20 | 299 |  | 1.889 | 1.883 | 0.006 | 7.475 | MU1-V2 | 1 | 40 | MEM.DCA20 | " | LP
" | 23D-0021Z | " | 1 | 19.8 | 299 |  | 1.888 | 1.882 | 0.006 | 7.475 | MU1-V2 | 1 | 40 | MEM.DCA15 | " | LP
" | 23D-0022Z | " | 1 | 20 | 299 |  | 1.887 | 1.881 | 0.006 | 7.475 | MU1-V2 | 1 | 40 | MEM.DCA12 | " | LP
" | 23D-0023Z | " | 1 | 20 | 299 |  | 1.893 | 1.886 | 0.007 | 7.475 | MU1-V2 | 1 | 40 | MEM.DCA16 | " | LP
" | 23D-0024Z | 726850 | 1 | 11 | 299 |  | 1.894 | 1.888 | 0.006 | 7.475 | MU1-V2 | 1 | 40 | MEM.DBb12 (Kleine Kunststoffpartikel. I.O CS) | " | LP
" | 23D-0025Z | 726850 | 1 | 19.9 | 299 |  | 1.907 | 1.902 | 0.005 | 7.475 | MU1-V2 | 1 | 40 | MEM.DCA19 | NEUE SPÜLANLAGE LINKE SEITE | LP
" | 23D-0026Z | " | 1 | 22.3 | 298 |  | 1.91 | 1.903 | 0.007 | 7.45 | MU1-V2 | 1 | 40 | MEM.DCA14 | JEDE STUNDE EIN/AUSSCHALTEN | LP
" | 23D-0027Z | " | 1 | 16.1 | 298 |  | 1.907 | 1.901 | 0.006 | 7.45 | MU1-V2 | 1 | 40 | MEM.DCA18 | " | LP
" | 23D-0028Z | " | 1 | 16.7 | 300 |  | 1.894 | 1.888 | 0.006 | 7.5 | MU1-V2 | 1 | 40 | MEM.DCA11 | " | LP
" | 23D-0029Z | " | 1 | 21.7 | 300 |  | 1.9 | 1.894 | 0.006 | 7.5 | MU1-V2 | 1 | 40 | MEM.DCA17(Knapp geschnitten) | " | LP
" | 23D-0030Z | " | 1 | 22.1 | 298 |  | 1.898 | 1.891 | 0.007 | 7.45 | MU1-V2 | 1 | 40 | MEM.DCA13 | " | LP
" | 23D-0031Z | 726850 | 1 | 22 | 300 |  | 1.887 | 1.88 | 0.007 | 7.5 | MU1-V2 | 1 | 40 | MEM.DCB17 | " | LP
" | 23D-0032Z | " | 1 | 20.8 | 299 |  | 1.889 | 1.882 | 0.007 | 7.475 | MU1-V2 | 1 | 40 | MEM.DCB11 | " | LP
" | 23D-0033Z | " | 1 | 25.2 | 300 |  | 1.894 | 1.888 | 0.006 | 7.5 | MU1-V2 | 1 | 40 | MEM.DCB13 | " | LP
" | 23D-0034Z | " | 1 | 17.2 | 299 |  | 1.869 | 1.863 | 0.006 | 7.475 | MU1-V2 | 1 | 40 | MEM.DCB4 | " | LP
" | 23D-0035Z | " | 1 | 10.5 | 301 |  | 1.893 | 1.887 | 0.006 | 7.525 | MU1-V2 | 1 | 40 | MEM.DCB7 | NEUE SPÜLANLAGE LINKE SEITE | LP
" | 23D-0036Z | " | 1 | 17.5 | 300 |  | 1.899 | 1.894 | 0.005 | 7.5 | MU1-V2 | 1 | 40 | MEM.DCB14 | JEDE STUNDE EIN/AUSSCHALTEN | LP
" | 23D-0037Z | " | 1 | 15.6 | 301 |  | 1.898 | 1.892 | 0.006 | 7.525 | MU1-V2 | 1 | 40 | MEM.DCB3 | " | LP
" | 23D-0038Z | " | 1 | 20.6 | 300 |  | 1.898 | 1.892 | 0.006 | 7.5 | MU1-V2 | 1 | 40 | MEM.DCB9 | " | LP
" | 23D-0039Z | " | 1 | 21.2 | 301 |  | 1.887 | 1.881 | 0.006 | 7.525 | MU1-V2 | 1 | 40 | MEM.DCB16 | " | LP
" | 23D-0040Z | " | 1 | 23.8 | 301 |  | 1.887 | 1.881 | 0.006 | 7.525 | MU1-V2 | 1 | 40 | MEM.DCB15 | " | LP
" | 23D-0041Z | " | 1 | 24 | 301 |  | 1.894 | 1.888 | 0.006 | 7.525 | MU1-V2 | 1 | 40 | MEM.DCB18 | " | LP
" | 23D-0042Z | " | 1 | 21.3 | 301 |  | 1.879 | 1.872 | 0.007 | 7.525 | MU1-V2 | 1 | 40 | MEM.DCB20 | " | LP
" | 23D-0043Z | " | 1 | 21.5 | 300 |  | 1.885 | 1.879 | 0.006 | 7.5 | MU1-V2 | 1 | 40 | MEM.DCB8 | " | LP
" | 23D-0044Z | " | 1 | 17 | 303 |  | 1.879 | 1.872 | 0.007 | 7.575 | MU1-V2 | 1 | 40 | MEM.DCB5 | " | LP
" | 23D-0045Z | " | 1 | 18.9 | 299 |  | 1.909 | 1.903 | 0.006 | 7.475 | MU1-V2 | 1 | 40 | MEM.DCB6 | NEUE SPÜLANLAGE LINKE SEITE | LP
" | 23D-0046Z | " | 1 | 19.9 | 298 |  | 1.903 | 1.897 | 0.006 | 7.45 | MU1-V2 | 1 | 40 | MEM.DCB2 | JEDE STUNDE EIN/AUSSCHALTEN | LP
" | 23D-0047Z | " | 1 | 20.4 | 300 |  | 1.899 | 1.892 | 0.007 | 7.5 | MU1-V2 | 1 | 40 | MEM.DCB10 | " | LP
" | 23D-0048Z | " | 1 | 19 | 300 |  | 1.899 | 1.893 | 0.006 | 7.5 | MU1-V2 | 1 | 40 | MEM.DCB1 | " | LP
" | 23D-0049Z | " | 1 | 18.8 | 300 |  | 1.896 | 1.89 | 0.006 | 7.5 | MU1-V2 | 1 | 40 | MEM.DCB12 | " | LP
" | 23D-0050Z | " | 1 | 18.6 | 299 |  | 1.914 | 1.908 | 0.006 | 7.475 | MU1-V2 | 1 | 40 | MEM.DCB1 | " | LP
" | 23D-0051Z | 726850 | 1 | 19.5 | 299 |  | 1.897 | 1.891 | 0.006 | 7.475 | MU1-V2 | 1 | 40 | MEM.DCF15 | " | LP
" | 23D-0052Z | " | 1 | 17 | 300 |  | 1.904 | 1.898 | 0.006 | 7.5 | MU1-V2 | 1 | 40 | MEM.DCF21 | " | LP
" | 23D-0053Z | " | 1 | 24.6 | 301 |  | 1.901 | 1.894 | 0.007 | 7.525 | MU1-V2 | 1 | 40 | MEM.DCF16 | " | LP
" | 23D-0054Z | " | 1 | 20 | 303 |  | 1.9 | 1.893 | 0.007 | 7.575 | MU1-V2 | 1 | 40 | MEM.DCF17 | " | LP
FA729001 | 23D-0055Z | " | 1 | 23 | 1200 | 1.901 | 7.62 | 7.6 | 0.005 | 7.5 | MU4-V2 | 4 | 40 | MEM.DCF3 | NEUE SPÜLANLAGE LINKE SEITE | LP
" | " | " | 1 |  |  | 1.91 | [7 empty] | MEM.DCF19 | JEDE STUNDE EIN/AUSSCHALTEN | LP
" | " | " | 1 |  |  | 1.911 | [7 empty] | MEM.DCF5 | " | LP
" | " | " | 1 |  |  | 1.903 | [7 empty] | MEM.DCF20 | " | LP
" | 23D-0056Z | " | 1 | 20.8 | 1196 | 1.911 | 7.63 | 7.61 | 0.005 | 7.475 | MU4-V2 | 4 | 40 | MEM.DCF18 | " | LP
" | " | " | 1 |  |  | 1.906 | [7 empty] | MEM.DCF12 | " | LP
" | " | " | 1 |  |  | 1.905 | [7 empty] | MEM.DCF14 | " | LP
" | " | " | 1 |  |  | 1.905 | [7 empty] | MEM.DCF11 | " | LP
" | 23D-0057Z | " | 1 | 21.1 | 1207 | 1.884 | 7.56 | 7.53 | 0.0075 | 7.54375 | MU4-V2 | 4 | 40 | MEM.DCF13 | " | LP
" | " | " | 1 |  |  | 1.89 | [7 empty] | MEM.DCF9 | " | LP
" | " | " | 1 |  |  | 1.89 | [7 empty] | MEM.DCF10 | " | LP
" | " | " | 1 |  |  | 1.892 | [7 empty] | MEM.DCF8 | " | LP
" | 23D-0058Z | " | 1 | 9.7 | 1199 | 1.871 | 7.47 | 7.44 | 0.0075 | 7.49375 | MU4-V2 | 4 | 40 | MEM.DCF6 |  | LP
" | " | " | 1 |  |  | 1.866 | [7 empty] | MEM.DCF2 |  | LP
" | " | " | 1 |  |  | 1.864 | [7 empty] | MEM.DCF7 |  | LP
" | " | " | 1 |  |  | 1.866 | [7 empty] | MEM.DCF4 |  | LP
" | 23D-0059Z | " | 1 | 8 | 1202 | 1.874 | 7.48 | 7.45 | 0.0075 | 7.5125 | MU4-V2 | 4 | 40 | MEM.DCF23 |  | LP
" | " | " | 1 |  |  | 1.868 | [7 empty] | MEM.DCF22 |  | LP
" | " | 726850 | 1 |  |  | 1.861 | [7 empty] | MEM.DCG6 |  | LP
" | " | " | 1 |  |  | 1.874 | [7 empty] | MEM.DCG5 |  | LP
FA691485 | 23D-0060Z | " | 1 | 21.1 | 899 | 1.88 | 5.648 | 5.627 | 0.007 | 7.491667 | MU3-V2 | 3 | 40 | MEM.DCG9 | NEUE SPÜLANLAGE RECHTE SEITE | LP
" | " | " | 1 |  |  | 1.88 | [7 empty] | MEM.DCG8 | JEDE STUNDE EIN/AUSSCHALTEN | LP
" | " | " | 1 |  |  | 1.888 | [7 empty] | MEM.DCG7 | " | LP
" | 23D-0061Z | " | 1 | 24.2 | 900 | 1.892 | 5.666 | 5.646 | 0.006666667 | 7.5 | MU3-V2 | 3 | 40 | MEM.DCG3 | " | LP
" | " | " | 1 |  |  | 1.882 | [7 empty] | MEM.DCG10 | " | LP
" | " | " | 1 |  |  | 1.893 | [7 empty] | MEM.DCG2 | " | LP
" | 23D-0062Z | " | 1 | 31.7 | 900 | 1.892 | 5.649 | 5.628 | 0.007 | 7.5 | MU3-V2 | 3 | 40 | MEM.DCG22 | " | LP
" | " | " | 1 |  |  | 1.876 | [7 empty] | MEM.DCG21 | " | LP
" | " | " | 1 |  |  | 1.881 | [7 empty] | MEM.DCG4 | " | LP
" | 23D-0063Z | " | 1 | 60 | 899 | 1.881 | 5.626 | 5.606 | 0.006666667 | 7.491667 | MU3-V2 | 3 | 40 | MEM.DCG18 | " | LP
" | " | " | 1 |  |  | 1.869 | [7 empty] | MEM.DCG20 | " | LP
" | " | " | 1 |  |  | 1.879 | [7 empty] | MEM.DCG16 | " | LP
" | 23D-0064Z | " | 1 | 49 | 902 | 1.881 | 5.615 | 5.594 | 0.007 | 7.516667 | MU3-V2 | 3 | 40 | MEM.DCG1 | " | LP
" | " | " | 1 |  |  | 1.865 | [7 empty] | MEM.DCG19 | " | LP
" | " | " | 1 |  |  | 1.865 | [7 empty] | MEM.DCG17 | " | LP
" | 23D-0065Z | " | 1 | 43.6 | 898 | 1.885 | 5.669 | 5.649 | 0.006666667 | 7.483333 | MU3-V2 | 3 | 40 | MEM.DCG15 | NEUE SPÜLANLAGE RECHTE SEITE | LP
" | " | " | 1 |  |  | 1.89 | [7 empty] | MEM.DCG12 | JEDE STUNDE EIN/AUSSCHALTEN | LP
" | " | " | 1 |  |  | 1.896 | [7 empty] | MEM.DCG13 | " | LP
" | 23D-0066Z | " | 1 | 41.9 | 901 | 1.89 | 5.666 | 5.645 | 0.007 | 7.508333 | MU3-V2 | 3 | 40 | MEM.DCG11 | " | LP
" | " | " | 1 |  |  | 1.889 | [7 empty] | MEM.DCG14 | " | LP
" | " | 698351 | 1 |  |  | 1.887 | [7 empty] | MEM.DCH19 | " | LP
" | 23D-0067Z | " | 1 | 46 | 898 | 1.879 | 5.638 | 5.618 | 0.006666667 | 7.483333 | MU3-V2 | 3 | 40 | MEM.DCH20 | " | LP
" | " | " | 1 |  |  | 1.885 | [7 empty] | MEM.DCH15 | " | LP
" | " | " | 1 |  |  | 1.873 | [7 empty] | MEM.DCH13 | " | LP
" | 23D-0068Z | " | 1 | 44 | 898 | 1.891 | 5.664 | 5.644 | 0.006666667 | 7.483333 | MU3-V2 | 3 | 40 | MEM.DCH10 | " | LP
" | " | " | 1 |  |  | 1.883 | [7 empty] | MEM.DCH17 | " | LP
" | " | " | 1 |  |  | 1.89 | [7 empty] | MEM.DCH12 | " | LP
" | 23D-0069Z | " | 1 | 27 | 900 | 1.878 | 5.635 | 5.616 | 0.006333333 | 7.5 | MU3-V2 | 3 | 40 | MEM.DCH16 | " | LP
" | " | " | 1 |  |  | 1.88 | [7 empty] | MEM.DCH18 | " | LP
" | " | " | 1 |  |  | 1.876 | [7 empty] | MEM.DCH14 | " | LP
FA735679 | 18D-0016Z-R | " | 1 | 3.9 | 300 |  | 1.835 | 1.83 | 0.005 | 7.5 | MU1-V2 | 1 | 40 | MEM.DCH9 |  | LP
" | 19H-0094Z-R | " | 1 | 3.5 | 299 |  | 1.849 | 1.844 | 0.005 | 7.475 | MU1-V2 | 1 | 40 | MEM.DCH11 |  | LP
Note on Q1: O-Elektrode mit Gravur an falscher Position; *= Flachdichtung DB-10093 b= Bächler- Elektrode
Note on C2: Zellenmontage: NDE
Note on C10: Zellenmontage: NDE
Note on C20: Zellenmontage: NDE
Note on C34: Zellenmontage: NDE
Note on C50: Zellenmontage: NDE
Note on C51: Zellenmontage: NDE
Note on C52: Zellenmontage: NDE
Note on C55: Zellenmontage: NDE
Note on C69: Zellenmontage: NDE
Note on C70: Zellenmontage: NDE
Note on C76: Zellenmontage: NDE
Note on C96: Zellenmontage: NDE
Note on C118: Zellenmontage: NDE
Note on C140: Zellenmontage: NDE

## Mai
FA # | Cell # | Membran Batch FA | Test Station Nr. | Temp Kat T1-T2 / [°C] | Gasfluss / [mln / min] | Membrane V @ 13 bar/[V] | Cell V @ 13 bar/[V] | Cell V @ 0 bar [V] | Volt Diff. [V] |  | H2 Prod SmL/A | Type | Anz. Layer | Strom / [A] | Bemerkungen | Bemerkungen | Visum
FA667893 | 23E-0001Z | 627152 | 1 | 11.1 | 187 |  | 1.88 | 1.875 | 0.005 |  | 7.48 | MI-V4 | 1 | 25 | MEM.CHV3 | NEUE SPÜLANLAGE LINKE SEITE | LP
" | 23E-0002Z | " | 1 | 12.2 | 186 |  | 1.878 | 1.873 | 0.005 |  | 7.44 | MI-V4 | 1 | 25 | MEM.CHV15 | JEDE STUNDE EIN/AUSSCHALTEN | LP
" | 23E-0003Z | " | 1 | 11.5 | 186 |  | 1.875 | 1.87 | 0.005 |  | 7.44 | MI-V4 | 1 | 25 | MEM.CHV15 | " | LP
" | 23E-0004Z | " | 1 | 11.1 | 187 |  | 1.876 | 1.87 | 0.006 |  | 7.48 | MI-V4 | 1 | 25 | MEM.CHV4 | " | LP
" | 23E-0005Z | " | 1 | 11.1 | 186 |  | 1.892 | 1.886 | 0.006 |  | 7.44 | MI-V4 | 1 | 25 | MEM.CHV1 | " | LP
" | 23E-0006Z | " | 1 | 11.6 | 187 |  | 1.878 | 1.872 | 0.006 |  | 7.48 | MI-V4 | 1 | 25 | MEM.CHV11 | " | LP
" | 23E-0007Z | " | 1 | 10.5 | 188 |  | 1.872 | 1.866 | 0.006 |  | 7.52 | MI-V4 | 1 | 25 | MEM.CHV13 | " | LP
" | 23E-0008Z | " | 1 | 14.1 | 187 |  | 1.875 | 1.869 | 0.006 |  | 7.48 | MI-V4 | 1 | 25 | MEM.CHR9 | " | LP
" | 23E-0009Z | " | 1 | 11.1 | 187 |  | 1.873 | 1.868 | 0.005 |  | 7.48 | MI-V4 | 1 | 25 | MEM.CHR18 | " | LP
" | 23E-0010Z | " | 1 | 10.3 | 187 |  | 1.873 | 1.867 | 0.006 |  | 7.48 | MI-V4 | 1 | 25 | MEM.CHV2 | " | LP
" | 23E-0011Z | 642037 | 1 | 16.5 | 187 |  | 1.874 | 1.867 | 0.007 |  | 7.48 | MI-V4 | 1 | 25 | MEM.CKb17 | NEUE SPÜLANLAGE RECHTE SEITE | LP
" | 23E-0012Z | " | 1 | 18.2 | 186 |  | 1.863 | 1.857 | 0.006 |  | 7.44 | MI-V4 | 1 | 25 | MEM.CKb11 | JEDE STUNDE EIN/AUSSCHALTEN | LP
" | 23E-0013Z | " | 1 | 17.1 | 187 |  | 1.858 | 1.851 | 0.007 |  | 7.48 | MI-V4 | 1 | 25 | MEM.CKb19 | " | LP
" | 23E-0014Z | " | 1 | 16.8 | 186 |  | 1.862 | 1.856 | 0.006 |  | 7.44 | MI-V4 | 1 | 25 | MEM.CKb16 | " | LP
" | 23E-0015Z | " | 1 | 13.8 | 187 |  | 1.855 | 1.849 | 0.006 |  | 7.48 | MI-V4 | 1 | 25 | MEM.CKb7 | " | LP
" | 23E-0016Z | " | 1 | 14.8 | 187 |  | 1.864 | 1.858 | 0.006 |  | 7.48 | MI-V4 | 1 | 25 | MEM.CKb20 | NEUE SPÜLANLAGE LINKE SEITE | LP
" | 23E-0017Z | " | 1 | 15.9 | 187 |  | 1.875 | 1.869 | 0.006 |  | 7.48 | MI-V4 | 1 | 25 | MEM.CKb2 | JEDE STUNDE EIN/AUSSCHALTEN | LP
" | 23E-0018Z | " | 1 | 16.1 | 188 |  | 1.878 | 1.871 | 0.007 |  | 7.52 | MI-V4 | 1 | 25 | MEM.CKb9 | " | LP
" | 23E-0019Z | " | 1 | 15.8 | 186 |  | 1.873 | 1.867 | 0.006 |  | 7.44 | MI-V4 | 1 | 25 | MEM.CKb1 | " | LP
" | 23E-0020Z | " | 1 | 15.6 | 188 |  | 1.873 | 1.867 | 0.006 |  | 7.52 | MI-V4 | 1 | 25 | MEM.CKb13 | " | LP
" | 23E-0021Z | " | 1 | 16.9 | 187 |  | 1.873 | 1.869 | 0.004 |  | 7.48 | MI-V4 | 1 | 25 | MEM.CKb6 | " | LP
" | 23E-0022Z | " | 1 | 18.3 | 186 |  | 1.867 | 1.861 | 0.006 |  | 7.44 | MI-V4 | 1 | 25 | MEM.CKb4 | " | LP
" | 23E-0023Z | " | 1 | 17.3 | 187 |  | 1.866 | 1.86 | 0.006 |  | 7.48 | MI-V4 | 1 | 25 | MEM.CKb18 | " | LP
" | 23E-0024Z | " | 1 | 16.8 | 187 |  | 1.856 | 1.85 | 0.006 |  | 7.48 | MI-V4 | 1 | 25 | MEM.CKb5 | " | LP
" | 23E-0025Z | " | 1 | 14.8 | 188 |  | 1.859 | 1.853 | 0.006 |  | 7.52 | MI-V4 | 1 | 25 | MEM.CKb10 | " | LP
" | 23E-0026Z | 642037 | 1 | 15.7 | 188 |  | 1.859 | 1.852 | 0.007 |  | 7.52 | MI-V4 | 1 | 25 | MEM.CKd8 | NEUE SPÜLANLAGE RECHTE SEITE | LP
" | 23E-0027Z | " | 1 | 15.7 | 187 |  | 1.848 | 1.842 | 0.006 |  | 7.48 | MI-V4 | 1 | 25 | MEM.CKd1 | JEDE STUNDE EIN/AUSSCHALTEN | LP
" | 23E-0028Z | " | 1 | 17.5 | 186 |  | 1.846 | 1.84 | 0.006 |  | 7.44 | MI-V4 | 1 | 25 | MEM.CKd5 | " | LP
" | 23E-0029Z | " | 1 | 16.7 | 187 |  | 1.839 | 1.833 | 0.006 |  | 7.48 | MI-V4 | 1 | 25 | MEM.CKd18 | " | LP
" | 23E-0030Z | " | 1 | 11.4 | 186 |  | 1.829 | 1.823 | 0.006 |  | 7.44 | MI-V4 | 1 | 25 | MEM.CKd15 | " | LP
FA737501 | 22J-0057Z-R | 698351 | 1 | 15.7 | 1194 | 1.869 | 7.46 | 7.44 | 0.005 |  | 7.4625 | MU4-V2 | 4 | 40 | MEM.DCH1 |  | LP
" | " | " | 1 |  |  | 1.856 | [8 empty] | MEM.DCH3 |  | LP
" | " | " | 1 |  |  | 1.862 | [8 empty] | MEM.DCH5 |  | LP
" | " | " | 1 |  |  | 1.876 | [8 empty] | MEM.DCH2 |  | LP
" | 22I-0159Z-R | " | 1 | 8.8 | 1196 | 1.878 | 7.52 | 7.5 | 0.005 |  | 7.475 | MU4-V2 | 4 | 40 | MEM.DCH4 |  | LP
" | " | " | 1 |  |  | 1.887 | [8 empty] | MEM.DCH6 |  | LP
" | " | " | 1 |  |  | 1.882 | [8 empty] | MEM.DCH8 |  | LP
" | " | " | 1 |  |  | 1.87 | [8 empty] | MEM.DCH7 |  | LP
FA691477 | 23E-0031Z | 698351 | 1 | 45 | 601 | 1.906 | 3.802 | 3.79 | 0.006 |  | 7.5125 | MU2-V2 | 2 | 40 | MEM.DCI11 | NEUE SPÜLANLAGE LINKE SEITE | LP
" | " | " | 1 |  |  | 1.865 | [8 empty] | MEM.DCI13 | JEDE STUNDE EIN/AUSSCHALTEN | LP
" | 23E-0032Z | " | 1 | 47.7 | 602 | 1.895 | 3.784 | 3.772 | 0.006 |  | 7.525 | MU2-V2 | 2 | 40 | MEM.DCI16 | " | LP
" | " | " | 1 |  |  | 1.889 | [8 empty] | MEM.DCI12 | " | LP
" | 23E-0033Z | " | 1 | 49.7 | 598 | 1.893 | 3.78 | 3.767 | 0.0065 |  | 7.475 | MU2-V2 | 2 | 40 | MEM.DCI15 | " | LP
" | " | " | 1 |  |  | 1.886 | [8 empty] | MEM.DCI19 | " | LP
" | 23E-0034Z | " | 1 | 50.7 | 599 | 1.88 | 3.763 | 3.751 | 0.006 |  | 7.4875 | MU2-V2 | 2 | 40 | MEM.DCI18 | " | LP
" | " | " | 1 |  |  | 1.884 | [8 empty] | MEM.DCI1 | " | LP
" | 23E-0035Z | " | 1 | 45 | 601 | 1.884 | 3.774 | 3.762 | 0.006 |  | 7.5125 | MU2-V2 | 2 | 40 | MEM.DCI20 | " | LP
" | " | " | 1 |  |  | 1.89 | [8 empty] | MEM.DCI2 | " | LP
" | 23E-0036Z | " | 1 | 17.5 | 597 | 1.848 | 3.69 | 3.677 | 0.0065 |  | 7.4625 | MU2-V2 | 2 | 40 | MEM.DCI8 |  | LP
" | " | " | 1 |  |  | 1.843 | [8 empty] | MEM.DCI17 |  | LP
" | 23E-0037Z | " | 1 | 15 | 599 | 1.842 | 3.686 | 3.674 | 0.006 |  | 7.4875 | MU2-V2 | 2 | 40 | MEM.DCI4 |  | LP
" | " | " | 1 |  |  | 1.845 | [8 empty] | MEM.DCI3 |  | LP
" | 23E-0038Z | " | 1 | 13.7 | 599 | 1.894 | 3.772 | 3.76 | 0.006 |  | 7.4875 | MU2-V2 | 2 | 40 | MEM.DCI7 |  | LP
" | " | " | 1 |  |  | 1.879 | [8 empty] | MEM.DCI10 |  | LP
" | 23E-0039Z | " | 1 | 13.9 | 599 | 1.885 | 3.772 | 3.759 | 0.0065 |  | 7.4875 | MU2-V2 | 2 | 40 | MEM.DCI5 |  | LP
" | " | " | 1 |  |  | 1.886 | [8 empty] | MEM.DCI6 |  | LP
" | 23E-0040Z | " | 1 | 6.8 | 598 | 1.887 | 3.774 | 3.762 | 0.006 |  | 7.475 | MU2-V2 | 2 | 40 | MEM.DCI9 |  | LP
" | " | 698351 | 1 |  |  | 1.887 | [8 empty] | MEM.DCM10 |  | LP
" | 23E-0041Z | " | 1 | 39 | 600 | 1.893 | 3.783 | 3.77 | 0.0065 |  | 7.5 | MU2-V2 | 2 | 40 | MEM.DCM8 |  | LP
" | " | " | 1 |  |  | 1.891 | [8 empty] | MEM.DCM9 |  | LP
" | 23E-0042Z | " | 1 | 38.8 | 599 | 1.887 | 3.776 | 3.763 | 0.0065 |  | 7.4875 | MU2-V2 | 2 | 40 | MEM.DCM3 |  | LP
" | " | " | 1 |  |  | 1.888 | [8 empty] | MEM.DCM5 |  | LP
" | 23E-0043Z | " | 1 | 15.3 | 599 | 1.858 | 3.724 | 3.712 | 0.006 |  | 7.4875 | MU2-V2 | 2 | 40 | MEM.DCM6 |  | LP
" | " | " | 1 |  |  | 1.867 | [8 empty] | MEM.DCM1(Knapp geschnitten) |  | LP
" | 23E-0044Z | " | 1 | 18.3 | 600 | 1.859 | 3.723 | 3.71 | 0.0065 |  | 7.5 | MU2-V2 | 2 | 40 | MEM.DCM7 |  | LP
" | " | " | 1 |  |  | 1.864 | [8 empty] | MEM.DCM4 |  | LP
" | 23E-0045Z | " | 1 | 24.7 | 599 | 1.885 | 3.789 | 3.776 | 0.0065 |  | 7.4875 | MU2-V2 | 2 | 40 | MEM.DCM14 | NEUE SPÜLANLAGE LINKE SEITE | LP
" | " | " | 1 |  |  | 1.904 | [8 empty] | MEM.DCM17 | JEDE STUNDE EIN/AUSSCHALTEN | LP
" | 23E-0046Z | " | 1 | 28.7 | 598 | 1.906 | 3.793 | 3.78 | 0.0065 |  | 7.475 | MU2-V2 | 2 | 40 | MEM.DCM18 | " | LP
" | " | " | 1 |  |  | 1.888 | [8 empty] | MEM.DCM20 | " | LP
" | 23E-0047Z | " | 1 | 24.3 | 601 | 1.899 | 3.794 | 3.781 | 0.0065 |  | 7.5125 | MU2-V2 | 2 | 40 | MEM.DCM19 | " | LP
" | " | " | 1 |  |  | 1.895 | [8 empty] | MEM.DCM2 | " | LP
" | 23E-0048Z | " | 1 | 21.5 | 599 | 1.896 | 3.797 | 3.784 | 0.0065 |  | 7.4875 | MU2-V2 | 2 | 40 | MEM.DCM16 | " | LP
" | " | " | 1 |  |  | 1.903 | [8 empty] | MEM.DCM15 | " | LP
" | 23E-0049Z | " | 1 | 11.7 | 600 | 1.897 | 3.785 | 3.772 | 0.0065 |  | 7.5 | MU2-V2 | 2 | 40 | MEM.DCM12 | " | LP
" | " | " | 1 |  |  | 1.889 | [8 empty] | MEM.DCM13 | " | LP
" | 23E-0050Z | " | 1 | 4.4 | 601 | 1.857 | 3.722 | 3.712 | 0.005 |  | 7.5125 | MU2-V2 | 2 | 40 | MEM.DCM11 |  | LP
" | " | 698351 | 1 |  |  | 1.864 | [8 empty] | MEM.DCN8 |  | LP
FA691070 | 23E-0051Z | " | 1 | 2.5 | 299 |  | 1.889 | 1.883 | 0.006 |  | 7.475 | MU1-V2 | 1 | 40 | MEM.DCN9 |  | LP
" | 23E-0052Z | " | 1 | 3.2 | 300 |  | 1.878 | 1.872 | 0.006 |  | 7.5 | MU1-V2 | 1 | 40 | MEM.DCN7 |  | LP
" | 23E-0053Z | " | 1 | 3.7 | 299 |  | 1.885 | 1.88 | 0.005 |  | 7.475 | MU1-V2 | 1 | 40 | MEM.DCN6 |  | LP
" | 23E-0054Z | " | 1 | 4.1 | 299 |  | 1.887 | 1.881 | 0.006 |  | 7.475 | MU1-V2 | 1 | 40 | MEM.DCN5 |  | LP
" | 23E-0055Z | " | 1 | 4 | 300 |  | 1.884 | 1.878 | 0.006 |  | 7.5 | MU1-V2 | 1 | 40 | MEM.DCN4 |  | LP
" | 23E-0056Z | " | 1 | 3.8 | 301 |  | 1.886 | 1.88 | 0.006 |  | 7.525 | MU1-V2 | 1 | 40 | MEM.DCN18 |  | LP
" | 23E-0057Z | " | 1 | 3.3 | 298 |  | 1.893 | 1.888 | 0.005 |  | 7.45 | MU1-V2 | 1 | 40 | MEM.DCN16 |  | LP
" | 23E-0058Z | " | 1 | 3.5 | 299 |  | 1.883 | 1.879 | 0.004 |  | 7.475 | MU1-V2 | 1 | 40 | MEM.DCN20 |  | LP
" | 23E-0059Z | " | 1 | 2.9 | 300 |  | 1.893 | 1.887 | 0.006 |  | 7.5 | MU1-V2 | 1 | 40 | MEM.DCN19 |  | LP
" | 23E-0060Z | " | 1 | 2.1 | 299 |  | 1.885 | 1.88 | 0.005 |  | 7.475 | MU1-V2 | 1 | 40 | MEM.DCN12 |  | LP
Prototyp | 1 | ? | 1 | 6 | 299 |  | 1.926 | 1.879 | 0.047 | X | 7.475 | MU1-V2 | 1 | 40 |  |  | LP
Prototyp | 2 | ? | 1 | 25.3 | 299 |  | 1.918 | 1.901 | 0.017 |  | 7.475 | MU1-V2 | 1 | 40 |  |  | LP
FA738566 | 23E-0061Z | 698351 | 1 | 20.2 | 599 | 1.897 | 3.786 | 3.774 | 0.006 |  | 7.4875 | MU2-V2 | 2 | 40 | MEM.DCN15 | NEUE SPÜLANLAGE LINKE SEITE | LP
" | " | " | 1 |  |  | 1.89 | [8 empty] | MEM.DCN17 | JEDE STUNDE EIN/AUSSCHALTEN | LP
" | 23E-0062Z | " | 1 | 20.1 | 598 | 1.888 | 3.774 | 3.762 | 0.006 |  | 7.475 | MU2-V2 | 2 | 40 | MEM.DCN1 | " | LP
" | " | " | 1 |  |  | 1.885 | [8 empty] | MEM.DCN14 | " | LP
" | 23E-0063Z | " | 1 | 26.4 | 600 | 1.891 | 3.773 | 3.761 | 0.006 |  | 7.5 | MU2-V2 | 2 | 40 | MEM.DCN13 | " | LP
" | " | " | 1 |  |  | 1.883 | [8 empty] | MEM.DCN3 | " | LP
" | 23E-0064Z | " | 1 | 23.7 | 599 | 1.89 | 3.756 | 3.744 | 0.006 |  | 7.4875 | MU2-V2 | 2 | 40 | MEM.DCN11 | " | LP
" | " | 730674 | 1 |  |  | 1.867 | [8 empty] | MEM.DCU10(KNAPP GESCHNITTEN) | " | LP
" | 23E-0065Z | " | 1 | 13 | 601 | 1.851 | 3.699 | 3.686 | 0.0065 |  | 7.5125 | MU2-V2 | 2 | 40 | MEM.DCU7(KNAPP GESCHNITTEN) | " | LP
" | " | " | 1 |  |  | 1.847 | [8 empty] | MEM.DCU3(KNAPP GESCHNITTEN) | " | LP
" | 23E-0066Z | " | 1 | 24 | 600 | 1.879 | 3.752 | 3.739 | 0.0065 |  | 7.5 | MU2-V2 | 2 | 40 | MEM.DCU9 | NEUE SPÜLANLAGE RECHTE SEITE | LP
" | " | " | 1 |  |  | 1.875 | [8 empty] | MEM.DCU5 | JEDE STUNDE EIN/AUSSCHALTEN | LP
" | 23E-0067Z | " | 1 | 27.4 | 598 | 1.88 | 3.761 | 3.748 | 0.0065 |  | 7.475 | MU2-V2 | 2 | 40 | MEM.DCU8 | " | LP
" | " | " | 1 |  |  | 1.882 | [8 empty] | MEM.DCU1 | " | LP
" | 23E-0068Z | " | 1 | 26.9 | 600 | 1.88 | 3.76 | 3.747 | 0.0065 |  | 7.5 | MU2-V2 | 2 | 40 | MEM.DCU2 | " | LP
" | " | " | 1 |  |  | 1.881 | [8 empty] | MEM.DCU20 | " | LP
" | 23E-0069Z | " | 1 | 24.4 | 599 | 1.874 | 3.752 | 3.74 | 0.006 |  | 7.4875 | MU2-V2 | 2 | 40 | MEM.DCU6 | " | LP
" | " | " | 1 |  |  | 1.876 | [8 empty] | MEM.DCU12 | " | LP
" | 23E-0070Z | " | 1 | 26.4 | 600 | 1.887 | 3.764 | 3.75 | 0.007 |  | 7.5 | MU2-V2 | 2 | 40 | MEM.DCU19 | " | LP
" | " | " | 1 |  |  | 1.878 | [8 empty] | MEM.DCU13 | " | LP
" | 23E-0071Z | " | 1 | 4.5 | 601 | 1.891 | 3.762 | 3.749 | 0.0065 |  | 7.5125 | MU2-V2 | 2 | 40 | MEM.DCU16 | NEUE SPÜLANLAGE LINKE SEITE | LP
" | " | " | 1 |  |  | 1.872 | [8 empty] | MEM.DCU4 | JEDE STUNDE EIN/AUSSCHALTEN | LP
" | 23E-0072Z | " | 1 | 43.7 | 597 | 1.901 | 3.779 | 3.766 | 0.0065 |  | 7.4625 | MU2-V2 | 2 | 40 | MEM.DCU14 | " | LP
" | " | " | 1 |  |  | 1.88 | [8 empty] | MEM.DCU14 | " | LP
" | 23E-0073Z | " | 1 | 42.5 | 598 | 1.89 | 3.772 | 3.758 | 0.007 |  | 7.475 | MU2-V2 | 2 | 40 | MEM.DCU18 | " | LP
" | " | " | 1 |  |  | 1.882 | [8 empty] | MEM.DCU15 | " | LP
" | 23E-0074Z | 730674 | 1 | 37.6 | 600 | 1.883 | 3.763 | 3.751 | 0.006 |  | 7.5 | MU2-V2 | 2 | 40 | MEM.DCV1 | " | LP
" | " | " | 1 |  |  | 1.881 | [8 empty] | MEM.DCV4 | " | LP
" | 23E-0075Z | " | 1 | 31.5 | 601 | 1.879 | 3.759 | 3.746 | 0.0065 |  | 7.5125 | MU2-V2 | 2 | 40 | MEM.DCV7 | " | LP
" | " | " | 1 |  |  | 1.88 | [8 empty] | MEM.DCV8 | " | LP
" | 23E-0076Z | " | 1 | 30.7 | 599 | 1.884 | 3.764 | 3.751 | 0.0065 |  | 7.4875 | MU2-V2 | 2 | 40 | MEM.DCV5 | NEUE SPÜLANLAGE LINKE SEITE | LP
" | " | " | 1 |  |  | 1.88 | [8 empty] | MEM.DCV10 | JEDE STUNDE EIN/AUSSCHALTEN | LP
" | 23E-0077Z | " | 1 | 26.9 | 600 | 1.871 | 3.734 | 3.72 | 0.007 |  | 7.5 | MU2-V2 | 2 | 40 | MEM.DCV6 | " | LP
" | " | " | 1 |  |  | 1.863 | [8 empty] | MEM.DCV3 | " | LP
" | 23E-0078Z | " | 1 | 31.5 | 598 | 1.876 | 3.745 | 3.731 | 0.007 |  | 7.475 | MU2-V2 | 2 | 40 | MEM.DCV16 | " | LP
" | " | " | 1 |  |  | 1.869 | [8 empty] | MEM.DCV9 | " | LP
" | 23E-0079Z | " | 1 | 29.3 | 598 | 1.874 | 3.74 | 3.729 | 0.0055 |  | 7.475 | MU2-V2 | 2 | 40 | MEM.DCV2 | " | LP
" | " | " | 1 |  |  | 1.866 | [8 empty] | MEM.DCV17 | " | LP
" | 23E-0080Z | " | 1 | 18 | 601 | 1.868 | 3.722 | 3.709 | 0.0065 |  | 7.5125 | MU2-V2 | 2 | 40 | MEM.DCV20 | " | LP
" | " | " | 1 |  |  | 1.852 | [8 empty] | MEM.DCV18 | " | LP
FA738564 | 23E-0081Z | " | 1 | 3.1 | 299 |  | 1.864 | 1.857 | 0.007 |  | 7.475 | MU1-V2 | 1 | 40 | MEM.DCV19 |  | LP
" | 23E-0082Z | " | 1 | 2.7 | 300 |  | 1.856 | 1.848 | 0.008 |  | 7.5 | MU1-V2 | 1 | 40 | MEM.DCV12 |  | LP
" | 23E-0083Z | " | 1 | 3.3 | 298 |  | 1.869 | 1.862 | 0.007 |  | 7.45 | MU1-V2 | 1 | 40 | MEM.DCV13 |  | LP
" | 23E-0084Z | " | 1 | 2.7 | 298 |  | 1.858 | 1.852 | 0.006 |  | 7.45 | MU1-V2 | 1 | 40 | MEM.DCV15 |  | LP
" | 23E-0085Z | " | 1 | 3 | 300 |  | 1.848 | 1.841 | 0.007 |  | 7.5 | MU1-V2 | 1 | 40 | MEM.DCV14 |  | LP
" | 23E-0086Z | " | 1 | 3 | 299 |  | 1.855 | 1.848 | 0.007 |  | 7.475 | MU1-V2 | 1 | 40 | MEM.DCV11 |  | LP
" | 23E-0087Z | 730674 | 1 | 3.3 | 298 |  | 1.851 | 1.845 | 0.006 |  | 7.45 | MU1-V2 | 1 | 40 | MEM.DCW1 |  | LP
" | 23E-0088Z | " | 1 | 3 | 298 |  | 1.847 | 1.84 | 0.007 |  | 7.45 | MU1-V2 | 1 | 40 | MEM.DCW2 |  | LP
" | 23E-0089Z | " | 1 | 3.1 | 298 |  | 1.847 | 1.84 | 0.007 |  | 7.45 | MU1-V2 | 1 | 40 | MEM.DCW20 |  | LP
" | 23E-0090Z | " | 1 | 1.7 | 300 |  | 1.844 | 1.837 | 0.007 |  | 7.5 | MU1-V2 | 1 | 40 | MEM.DCW3 |  | LP
Note on Q1: O-Elektrode mit Gravur an falscher Position; *= Flachdichtung DB-10093 b= Bächler- Elektrode
Note on C2: Zellenmontage: NDE
Note on C12: Zellenmontage: NDE/LP
Note on C27: Zellenmontage: NDE/LP
Note on C32: Zellenmontage: NDE
Note on C40: Zellenmontage: NDE
Note on C59: Zellenmontage: NDE
Note on C79: Zellenmontage: NDE
Note on C92: Zellenmontage: NDE
Note on C99: Zellenmontage: NDE
Note on R114: Zellenmontage: Zweimal die gleiche Nummer
Note on R115: Zellenmontage: Zweimal die gleiche Nummer
Note on C118: Zellenmontage: NDE
Note on C138: Zellenmontage: NDE

## Juni
FA # | Cell # | Membran Batch FA | Test Station Nr. | Temp Kat T1-T2 / [°C] | Gasfluss / [mln / min] | Membrane V @ 13 bar/[V] | Cell V @ 13 bar/[V] | Cell V @ 0 bar [V] | Volt Diff. [V] | H2 Prod SmL/A | Type | Anz. Layer | Strom / [A] | Bemerkungen | Bemerkungen | Visum
FA738564 | 23F-0001Z | 730674 | 1 | 0.6 | 301 |  | 1.854 | 1.846 | 0.008 | 7.525 | MU1-V2 | 1 | 40 | MEM.DCW8 |  | LP
" | 23F-0002Z | " | 1 | 0.7 | 299 |  | 1.857 | 1.851 | 0.006 | 7.475 | MU1-V2 | 1 | 40 | MEM.DCW4 |  | LP
" | 23F-0003Z | " | 1 | 1.1 | 299 |  | 1.852 | 1.846 | 0.006 | 7.475 | MU1-V2 | 1 | 40 | MEM.DCW5 |  | LP
" | 23F-0004Z | " | 1 | 1.4 | 299 |  | 1.858 | 1.851 | 0.007 | 7.475 | MU1-V2 | 1 | 40 | MEM.DCW9 |  | LP
" | 23F-0005Z | " | 1 | 1.6 | 300 |  | 1.851 | 1.845 | 0.006 | 7.5 | MU1-V2 | 1 | 40 | MEM.DCW6 |  | LP
" | 23F-0006Z | " | 1 | 2 | 298 |  | 1.859 | 1.854 | 0.005 | 7.45 | MU1-V2 | 1 | 40 | MEM.DCW12 |  | LP
" | 23F-0007Z | " | 1 | 1.4 | 299 |  | 1.848 | 1.842 | 0.006 | 7.475 | MU1-V2 | 1 | 40 | MEM.DCW10 |  | LP
" | 23F-0008Z | " | 1 | 1.2 | 299 |  | 1.853 | 1.846 | 0.007 | 7.475 | MU1-V2 | 1 | 40 | MEM.DCW7 |  | LP
" | 23F-0009Z | " | 1 | 1.1 | 301 |  | 1.85 | 1.844 | 0.006 | 7.525 | MU1-V2 | 1 | 40 | MEM.DCW11 |  | LP
" | 23F-0010Z | " | 1 | 1.1 | 301 |  | 1.853 | 1.847 | 0.006 | 7.525 | MU1-V2 | 1 | 40 | MEM.DCW14 |  | LP
FA666751 | 23F-0011Z | " | 1 | 1.3 |  | 1.883 | 22.45 | 22.33 | 0.01 | 0 | MU12-V1 | 12 | 40 | MEM.DCW13 |  | LP
" | " | " | 1 |  |  | 1.879 | [7 empty] | MEM.DCW17 |  | LP
" | " | " | 1 |  |  | 1.862 | [7 empty] | MEM.DCW16 |  | LP
" | " | " | 1 |  |  | 1.871 | [7 empty] | MEM.DCW18 |  | LP
" | " | " | 1 |  |  | 1.871 | [7 empty] | MEM.DCW15 |  | LP
" | " | " | 1 |  |  | 1.865 | [7 empty] | MEM.DCW19 |  | LP
" | " | 730674 | 1 |  |  | 1.872 | [7 empty] | MEM.Dca15 |  | LP
" | " | " | 1 |  |  | 1.869 | [7 empty] | MEM.Dca13 |  | LP
" | " | " | 1 |  |  | 1.878 | [7 empty] | MEM.Dca2 |  | LP
" | " | " | 1 |  |  | 1.881 | [7 empty] | MEM.Dca10 |  | LP
" | " | " | 1 |  |  | 1.871 | [7 empty] | MEM.Dca1 |  | LP
" | " | " | 1 |  |  | 1.883 | [7 empty] | MEM.Dca5 |  | LP
" | 23F-0012Z | " | 1 | 14 |  | 1.878 | 22.36 | 22.34 | 0.001666667 | 0 | MU12-V1 | 12 | 40 | MEM.Dca9 |  | LP
" | " | " | 1 |  |  | 1.873 | [7 empty] | MEM.Dca11 |  | LP
" | " | " | 1 |  |  | 1.855 | [7 empty] | MEM.Dca12 |  | LP
" | " | " | 1 |  |  | 1.861 | [7 empty] | MEM.Dca4 |  | LP
" | " | " | 1 |  |  | 1.859 | [7 empty] | MEM.Dca3 |  | LP
" | " | " | 1 |  |  | 1.869 | [7 empty] | MEM.Dca7 |  | LP
" | " | " | 1 |  |  | 1.86 | [7 empty] | MEM.Dca14 |  | LP
" | " | " | 1 |  |  | 1.863 | [7 empty] | MEM.Dca8 |  | LP
" | " | " | 1 |  |  | 1.856 | [7 empty] | MEM.Dca6 |  | LP
" | " | 694653 | 1 |  |  | 1.869 | [7 empty] | MEM.Dcb12 |  | LP
" | " | " | 1 |  |  | 1.869 | [7 empty] | MEM.Dcb11 |  | LP
" | " | " | 1 |  |  | 1.87 | [7 empty] | MEM.Dcb14 |  | LP
" | 23F-0013Z | " | 1 | 19.5 |  | 1.88 | 22.3 | 22.16 | 0.01166667 | 0 | MU12-V1 | 12 | 40 | MEM.Dcb13 |  | LP
" | " | " | 1 |  |  | 1.865 | [7 empty] | MEM.Dcb |  | LP
" | " | " | 1 |  |  | 1.862 | [7 empty] | MEM.Dcb15 |  | LP
" | " | " | 1 |  |  | 1.866 | [7 empty] | MEM.Dcb4 |  | LP
" | " | " | 1 |  |  | 1.858 | [7 empty] | MEM.Dcb1 |  | LP
" | " | " | 1 |  |  | 1.864 | [7 empty] | MEM.Dcb2 |  | LP
" | " | " | 1 |  |  | 1.845 | [7 empty] | MEM.Dcb3 |  | LP
" | " | " | 1 |  |  | 1.852 | [7 empty] | MEM.Dcb7 |  | LP
" | " | " | 1 |  |  | 1.856 | [7 empty] | MEM.Dcb5 |  | LP
" | " | " | 1 |  |  | 1.859 | [7 empty] | MEM.Dcb9 |  | LP
" | " | " | 1 |  |  | 1.862 | [7 empty] | MEM.Dcb10 |  | LP
" | " | " | 1 |  |  | 1.863 | [7 empty] | MEM.Dcb8 |  | LP
" | 23F-0014Z | 694653 | 1 | 22 |  | 1.874 | 22.37 | 22.26 | 0.009166667 | 0 | MU12-V1 | 12 | 40 | MEM.DCc5 |  | LP
" | " | " | 1 |  |  | 1.865 | [7 empty] | MEM.DCc4 |  | LP
" | " | " | 1 |  |  | 1.86 | [7 empty] | MEM.DCc1 |  | LP
" | " | " | 1 |  |  | 1.871 | [7 empty] | MEM.DCc2 |  | LP
" | " | " | 1 |  |  | 1.857 | [7 empty] | MEM.DCc6 |  | LP
" | " | " | 1 |  |  | 1.864 | [7 empty] | MEM.DCc7 |  | LP
" | " | " | 1 |  |  | 1.872 | [7 empty] | MEM.DCc8 |  | LP
" | " | " | 1 |  |  | 1.857 | [7 empty] | MEM.DCc14 |  | LP
" | " | " | 1 |  |  | 1.868 | [7 empty] | MEM.DCc10 |  | LP
" | " | " | 1 |  |  | 1.864 | [7 empty] | MEM.DCc9 |  | LP
" | " | " | 1 |  |  | 1.865 | [7 empty] | MEM.DCc13 |  | LP
" | " | " | 1 |  |  | 1.873 | [7 empty] | MEM.DCc3 |  | LP
FA736684 | 23F-0015Z | 642037 | 1 | 10.4 | 188 |  | 1.888 | 1.882 | 0.006 | 7.52 | MI-V4 | 1 | 25 | MEM.DKb14 | NEUE SPÜLANLAGE LINKE SEITE | LP
" | 23F-0016Z | " | 1 | 12.5 | 187 |  | 1.877 | 1.871 | 0.006 | 7.48 | MI-V4 | 1 | 25 | MEM.DKb12 | JEDE STUNDE EIN/AUSSCHALTEN | LP
" | 23F-0017Z | " | 1 | 14.1 | 187 |  | 1.871 | 1.866 | 0.005 | 7.48 | MI-V4 | 1 | 25 | MEM.DKb15 | " | LP
" | 23F-0018Z | " | 1 | 12.7 | 187 |  | 1.862 | 1.857 | 0.005 | 7.48 | MI-V4 | 1 | 25 | MEM.DKb3 | " | LP
" | 23F-0019Z | " | 1 | 14.6 | 188 |  | 1.877 | 1.871 | 0.006 | 7.52 | MI-V4 | 1 | 25 | MEM.DKb8 | " | LP
" | 23F-0020Z | 642037 | 1 | 12.9 | 189 |  | 1.874 | 1.868 | 0.006 | 7.56 | MI-V4 | 1 | 25 | MEM.DKd14 | " | LP
" | 23F-0021Z | " | 1 | 13.6 | 188 |  | 1.853 | 1.847 | 0.006 | 7.52 | MI-V4 | 1 | 25 | MEM.DKd3 | " | LP
" | 23F-0022Z | " | 1 | 14.5 | 189 |  | 1.851 | 1.845 | 0.006 | 7.56 | MI-V4 | 1 | 25 | MEM.DKd16 | " | LP
" | 23F-0023Z | " | 1 | 13.4 | 188 |  | 1.846 | 1.84 | 0.006 | 7.52 | MI-V4 | 1 | 25 | MEM.DKd4 | " | LP
" | 23F-0024Z | " | 1 | 12.1 | 188 |  | 1.843 | 1.837 | 0.006 | 7.52 | MI-V4 | 1 | 25 | MEM.DKd7 | " | LP
" | 23F-0025Z | " | 1 | 10.1 | 187 |  | 1.87 | 1.864 | 0.006 | 7.48 | MI-V4 | 1 | 25 | MEM.DKd9 | NEUE SPÜLANLAGE RECHTE SEITE | LP
" | 23F-0026Z | " | 1 | 11.8 | 189 |  | 1.868 | 1.862 | 0.006 | 7.56 | MI-V4 | 1 | 25 | MEM.DKd2 | JEDE STUNDE EIN/AUSSCHALTEN | LP
" | 23F-0027Z | " | 1 | 12.4 | 187 |  | 1.869 | 1.863 | 0.006 | 7.48 | MI-V4 | 1 | 25 | MEM.DKd13 | " | LP
" | 23F-0028Z | " | 1 | 11.9 | 188 |  | 1.868 | 1.862 | 0.006 | 7.52 | MI-V4 | 1 | 25 | MEM.DKd6 | " | LP
" | 23F-0029Z | " | 1 | 9.9 | 188 |  | 1.881 | 1.876 | 0.005 | 7.52 | MI-V4 | 1 | 25 | MEM.DKd11 | " | LP
" | 23F-0030Z | " | 1 | 15.8 | 187 |  | 1.855 | 1.849 | 0.006 | 7.48 | MI-V4 | 1 | 25 | MEM.DKd12 | NEUE SPÜLANLAGE RECHTE SEITE | LP
" | 23F-0031Z | " | 1 | 14 | 188 |  | 1.856 | 1.85 | 0.006 | 7.52 | MI-V4 | 1 | 25 | MEM.DKd20 | JEDE STUNDE EIN/AUSSCHALTEN | LP
" | 23F-0032Z | " | 1 | 15 | 187 |  | 1.878 | 1.872 | 0.006 | 7.48 | MI-V4 | 1 | 25 | MEM.DKd17 | " | LP
" | 23F-0033Z | " | 1 | 14.2 | 188 |  | 1.852 | 1.846 | 0.006 | 7.52 | MI-V4 | 1 | 25 | MEM.DKd19 | " | LP
" | 23F-0034Z | " | 1 | 10.4 | 188 |  | 1.841 | 1.834 | 0.007 | 7.52 | MI-V4 | 1 | 25 | MEM.DKd10 | " | LP
" | 23F-0035Z | 642037 | 1 | 11.9 | 187 |  | 1.867 | 1.862 | 0.005 | 7.48 | MI-V4 | 1 | 25 | MEM.CLA6 | NEUE SPÜLANLAGE LINKE SEITE | LP
" | 23F-0036Z | " | 1 | 10.8 | 188 |  | 1.863 | 1.858 | 0.005 | 7.52 | MI-V4 | 1 | 25 | MEM.CLA13 | JEDE STUNDE EIN/AUSSCHALTEN | LP
" | 23F-0037Z | " | 1 | 12.1 | 187 |  | 1.856 | 1.85 | 0.006 | 7.48 | MI-V4 | 1 | 25 | MEM.CLA10 | " | LP
" | 23F-0038Z | " | 1 | 12.2 | 188 |  | 1.856 | 1.85 | 0.006 | 7.52 | MI-V4 | 1 | 25 | MEM.CLA8 | " | LP
" | 23F-0039Z | " | 1 | 10.2 | 188 |  | 1.86 | 1.854 | 0.006 | 7.52 | MI-V4 | 1 | 25 | MEM.CLA16 | " | LP
" | 23F-0040Z | " | 1 | 14.2 | 188 |  | 1.854 | 1.848 | 0.006 | 7.52 | MI-V4 | 1 | 25 | MEM.CLA2 | " | LP
" | 23F-0041Z | " | 1 | 13.5 | 187 |  | 1.859 | 1.853 | 0.006 | 7.48 | MI-V4 | 1 | 25 | MEM.CLA3 | " | LP
" | 23F-0042Z | " | 1 | 14.4 | 188 |  | 1.863 | 1.857 | 0.006 | 7.52 | MI-V4 | 1 | 25 | MEM.CLA12 | " | LP
" | 23F-0043Z | " | 1 | 15.1 | 188 |  | 1.857 | 1.851 | 0.006 | 7.52 | MI-V4 | 1 | 25 | MEM.CLA11 | " | LP
" | 23F-0044Z | " | 1 | 10.2 | 187 |  | 1.841 | 1.834 | 0.007 | 7.48 | MI-V4 | 1 | 25 | MEM.CLA4 | " | LP
FA742837 | 20D-0013Z-R | 730674 | 1 | 5.2 | 298 |  | 1.842 | 1.837 | 0.005 | 7.45 | MU1-V2 | 1 | 40 | MEM.DCb1 |  | LP
FA742839 | 23F-0045Z | 730674 | 1 | 15.3 | 299 |  | 1.903 | 1.896 | 0.007 | 7.475 | MU1-V2 | 1 | 40 | MEM.DCb5 | NEUE SPÜLANLAGE RECHTE SEITE | LP
" | 23F-0046Z | " | 1 | 14.2 | 299 |  | 1.889 | 1.882 | 0.007 | 7.475 | MU1-V2 | 1 | 40 | MEM.DCb3 | JEDE STUNDE EIN/AUSSCHALTEN | LP
" | 23F-0047Z | " | 1 | 23.2 | 299 |  | 1.897 | 1.89 | 0.007 | 7.475 | MU1-V2 | 1 | 40 | MEM.DCb4 | " | LP
" | 23F-0048Z | " | 1 | 20 | 304 |  | 1.891 | 1.884 | 0.007 | 7.6 | MU1-V2 | 1 | 40 | MEM.DCb2 | " | LP
" | 23F-0049Z | 694653 | 1 | 13 | 303 |  | 1.871 | 1.865 | 0.006 | 7.575 | MU1-V2 | 1 | 40 | MEM.DCc12 | " | LP
" | 23F-0050Z | 694653 | 1 | 21.3 | 298 |  | 1.884 | 1.877 | 0.007 | 7.45 | MU1-V2 | 1 | 40 | MEM.DCd4 | NEUE SPÜLANLAGE LINKE SEITE | LP
" | 23F-0051Z | " | 1 | 20.2 | 299 |  | 1.884 | 1.878 | 0.006 | 7.475 | MU1-V2 | 1 | 40 | MEM.DCd2 | JEDE STUNDE EIN/AUSSCHALTEN | LP
" | 23F-0052Z | " | 1 | 23.1 | 299 |  | 1.871 | 1.864 | 0.007 | 7.475 | MU1-V2 | 1 | 40 | MEM.DCd5 | " | LP
" | 23F-0053Z | " | 1 | 23.7 | 299 |  | 1.87 | 1.863 | 0.007 | 7.475 | MU1-V2 | 1 | 40 | MEM.DCd7 | " | LP
" | 23F-0054Z | " | 1 | 19.1 | 298 |  | 1.869 | 1.863 | 0.006 | 7.45 | MU1-V2 | 1 | 40 | MEM.DCd3 | " | LP
" | 23F-0055Z | " | 1 | 22.1 | 300 |  | 1.878 | 1.872 | 0.006 | 7.5 | MU1-V2 | 1 | 40 | MEM.DCd8 | " | LP
" | 23F-0056Z | " | 1 | 16.8 | 299 |  | 1.873 | 1.866 | 0.007 | 7.475 | MU1-V2 | 1 | 40 | MEM.DCd9 | " | LP
" | 23F-0057Z | " | 1 | 23.8 | 298 |  | 1.865 | 1.86 | 0.005 | 7.45 | MU1-V2 | 1 | 40 | MEM.DCd11 | " | LP
" | 23F-0058Z | " | 1 | 24.5 | 297 |  | 1.865 | 1.859 | 0.006 | 7.425 | MU1-V2 | 1 | 40 | MEM.DCd | " | LP
" | 23F-0059Z | " | 1 | 14.5 | 300 |  | 1.852 | 1.846 | 0.006 | 7.5 | MU1-V2 | 1 | 40 | MEM.DCd | " | LP
Note on Q1: O-Elektrode mit Gravur an falscher Position; *= Flachdichtung DB-10093 b= Bächler- Elektrode
Note on C2: Zellenmontage: NDE
Note on C18: Zellenmontage: NDE
Note on C33: Zellenmontage: NDE
Note on C48: Zellenmontage: NDE
Note on C60: Zellenmontage: LP/NDE
Note on C65: Zellenmontage: LP/NDE
Note on C80: Zellenmontage: LP/NDE
Note on C90: Zellenmontage: NDE
Note on C91: Zellenmontage: NDE
Note on C95: Zellenmontage: NDE
Note on C96: Zellenmontage: NDE

## Juli
FA # | Cell # | Membran Batch FA | Test Station Nr. | Temp Kat T1-T2 / [°C] | Gasfluss / [mln / min] | Membrane V @ 13 bar/[V] | Cell V @ 13 bar/[V] | Cell V @ 0 bar [V] | Volt Diff. [V] | H2 Prod SmL/A | Type | Anz. Layer | Strom / [A] | Bemerkungen | Bemerkungen | Visum
FA742839 | 23G-0001Z | 694653 | 1 | 17.1 | 300 |  | 1.889 | 1.883 | 0.006 | 7.5 | MU1-V2 | 1 | 40 | MEM.DCd10/12 | NEUE SPÜLANLAGE LINKE SEITE | LP
" | 23G-0002Z | " | 1 | 18.2 | 299 |  | 1.886 | 1.88 | 0.006 | 7.475 | MU1-V2 | 1 | 40 | MEM.DCd14 | JEDE STUNDE EIN/AUSSCHALTEN | LP
" | 23G-0003Z | " | 1 | 20.6 | 299 |  | 1.878 | 1.872 | 0.006 | 7.475 | MU1-V2 | 1 | 40 | MEM.DCd | " | LP
" | 23G-0004Z | " | 1 | 22.3 | 299 |  | 1.882 | 1.875 | 0.007 | 7.475 | MU1-V2 | 1 | 40 | MEM.DCd15 | " | LP
" | 23G-0005Z | " | 1 | 25 | 299 |  | 1.903 | 1.896 | 0.007 | 7.475 | MU1-V2 | 1 | 40 | MEM.DCd13 | " | LP
" | 23G-0006Z | 694653 | 1 | 22 | 300 |  | 1.872 | 1.865 | 0.007 | 7.5 | MU1-V2 | 1 | 40 | MEM.DDQ10 | " | LP
" | 23G-0007Z | " | 1 | 23.1 | 299 |  | 1.895 | 1.889 | 0.006 | 7.475 | MU1-V2 | 1 | 40 | MEM.DDQ8 | " | LP
" | 23G-0008Z | " | 1 | 23.1 | 299 |  | 1.891 | 1.884 | 0.007 | 7.475 | MU1-V2 | 1 | 40 | MEM.DDQ9 | " | LP
" | 23G-0009Z | " | 1 | 23 | 301 |  | 1.896 | 1.889 | 0.007 | 7.525 | MU1-V2 | 1 | 40 | MEM.DDQ11 | " | LP
" | 23G-0010Z | " | 1 | 16.4 | 302 |  | 1.885 | 1.879 | 0.006 | 7.55 | MU1-V2 | 1 | 40 | MEM.DDQ6 | " | LP
" | 23G-0011Z | " | 1 | 15.8 | 298 |  | 1.897 | 1.89 | 0.007 | 7.45 | MU1-V2 | 1 | 40 | MEM.DDQ3 | NEUE SPÜLANLAGE RECHTE SEITE | LP
" | 23G-0012Z | " | 1 | 23.1 | 298 |  | 1.9 | 1.894 | 0.006 | 7.45 | MU1-V2 | 1 | 40 | MEM.DDQ7 | JEDE STUNDE EIN/AUSSCHALTEN | LP
" | 23G-0013Z | " | 1 | 20.6 | 298 |  | 1.885 | 1.879 | 0.006 | 7.45 | MU1-V2 | 1 | 40 | MEM.DDQ5 | " | LP
" | 23G-0014Z | " | 1 | 23.1 | 299 |  | 1.9 | 1.893 | 0.007 | 7.475 | MU1-V2 | 1 | 40 | MEM.DDQ14 | " | LP
" | 23G-0015Z | " | 1 | 13.5 | 300 |  | 1.89 | 1.884 | 0.006 | 7.5 | MU1-V2 | 1 | 40 | MEM.DDQ4 | " | LP
FA737502 | 22B-0142Z-R | 642037 | 1 | 5.6 | 188 |  | 1.866 | 1.86 | 0.006 | 7.52 | MI-V4 | 1 | 25 | MEM.CLA1 |  | LP
FA742838 | 21C-0103Z-R | " | 1 | 3 | 186 |  | 1.854 | 1.849 | 0.005 | 7.44 | MI-V4 | 1 | 25 | MEM.CLA17 |  | LP
" | 22I-0144Z-R | " | 1 | 5 | 186 |  | 1.862 | 1.857 | 0.005 | 7.44 | MI-V4 | 1 | 25 | MEM.CLA18 |  | LP
FA744428 | 23G-0016Z | 694653 | 1 | 28.8 | 299 |  | 1.886 | 1.879 | 0.007 | 7.475 | MU1-V2 | 1 | 40 | MEM.DDQ2 | NEUE SPÜLANLAGE RECHTE SEITE | LP
" | 23G-0017Z | " | 1 | 28.3 | 298 |  | 1.885 | 1.878 | 0.007 | 7.45 | MU1-V2 | 1 | 40 | MEM.DDQ15 | JEDE STUNDE EIN/AUSSCHALTEN | LP
" | 23G-0018Z | " | 1 | 29.2 | 298 |  | 1.893 | 1.886 | 0.007 | 7.45 | MU1-V2 | 1 | 40 | MEM.DDQ13 | " | LP
" | 23G-0019Z | " | 1 | 24.6 | 299 |  | 1.88 | 1.873 | 0.007 | 7.475 | MU1-V2 | 1 | 40 | MEM.DDQ12 | " | LP
" | 23G-0020Z | 694653 | 1 | 19.2 | 300 |  | 1.869 | 1.862 | 0.007 | 7.5 | MU1-V2 | 1 | 40 | MEM.DDS6 | " | LP
" | 23G-0021Z | 694653 | 1 | 15.9 | 298 |  | 1.87 | 1.863 | 0.007 | 7.45 | MU1-V2 | 1 | 40 | MEM.DDR7 | NEUE SPÜLANLAGE LINKE SEITE | LP
" | 23G-0022Z | " | 1 | 19.8 | 300 |  | 1.869 | 1.862 | 0.007 | 7.5 | MU1-V2 | 1 | 40 | MEM.DDR10 | JEDE STUNDE EIN/AUSSCHALTEN | LP
" | 23G-0023Z | " | 1 | 17.1 | 300 |  | 1.878 | 1.872 | 0.006 | 7.5 | MU1-V2 | 1 | 40 | MEM.DDR5 | " | LP
" | 23G-0024Z | " | 1 | 17.4 | 300 |  | 1.868 | 1.861 | 0.007 | 7.5 | MU1-V2 | 1 | 40 | MEM.DDR6 | " | LP
" | 23G-0025Z | " | 1 | 17.5 | 300 |  | 1.878 | 1.871 | 0.007 | 7.5 | MU1-V2 | 1 | 40 | MEM.DDR9 | " | LP
" | 23G-0026Z | " | 1 | 18.8 | 299 |  | 1.886 | 1.88 | 0.006 | 7.475 | MU1-V2 | 1 | 40 | MEM.DDR4 | " | LP
" | 23G-0027Z | " | 1 | 14.9 | 302 |  | 1.876 | 1.87 | 0.006 | 7.55 | MU1-V2 | 1 | 40 | MEM.DDR3 | " | LP
" | 23G-0028Z | " | 1 | 17.7 | 300 |  | 1.866 | 1.859 | 0.007 | 7.5 | MU1-V2 | 1 | 40 | MEM.DDR20 | " | LP
" | 23G-0029Z | " | 1 | 12.1 | 300 |  | 1.872 | 1.864 | 0.008 | 7.5 | MU1-V2 | 1 | 40 | MEM.DDR2 | " | LP
" | 23G-0030Z | " | 1 | 16 | 301 |  | 1.874 | 1.867 | 0.007 | 7.525 | MU1-V2 | 1 | 40 | MEM.DDR16 | " | LP
" | 23G-0031Z | " | 1 | 11.2 | 300 |  | 1.861 | 1.854 | 0.007 | 7.5 | MU1-V2 | 1 | 40 | MEM.DDR1 |  | LP
" | 23G-0032Z | " | 1 | 14 | 299 |  | 1.871 | 1.864 | 0.007 | 7.475 | MU1-V2 | 1 | 40 | MEM.DDR18 |  | LP
" | 23G-0033Z | " | 1 | 15.1 | 300 |  | 1.862 | 1.855 | 0.007 | 7.5 | MU1-V2 | 1 | 40 | MEM.DDR12 |  | LP
" | 23G-0034Z | " | 1 | 10.6 | 299 |  | 1.851 | 1.844 | 0.007 | 7.475 | MU1-V2 | 1 | 40 | MEM.DDR19 |  | LP
" | 23G-0035Z | " | 1 | 13.4 | 300 |  | 1.849 | 1.843 | 0.006 | 7.5 | MU1-V2 | 1 | 40 | MEM.DDR13 |  | LP
" | 23G-0036Z | " | 1 | 11.4 | 300 |  | 1.854 | 1.847 | 0.007 | 7.5 | MU1-V2 | 1 | 40 | MEM.DDR14 |  | LP
" | 23G-0037Z | " | 1 | 9 | 301 |  | 1.854 | 1.846 | 0.008 | 7.525 | MU1-V2 | 1 | 40 | MEM.DDR15 |  | LP
" | 23G-0038Z | " | 1 | 10.3 | 299 |  | 1.846 | 1.839 | 0.007 | 7.475 | MU1-V2 | 1 | 40 | MEM.DDR17 |  | LP
" | 23G-0039Z | " | 1 | 8.4 | 300 |  | 1.845 | 1.839 | 0.006 | 7.5 | MU1-V2 | 1 | 40 | MEM.DDR11 |  | LP
" | 23G-0040Z | 694653 | 1 | 2.5 | 302 |  | 1.839 | 1.832 | 0.007 | 7.55 | MU1-V2 | 1 | 40 | MEM.DDT1 |  | LP
FA742840 | 23G-0041Z | 694653 | 1 | 3.1 | 1198 | 1.855 | 7.41 | 7.38 | 0.0075 | 7.4875 | MU4-V2 | 4 | 40 | MEM.DDS9 |  | LP
" | " | " | 1 |  |  | 1.848 | [7 empty] | MEM.DDS10 |  | LP
" | " | " | 1 |  |  | 1.841 | [7 empty] | MEM.DDS7 |  | LP
" | " | " | 1 |  |  | 1.857 | [7 empty] | MEM.DDS8 |  | LP
" | 23G-0042Z | " | 1 | 2.4 | 1197 | 1.87 | 7.46 | 7.43 | 0.0075 | 7.48125 | MU4-V2 | 4 | 40 | MEM.DDS3 |  | LP
" | " | " | 1 |  |  | 1.858 | [7 empty] | MEM.DDS20 |  | LP
" | " | " | 1 |  |  | 1.864 | [7 empty] | MEM.DDS4 |  | LP
" | " | " | 1 |  |  | 1.866 | [7 empty] | MEM.DDS1 |  | LP
" | 23G-0043Z | " | 1 | 6.4 | 1198 | 1.868 | 7.49 | 7.47 | 0.005 | 7.4875 | MU4-V2 | 4 | 40 | MEM.DDS18 |  | LP
" | " | " | 1 |  |  | 1.877 | [7 empty] | MEM.DDS1 |  | LP
" | " | " | 1 |  |  | 1.869 | [7 empty] | MEM.DDS17 |  | LP
" | " | " | 1 |  |  | 1.877 | [7 empty] | MEM.DDS2 |  | LP
" | 23G-0044Z | " | 1 | 47 | 1200 | 1.877 | 7.5 | 7.47 | 0.0075 | 7.5 | MU4-V2 | 4 | 40 | MEM.DDS13 | NEUE SPÜLANLAGE RECHTE SEITE | LP
" | " | " | 1 |  |  | 1.882 | [7 empty] | MEM.DDS12 | JEDE STUNDE EIN/AUSSCHALTEN | LP
" | " | " | 1 |  |  | 1.873 | [7 empty] | MEM.DDS11 | " | LP
" | " | " | 1 |  |  | 1.868 | [7 empty] | MEM.DDS15 | " | LP
" | 23G-0045Z | " | 1 | 43.5 | 1202 | 1.877 | 7.52 | 7.49 | 0.0075 | 7.5125 | MU4-V2 | 4 | 40 | MEM.DDS14 | " | LP
" | " | " | 1 |  |  | 1.88 | [7 empty] | MEM.DDS16 | " | LP
" | " | " | 1 |  |  | 1.882 | [7 empty] | MEM.DDS19 | " | LP
" | " | 694653 | 1 |  |  | 1.881 | [7 empty] | MEM.DDR8 | " | LP
FA691068 | 23G-0046Z | 694653 | 1 | 22.1 | 300 |  | 1.871 | 1.863 | 0.008 | 7.5 | MU1-V2 | 1 | 40 | MEM.DDT3 | NEUE SPÜLANLAGE LINKE SEITE | LP
" | 23G-0047Z | " | 1 | 18 | 299 |  | 1.868 | 1.861 | 0.007 | 7.475 | MU1-V2 | 1 | 40 | MEM.DDT4 | JEDE STUNDE EIN/AUSSCHALTEN | LP
" | 23G-0048Z | " | 1 | 16.3 | 301 |  | 1.878 | 1.871 | 0.007 | 7.525 | MU1-V2 | 1 | 40 | MEM.DDT5 | " | LP
" | 23G-0049Z | " | 1 | 24.4 | 300 |  | 1.881 | 1.874 | 0.007 | 7.5 | MU1-V2 | 1 | 40 | MEM.DDT6 | " | LP
" | 23G-0050Z | " | 1 | 24.9 | 300 |  | 1.868 | 1.862 | 0.006 | 7.5 | MU1-V2 | 1 | 40 | MEM.DDT7 | " | LP
" | 23G-0051Z | " | 1 | 23.7 | 300 |  | 1.874 | 1.866 | 0.008 | 7.5 | MU1-V2 | 1 | 40 | MEM.DDT2 | " | LP
" | 23G-0052Z | " | 1 | 25 | 301 |  | 1.87 | 1.862 | 0.008 | 7.525 | MU1-V2 | 1 | 40 | MEM.DDT8 | " | LP
" | 23G-0053Z | " | 1 | 23.1 | 300 |  | 1.862 | 1.854 | 0.008 | 7.5 | MU1-V2 | 1 | 40 | MEM.DDT10 | " | LP
" | 23G-0054Z | " | 1 | 17.5 | 301 |  | 1.858 | 1.849 | 0.009 | 7.525 | MU1-V2 | 1 | 40 | MEM.DDT9 | " | LP
" | 23G-0055Z | " | 1 | 17.3 | 301 |  | 1.85 | 1.844 | 0.006 | 7.525 | MU1-V2 | 1 | 40 | MEM.DDT | " | LP
" | 23G-0056Z | " | 1 | 14.2 | 301 |  | 1.877 | 1.871 | 0.006 | 7.525 | MU1-V2 | 1 | 40 | MEM.DDT19 | NEUE SPÜLANLAGE LINKE SEITE | LP
" | 23G-0057Z | " | 1 | 13.2 | 300 |  | 1.886 | 1.878 | 0.008 | 7.5 | MU1-V2 | 1 | 40 | MEM.DDT12 | JEDE STUNDE EIN/AUSSCHALTEN | LP
" | 23G-0058Z | " | 1 | 14.5 | 301 |  | 1.886 | 1.879 | 0.007 | 7.525 | MU1-V2 | 1 | 40 | MEM.DDT11 | " | LP
" | 23G-0059Z | " | 1 | 13.8 | 301 |  | 1.865 | 1.858 | 0.007 | 7.525 | MU1-V2 | 1 | 40 | MEM.DDT16 | " | LP
" | 23G-0060Z | " | 1 | 12.3 | 303 |  | 1.875 | 1.868 | 0.007 | 7.575 | MU1-V2 | 1 | 40 | MEM.DDT13 | " | LP
" | 23G-0061Z | " | 1 | 13.2 | 301 |  | 1.871 | 1.863 | 0.008 | 7.525 | MU1-V2 | 1 | 40 | MEM.DDT14 | " | LP
" | 23G-0062Z | " | 1 | 15.8 | 300 |  | 1.858 | 1.851 | 0.007 | 7.5 | MU1-V2 | 1 | 40 | MEM.DDT20 | " | LP
" | 23G-0063Z | " | 1 | 11.4 | 301 |  | 1.843 | 1.835 | 0.008 | 7.525 | MU1-V2 | 1 | 40 | MEM.DDT | " | LP
" | 23G-0064Z | " | 1 | 15.7 | 301 |  | 1.864 | 1.857 | 0.007 | 7.525 | MU1-V2 | 1 | 40 | MEM.DDT18 | " | LP
" | 23G-0065Z | 694653 | 1 | 19 | 301 |  | 1.847 | 1.839 | 0.008 | 7.525 | MU1-V2 | 1 | 40 | MEM.DDX19 | " | LP
FA667906 | 23G-0066Z | 694653 | 1 | 47 | 1198 | 1.874 | 7.46 | 7.43 | 0.0075 | 7.4875 | MU4-V2 | 4 | 40 | MEM.DDX17 | NEUE SPÜLANLAGE RECHTE SEITE | LP
" | " | " | 1 |  |  | 1.864 | [7 empty] | MEM.DDX8 | JEDE STUNDE EIN/AUSSCHALTEN | LP
" | " | " | 1 |  |  | 1.861 | [7 empty] | MEM.DDX14 | " | LP
" | " | " | 1 |  |  | 1.859 | [7 empty] | MEM.DDX12 | " | LP
" | 23G-0067Z | " | 1 | 42.5 | 1205 | 1.852 | 7.42 | 7.39 | 0.0075 | 7.53125 | MU4-V2 | 4 | 40 | MEM.DDX18 | " | LP
" | " | " | 1 |  |  | 1.846 | [7 empty] | MEM.DDX13 | " | LP
" | " | " | 1 |  |  | 1.861 | [7 empty] | MEM.DDX15 | " | LP
" | " | " | 1 |  |  | 1.858 | [7 empty] | MEM.DDX20 | " | LP
" | 23G-0068Z | " | 1 | 41.4 | 1197 | 1.855 | 7.44 | 7.41 | 0.0075 | 7.48125 | MU4-V2 | 4 | 40 | MEM.DDX11 | " | LP
" | " | " | 1 |  |  | 1.858 | [7 empty] | MEM.DDX6 | " | LP
" | " | " | 1 |  |  | 1.855 | [7 empty] | MEM.DDX10 | " | LP
" | " | " | 1 |  |  | 1.864 | [7 empty] | MEM.DDX7 | " | LP
" | 23G-0069Z | " | 1 | 10 | 1200 | 1.872 | 7.47 | 7.44 | 0.0075 | 7.5 | MU4-V2 | 4 | 40 | MEM.DDX9 |  | LP
" | " | " | 1 |  |  | 1.864 | [7 empty] | MEM.DDX16 |  | LP
" | " | " | 1 |  |  | 1.866 | [7 empty] | MEM.DDX4 |  | LP
" | " | " | 1 |  |  | 1.867 | [7 empty] | MEM.DDX3 |  | LP
" | 23G-0070Z | " | 1 | 1.3 | 1202 | 1.855 | 7.47 | 7.45 | 0.005 | 7.5125 | MU4-V2 | 4 | 40 | MEM.DDX5 |  | LP
" | " | " | 1 |  |  | 1.87 | [7 empty] | MEM.DDX2 |  | LP
" | " | " | 1 |  |  | 1.872 | [7 empty] | MEM.DDX1 |  | LP
" | " | 642045 | 1 |  |  | 1.875 | [7 empty] | MEM.DDZ1 |  | LP
" | 23G-0071Z | " | 1 | 58/45P | 1203 | 1.835 | 7.34 | 7.32 | 0.005 | 7.51875 | MU4-V2 | 4 | 40 | MEM.DDZ19 | NEUE SPÜLANLAGE RECHTE SEITE | LP
" | " | " | 1 |  |  | 1.835 | [7 empty] | MEM.DDZ5 | JEDE STUNDE EIN/AUSSCHALTEN | LP
" | " | " | 1 |  |  | 1.836 | [7 empty] | MEM.DDZ16 | " | LP
" | " | " | 1 |  |  | 1.836 | [7 empty] | MEM.DDZ18 | " | LP
" | 23G-0072Z | " | 1 | 48/34P | 1198 | 1.841 | 7.36 | 7.34 | 0.005 | 7.4875 | MU4-V2 | 4 | 40 | MEM.DDZ20 | " | LP
" | " | " | 1 |  |  | 1.833 | [7 empty] | MEM.DDZ17 | " | LP
" | " | " | 1 |  |  | 1.839 | [7 empty] | MEM.DDZ6 | " | LP
" | " | " | 1 |  |  | 1.844 | [7 empty] | MEM.DDZ4 | " | LP
" | 23G-0073Z | " | 1 | 48.3/37P | 1198 | 1.844 | 7.39 | 7.36 | 0.0075 | 7.4875 | MU4-V2 | 4 | 40 | MEM.DDZ8 | " | LP
" | " | " | 1 |  |  | 1.855 | [7 empty] | MEM.DDZ9 | " | LP
" | " | " | 1 |  |  | 1.849 | [7 empty] | MEM.DDZ2 | " | LP
" | " | " | 1 |  |  | 1.843 | [7 empty] | MEM.DDZ7 | " | LP
" | 23G-0074Z | " | 1 | 21.5/16P | 1193 | 1.935 | 7.43 | 7.41 | 0.005 | 7.45625 | MU4-V2 | 4 | 40 | MEM.DDZ12 |  | LP
" | " | " | 1 |  |  | 1.831 | [7 empty] | MEM.DDZ11 |  | LP
" | " | " | 1 |  |  | 1.831 | [7 empty] | MEM.DDZ14 |  | LP
" | " | " | 1 |  |  | 1.83 | [7 empty] | MEM.DDZ13 |  | LP
" | 23G-0075Z | 694653 | 1 | 17/21P | 1198 | 1.825 | 7.32 | 7.29 | 0.0075 | 7.4875 | MU4-V2 | 4 | 40 | MEM.DDY17 |  | LP
" | " | " | 1 |  |  | 1.825 | [7 empty] | MEM.DDY20 |  | LP
" | " | " | 1 |  |  | 1.825 | [7 empty] | MEM.DDY19 |  | LP
" | " | " | 1 |  |  | 1.835 | [7 empty] | MEM.DDY16 |  | LP
FA745867 | 22H-0094Z-R | 642045 | 1 | 44 | 602 | 1.88 | 3.749 | 3.736 | 0.0065 | 7.525 | MU2-V2 | 2 | 40 | MEM.DDZ15 | NEUE SPÜLANLAGE RECHTE SEITE | LP
" | " | " | 1 |  |  | 1.869 | [7 empty] | MEM.DDZ3 | JEDE STUNDE EIN/AUSSCHALTEN | LP
FA745288 | 23G-0076Z | 694653 | 2 | 60P | 603 | 1.88 | 3.757 | 3.745 | 0.006 | 7.5375 | MU2-V2 | 2 | 40 | MEM.DDY3 | " | LP
" | " | " | 2 |  |  | 1.877 | [7 empty] | MEM.DDY18 | " | LP
" | 23G-0077Z | " | 2 | 45P | 604 | 1.895 | 3.764 | 3.753 | 0.0055 | 7.55 | MU2-V2 | 2 | 40 | MEM.DDY11 | " | LP
" | " | " | 2 |  |  | 1.87 | [7 empty] | MEM.DDY9 | " | LP
" | 23G-0078Z | " | 2 | 43P | 604 | 1.877 | 3.747 | 3.736 | 0.0055 | 7.55 | MU2-V2 | 2 | 40 | MEM.DDY7 | " | LP
" | " | " | 2 |  |  | 1.87 | [7 empty] | MEM.DDY14 | " | LP
" | 23G-0079Z | " | 2 | 46P | 604 | 1.87 | 3.75 | 3.738 | 0.006 | 7.55 | MU2-V2 | 2 | 40 | MEM.DDY15 | " | LP
" | " | " | 2 |  |  | 1.881 | [7 empty] | MEM.DDY12 | " | LP
" | 23G-0080Z | " | 2 | 50P | 603 | 1.884 | 3.76 | 3.749 | 0.0055 | 7.5375 | MU2-V2 | 2 | 40 | MEM.DDY6/16 | " | LP
" | " | " | 2 |  |  | 1.878 | [7 empty] | MEM.DDY5 | " | LP
" | 23G-0081Z | " | 2 | 35P | 609 | 1.883 | 3.754 | 3.744 | 0.005 | 7.6125 | MU2-V2 | 2 | 40 | MEM.DDY1 |  | LP
" | " | " | 2 |  |  | 1.872 | [7 empty] | MEM.DDY8 |  | LP
" | 23G-0082Z | " | 2 | 41P | 607 | 1.856 | 3.712 | 3.702 | 0.005 | 7.5875 | MU2-V2 | 2 | 40 | MEM.DDY2 |  | LP
" | " | " | 2 |  |  | 1.856 | [7 empty] | MEM.DDY3 |  | LP
" | 23G-0083Z | " | 2 | 32P | 609 | 1.873 | 3.732 | 3.72 | 0.006 | 7.6125 | MU2-V2 | 2 | 40 | MEM.DDY4 |  | LP
" | " | " | 2 |  |  | 1.859 | [7 empty] | MEM.DDY10 |  | LP
" | 23G-0084Z | 642045 | 2 | 33P | 606 | 1.858 | 3.716 | 3.706 | 0.005 | 7.575 | MU2-V2 | 2 | 40 | MEM.Dda13 |  | LP
" | " | " | 2 |  |  | 1.859 | [7 empty] | MEM.Dda6 |  | LP
" | 23G-0085Z | " | 2 | 30P | 603 | 1.861 | 3.719 | 3.709 | 0.005 | 7.5375 | MU2-V2 | 2 | 40 | MEM.Dda18 |  | LP
" | " | " | 2 |  |  | 1.86 | [7 empty] | MEM.Dda4 |  | LP
" | 23G-0086Z | " | 1 | 49.7 | 598 | 1.854 | 3.71 | 3.698 | 0.006 | 7.475 | MU2-V2 | 2 | 40 | MEM.Dda1 |  | LP
" | " | " | 1 |  |  | 1.857 | [7 empty] | MEM.Dda8 |  | LP
" | 23G-0087Z | " | 1 | 52.3 | 599 | 1.87 | 3.739 | 3.727 | 0.006 | 7.4875 | MU2-V2 | 2 | 40 | MEM.Dda2 |  | LP
" | " | " | 1 |  |  | 1.868 | [7 empty] | MEM.Dda3 |  | LP
" | 23G-0088Z | " | 1 | 56.4 | 598 | 1.863 | 3.727 | 3.714 | 0.0065 | 7.475 | MU2-V2 | 2 | 40 | MEM.Dda10 |  | LP
" | " | " | 1 |  |  | 1.864 | [7 empty] | MEM.Dda |  | LP
" | 23G-0089Z | " | 1 | 58 | 598 | 1.863 | 3.722 | 3.709 | 0.0065 | 7.475 | MU2-V2 | 2 | 40 | MEM.Dda11 |  | LP
" | " | " | 1 |  |  | 1.86 | [7 empty] | MEM.Dda9 |  | LP
" | 23G-0090Z | " | 1 | 50.7 | 599 | 1.858 | 3.716 | 3.703 | 0.0065 | 7.4875 | MU2-V2 | 2 | 40 | MEM.Dda12 |  | LP
" | " | " | 1 |  |  | 1.857 | [7 empty] | MEM.Dda7 |  | LP
" | 23G-0091Z | " | 1 | 34.5 | 598 | 1.854 | 3.705 | 3.693 | 0.006 | 7.475 | MU2-V2 | 2 | 40 | MEM.Dda14 |  | LP
" | " | " | 1 |  |  | 1.852 | [7 empty] | MEM.Dda15 |  | LP
" | 23G-0092Z | " | 1 | 26.6 | 600 | 1.845 | 3.687 | 3.674 | 0.0065 | 7.5 | MU2-V2 | 2 | 40 | MEM.Dda16 |  | LP
" | " | " | 1 |  |  | 1.841 | [7 empty] | MEM.Dda20 |  | LP
" | 23G-0093Z | " | 1 | 24.6 | 601 | 1.849 | 3.683 | 3.671 | 0.006 | 7.5125 | MU2-V2 | 2 | 40 | MEM.Dda17 |  | LP
" | " | " | 1 |  |  | 1.834 | [7 empty] | MEM.Dda19 |  | LP
" | 23G-0094Z | 642045 | 1 | 22.8 | 601 | 1.843 | 3.685 | 3.672 | 0.0065 | 7.5125 | MU2-V2 | 2 | 40 | MEM.DEA5 |  | LP
" | " | " | 1 |  |  | 1.842 | [7 empty] | MEM.DEA10 |  | LP
" | 23G-0095Z | " | 1 | 12.7 | 603 | 1.834 | 3.68 | 3.668 | 0.006 | 7.5375 | MU2-V2 | 2 | 40 | MEM.DEA9 |  | LP
" | " | " | 1 |  |  | 1.842 | [7 empty] | MEM.DEA13 |  | LP
FA745287 | 23G-0096Z | 642037 | 1 | 53P | 183 |  | 1.876 | 1.871 | 0.005 | 7.32 | MI-V4 | 1 | 25 | MEM.CLA7 | NEUE SPÜLANLAGE LINKE SEITE | LP
" | 23G-0097Z | " | 1 | 51P | 184 |  | 1.885 | 1.879 | 0.006 | 7.36 | MI-V4 | 1 | 25 | MEM.CLA20 | JEDE STUNDE EIN/AUSSCHALTEN | LP
" | 23G-0098Z | " | 1 | 44P | 183 |  | 1.878 | 1.872 | 0.006 | 7.32 | MI-V4 | 1 | 25 | MEM.CLA19 | " | LP
" | 23G-0099Z | " | 1 | 43P | 188 |  | 1.875 | 1.869 | 0.006 | 7.52 | MI-V4 | 1 | 25 | MEM.CLA5 | " | LP
" | 23G-0100Z | " | 1 | 56P | 184 |  | 1.863 | 1.858 | 0.005 | 7.36 | MI-V4 | 1 | 25 | MEM.CLA9 | " | LP
" | 23G-0101Z | " | 1 | 51P | 186 |  | 1.886 | 1.88 | 0.006 | 7.44 | MI-V4 | 1 | 25 | MEM.CLA15 | " | LP
" | 23G-0102Z | " | 1 | 43P | 185 |  | 1.876 | 1.871 | 0.005 | 7.4 | MI-V4 | 1 | 25 | MEM.CLA14 | " | LP
" | 23G-0103Z | 642038 | 1 | 48P | 186 |  | 1.878 | 1.872 | 0.006 | 7.44 | MI-V4 | 1 | 25 | MEM.DBP11 | " | LP
" | 23G-0104Z | " | 1 | 50P | 189 |  | 1.873 | 1.866 | 0.007 | 7.56 | MI-V4 | 1 | 25 | MEM.DBP13 | " | LP
" | 23G-0105Z | " | 1 | 35P | 187 |  | 1.868 | 1.862 | 0.006 | 7.48 | MI-V4 | 1 | 25 | MEM.DBP12 | " | LP
" | 23G-0106Z | " | 1 | 57P | 183 |  | 1.877 | 1.871 | 0.006 | 7.32 | MI-V4 | 1 | 25 | MEM.DBP15 | NEUE SPÜLANLAGE RECHTE SEITE | LP
" | 23G-0107Z | " | 1 | 53P | 183 |  | 1.879 | 1.872 | 0.007 | 7.32 | MI-V4 | 1 | 25 | MEM.DBP20 | JEDE STUNDE EIN/AUSSCHALTEN | LP
" | 23G-0108Z | " | 1 | 51P | 184 |  | 1.879 | 1.872 | 0.007 | 7.36 | MI-V4 | 1 | 25 | MEM.DBP18 | " | LP
" | 23G-0109Z | " | 1 | 57P | 188 |  | 1.88 | 1.874 | 0.006 | 7.52 | MI-V4 | 1 | 25 | MEM.DBP16 | NEUE SPÜLANLAGE LINKE SEITE | LP
" | 23G-0110Z | " | 1 | 55P | 188 |  | 1.874 | 1.867 | 0.007 | 7.52 | MI-V4 | 1 | 25 | MEM.DBP5 | JEDE STUNDE EIN/AUSSCHALTEN | LP
" | 23G-0111Z | " | 1 | 55P | 189 |  | 1.878 | 1.871 | 0.007 | 7.56 | MI-V4 | 1 | 25 | MEM.DBP7 | " | LP
" | 23G-0112Z | " | 1 | 58P | 188 |  | 1.867 | 1.861 | 0.006 | 7.52 | MI-V4 | 1 | 25 | MEM.DBP10 | " | LP
" | 23G-0113Z | " | 1 | 57P | 188 |  | 1.866 | 1.86 | 0.006 | 7.52 | MI-V4 | 1 | 25 | MEM.DBP2 | " | LP
" | 23G-0114Z | " | 1 | 63P | 189 |  | 1.867 | 1.861 | 0.006 | 7.56 | MI-V4 | 1 | 25 | MEM.DBP19 | " | LP
" | 23G-0115Z | " | 1 | 61P | 188 |  | 1.864 | 1.858 | 0.006 | 7.52 | MI-V4 | 1 | 25 | MEM.DBP1 | " | LP
" | 23G-0116Z | " | 1 | 60P | 188 |  | 1.857 | 1.851 | 0.006 | 7.52 | MI-V4 | 1 | 25 | MEM.DBP14 | " | LP
" | 23G-0117Z | " | 1 | 64P | 188 |  | 1.848 | 1.843 | 0.005 | 7.52 | MI-V4 | 1 | 25 | MEM.DBP3 | " | LP
" | 23G-0118Z | " | 1 | 62P | 188 |  | 1.844 | 1.838 | 0.006 | 7.52 | MI-V4 | 1 | 25 | MEM.DBP6 | " | LP
" | 23G-0119Z | " | 1 | 57 | 188 |  | 1.875 | 1.869 | 0.006 | 7.52 | MI-V4 | 1 | 25 | MEM.DBP4 | NEUE SPÜLANLAGE RECHTE SEITE | LP
" | 23G-0120Z | " | 1 | 54P | 188 |  | 1.878 | 1.872 | 0.006 | 7.52 | MI-V4 | 1 | 25 | MEM.DBP8 | JEDE STUNDE EIN/AUSSCHALTEN | LP
" | 23G-0121Z | 642038 | 1 | 54P | 187 |  | 1.876 | 1.869 | 0.007 | 7.48 | MI-V4 | 1 | 25 | MEM.DBT14 | " | LP
" | 23G-0122Z | " | 1 | 57P | 187 |  | 1.88 | 1.874 | 0.006 | 7.48 | MI-V4 | 1 | 25 | MEM.DBT19 | " | LP
" | 23G-0123Z | " | 1 | 57P | 188 |  | 1.869 | 1.864 | 0.005 | 7.52 | MI-V4 | 1 | 25 | MEM.DBT12 | " | LP
" | 23G-0124Z | 642038 | 1 | 56P | 183 |  | 1.881 | 1.876 | 0.005 | 7.32 | MI-V4 | 1 | 25 | MEM.DBP9 | NEUE SPÜLANLAGE RECHTE SEITE | LP
" | 23G-0125Z | " | 1 | 51P | 183 |  | 1.882 | 1.876 | 0.006 | 7.32 | MI-V4 | 1 | 25 | MEM.DBP17 | JEDE STUNDE EIN/AUSSCHALTEN | LP
FA667904 | 23G-0126Z | 642045 | 1 | 69P | 901 | 1.856 | 5.557 | 5.539 | 0.006 | 7.508333 | MU3-V2 | 3 | 40 | MEM.DEA1 | NEUE SPÜLANLAGE RECHTE SEITE | LP
" | " | " | 1 |  |  | 1.861 | [7 empty] | MEM.DEA8 | JEDE STUNDE EIN/AUSSCHALTEN | LP
" | " | " | 1 |  |  | 1.839 | [7 empty] | MEM.DEA3 | " | LP
" | 23G-0127Z | " | 1 | 76P | 899 | 1.864 | 5.576 | 5.559 | 0.005666667 | 7.491667 | MU3-V2 | 3 | 40 | MEM.DEA7 | " | LP
" | " | " | 1 |  |  | 1.858 | [7 empty] | MEM.DEA6 | " | LP
" | " | " | 1 |  |  | 1.854 | [7 empty] | MEM.DEA4 | " | LP
" | 23G-0128Z | " | 1 | 74P | 898 | 1.851 | 5.544 | 5.527 | 0.005666667 | 7.483333 | MU3-V2 | 3 | 40 | MEM.DEA2 | " | LP
" | " | " | 1 |  |  | 1.856 | [7 empty] | MEM.DEA18 | " | LP
" | " | " | 1 |  |  | 1.837 | [7 empty] | MEM.DEA20 | " | LP
" | 23G-0129Z | " | 1 | 78P | 898 | 1.845 | 5.541 | 5.523 | 0.006 | 7.483333 | MU3-V2 | 3 | 40 | MEM.DEA19 | " | LP
" | " | " | 1 |  |  | 1.842 | [7 empty] | MEM.DEA16 | " | LP
" | " | " | 1 |  |  | 1.855 | [7 empty] | MEM.DEA17 | " | LP
" | 23G-0130Z | " | 1 | 77P | 898 | 1.856 | 5.58 | 5.561 | 0.006333333 | 7.483333 | MU3-V2 | 3 | 40 | MEM.DEA15 | " | LP
" | " | " | 1 |  |  | 1.859 | [7 empty] | MEM.DEA14 | " | LP
" | " | " | 1 |  |  | 1.867 | [7 empty] | MEM.DEA12 | " | LP
" | 23G-0131Z | " | 1 | 59P | 900 | 1.868 | 5.605 | 5.588 | 0.005666667 | 7.5 | MU3-V2 | 3 | 40 | MEM.DEA11 | NEUE SPÜLANLAGE LINKE SEITE | LP
" | " | 642045 | 1 |  |  | 1.881 | [7 empty] | MEM.DEB10 | JEDE STUNDE EIN/AUSSCHALTEN | LP
" | " | " | 1 |  |  | 1.857 | [7 empty] | MEM.DEB7 | " | LP
" | 23G-0132Z | " | 1 | 62P | 897 | 1.86 | 5.568 | 5.55 | 0.006 | 7.475 | MU3-V2 | 3 | 40 | MEM.DEB6 | " | LP
" | " | " | 1 |  |  | 1.868 | [7 empty] | MEM.DEB8 | " | LP
" | " | " | 1 |  |  | 1.841 | [7 empty] | MEM.DEB9 | " | LP
" | 23G-0133Z | " | 1 | 56P | 899 | 1.863 | 5.58 | 5.561 | 0.006333333 | 7.491667 | MU3-V2 | 3 | 40 | MEM.DEB5 | " | LP
" | " | " | 1 |  |  | 1.873 | [7 empty] | MEM.DEB16 | " | LP
" | " | " | 1 |  |  | 1.845 | [7 empty] | MEM.DEB4 | " | LP
" | 23G-0134Z | " | 1 | 57P | 898 | 1.858 | 5.571 | 5.554 | 0.005666667 | 7.483333 | MU3-V2 | 3 | 40 | MEM.DEB2 | " | LP
" | " | " | 1 |  |  | 1.862 | [7 empty] | MEM.DEB3 | " | LP
" | " | " | 1 |  |  | 1.853 | [7 empty] | MEM.DEB17 | " | LP
" | 23G-0135Z | " | 1 | 64P | 901 | 1.858 | 5.566 | 5.548 | 0.006 | 7.508333 | MU3-V2 | 3 | 40 | MEM.DEB19 | " | LP
" | " | " | 1 |  |  | 1.867 | [7 empty] | MEM.DEB20 | " | LP
" | " | " | 1 |  |  | 1.841 | [7 empty] | MEM.DEB1 | " | LP
Note on Q1: O-Elektrode mit Gravur an falscher Position; *= Flachdichtung DB-10093 b= Bächler- Elektrode
Note on C2: Zellenmontage: NDE
Note on R2: Zellenmontage: Wurde 2mal beschriftet
Note on C7: Zellenmontage: NDE
Note on C17: Zellenmontage: NDE/LP
Note on C20: Zellenmontage: NDE
Note on C24: Zellenmontage: NDE
Note on C25: Zellenmontage: NDE
Note on C44: Zellenmontage: NDE
Note on C45: Zellenmontage: NDE
Note on R61: Zellenmontage: Knapp geschnitten
Note on C64: Zellenmontage: NDE
Note on C65: Zellenmontage: NDE
Note on C84: Zellenmontage: NDE
Note on C85: Zellenmontage: NDE
Note on C104: Zellenmontage: NDE
Note on C121: Zellenmontage: NDE
Note on C125: Zellenmontage: NDE
Note on C127: Zellenmontage: NDE
Note on R135: Zellenmontage: 2mal beschriftet
Note on C143: Zellenmontage: NDE
Note on C163: Zellenmontage: NDE Ab 1.5.23 , mit neue Druckverstärker
Note on C167: Zellenmontage: LP/NDE
Note on C174: Zellenmontage: NDE
Note on C192: Zellenmontage: NDE
Note on C195: Zellenmontage: NDE
Note on C197: Zellenmontage: NDE
Note on C213: Zellenmontage: NDE
Note on R225: Zellenmontage: knapp geschnitten

## Aug
FA # | Cell # | Membran Batch FA | Test Station Nr. | Temp Kat T1-T2 / [°C] | Gasfluss / [mln / min] | Membrane V @ 13 bar/[V] | Cell V @ 13 bar/[V] | Cell V @ 0 bar [V] | Volt Diff. [V] | H2 Prod SmL/A | Type | Anz. Layer | Strom / [A] | Bemerkungen | Bemerkungen | Visum
FA750272 | 17H-0058Z-R | 642038 | 1 | 60P | 187 |  | 1.896 | 1.889 | 0.007 | 7.48 | MI-V4 | 1 | 25 | MEM.DBT13 | NEUE SPÜLANLAGE RECHTE SEITE | LP
FA750316 | 18H-0011Z-R | 642038 | 1 | 58P | 187 |  | 1.875 | 1.868 | 0.007 | 7.48 | MI-V4 | 1 | 25 | MEM.DBT15 | JEDE STUNDE EIN/AUSSCHALTEN | LP
" | 18L-0020Z-R | " | 1 | 60P | 187 |  | 1.878 | 1.871 | 0.007 | 7.48 | MI-V4 | 1 | 25 | MEM.DBT3 | " | LP
" | 18F-0041Z-R | " | 1 | 58P | 187 |  | 1.878 | 1.871 | 0.007 | 7.48 | MI-V4 | 1 | 25 | MEM.DBT17 | " | LP
" | 19J-0042Z-R | " | 1 | 62P | 186 |  | 1.888 | 1.882 | 0.006 | 7.44 | MI-V4 | 1 | 25 | MEM.DBT11 | " | LP
" | 19K-0041Z-R | " | 1 | 60P | 187 |  | 1.921 | 1.915 | 0.006 | 7.48 | MI-V4 | 1 | 25 | MEM.DBT9 | " | LP
FA750582 | 18I-0031Z-R | 642038 | 1 | 61P | 188 |  | 1.884 | 1.878 | 0.006 | 7.52 | MI-V4 | 1 | 25 | MEM.DBT7 | " | LP
" | 18I-0035Z-R | " | 1 | 63P | 187 |  | 1.872 | 1.866 | 0.006 | 7.48 | MI-V4 | 1 | 25 | MEM.DBT1 | " | LP
FA750315 | 19G-0129Z-R | 642045 | 1 | 19P | 598 | 1.825 | 3.648 | 3.637 | 0.0055 | 7.475 | MU2-V2 | 2 | 40 | MEM.DEB18 |  | LP
" | " | " | 1 |  |  | 1.823 | [7 empty] | MEM.DEB13 |  | LP
FA750583 | 22H-0035Z-R | 642045 | 1 | 21P | 597 | 1.823 | 3.644 | 3.633 | 0.0055 | 7.4625 | MU2-V2 | 2 | 40 | MEM.DEB11 |  | LP
" | " | " | 1 |  |  | 1.82 | [7 empty] | MEM.DEB15 |  | LP
FA667904 | 23H-0001Z | 642045 | 1 | 52P | 897 | 1.838 | 5.521 | 5.504 | 0.005666667 | 7.475 | MU3-V2 | 3 | 40 | MEM.DEB12 | NEUE SPÜLANLAGE LINKE SEITE | LP
" | " | " | 1 |  |  | 1.84 | [7 empty] | MEM.DEB14 | JEDE STUNDE EIN/AUSSCHALTEN | LP
" | " | 736686 | 1 |  |  | 1.841 | [7 empty] | MEM.DEC2 | " | LP
" | 23H-0002Z | " | 1 | 63P | 897 | 1.84 | 5.525 | 5.509 | 0.005333333 | 7.475 | MU3-V2 | 3 | 40 | MEM.DEC12 | " | LP
" | " | " | 1 |  |  | 1.84 | [7 empty] | MEM.DEC8 | " | LP
" | " | " | 1 |  |  | 1.843 | [7 empty] | MEM.DEC19 | " | LP
" | 23H-0003Z | " | 1 | 64P | 898 | 1.842 | 5.522 | 5.505 | 0.005666667 | 7.483333 | MU3-V2 | 3 | 40 | MEM.DEC14 | " | LP
" | " | " | 1 |  |  | 1.842 | [7 empty] | MEM.DEC16 | " | LP
" | " | " | 1 |  |  | 1.837 | [7 empty] | MEM.DEC20 | " | LP
" | 23H-0004Z | " | 1 | 67P | 896 | 1.837 | 5.509 | 5.493 | 0.005333333 | 7.466667 | MU3-V2 | 3 | 40 | MEM.DEC10 | " | LP
" | " | " | 1 |  |  | 1.837 | [7 empty] | MEM.DEC18 | " | LP
" | " | " | 1 |  |  | 1.835 | [7 empty] | MEM.DEC17 | " | LP
" | 23H-0005Z | " | 1 | 60P | 899 | 1.84 | 5.519 | 5.503 | 0.005333333 | 7.491667 | MU3-V2 | 3 | 40 | MEM.DEC15 | " | LP
" | " | " | 1 |  |  | 1.839 | [7 empty] | MEM.DEC11 | " | LP
" | " | " | 1 |  |  | 1.839 | [7 empty] | MEM.DEC13 | " | LP
Note on Q1: O-Elektrode mit Gravur an falscher Position; *= Flachdichtung DB-10093 b= Bächler- Elektrode
Note on C2: Zellenmontage: NDE
Note on C3: Zellenmontage: NDE
Note on C8: Zellenmontage: NDE
Note on C10: Zellenmontage: NDE
Note on C12: Zellenmontage: NDE
Note on C14: Zellenmontage: NDE
Note on C16: Zellenmontage: NDE

## Sept
FA # | Cell # | Membran Batch FA | Test Station Nr. | Temp Kat T1-T2 / [°C] | Gasfluss / [mln / min] | Membrane V @ 13 bar/[V] | Cell V @ 13 bar/[V] | Cell V @ 0 bar [V] | Volt Diff. [V] | H2 Prod SmL/A | Type | Anz. Layer | Strom / [A] | Bemerkungen | Bemerkungen | Visum
FA750770 | 23I-0001Z | 736686 | 1 | 42P | 298 |  | 1.844 | 1.838 | 0.006 | 7.45 | MU1-V2 | 1 | 40 | MEM.DEC9 |  | LP
" | 23I-0002Z | " | 1 | 42P | 298 |  | 1.84 | 1.834 | 0.006 | 7.45 | MU1-V2 | 1 | 40 | MEM.DEC6 |  | LP
" | 23I-0003Z | " | 1 | 43P | 298 |  | 1.837 | 1.831 | 0.006 | 7.45 | MU1-V2 | 1 | 40 | MEM.DEC7 |  | LP
" | 23I-0004Z | " | 1 | 42P | 298 |  | 1.84 | 1.834 | 0.006 | 7.45 | MU1-V2 | 1 | 40 | MEM.DEC4 |  | LP
" | 23I-0005Z | " | 1 | 43P | 298 |  | 1.836 | 1.83 | 0.006 | 7.45 | MU1-V2 | 1 | 40 | MEM.DEC5 |  | LP
" | 23I-0006Z | " | 1 | 10P | 299 |  | 1.842 | 1.836 | 0.006 | 7.475 | MU1-V2 | 1 | 40 | MEM.DEC3 |  | LP
" | 23I-0007Z | " | 1 | 10P | 299 |  | 1.84 | 1.834 | 0.006 | 7.475 | MU1-V2 | 1 | 40 | MEM.DEC1 |  | LP
" | 23I-0008Z | 736686 | 1 | 16P | 299 |  | 1.843 | 1.837 | 0.006 | 7.475 | MU1-V2 | 1 | 40 | MEM.DED9 |  | LP
" | 23I-0009Z | " | 1 | 13P | 298 |  | 1.832 | 1.826 | 0.006 | 7.45 | MU1-V2 | 1 | 40 | MEM.DED14 |  | LP
" | 23I-0010Z | " | 1 | 15P | 298 |  | 1.838 | 1.833 | 0.005 | 7.45 | MU1-V2 | 1 | 40 | MEM.DED1 |  | LP
" | 23I-0011Z | " | 1 | 13P | 299 |  | 1.833 | 1.828 | 0.005 | 7.475 | MU1-V2 | 1 | 40 | MEM.DED4 |  | LP
" | 23I-0012Z | " | 1 | 14P | 299 |  | 1.838 | 1.832 | 0.006 | 7.475 | MU1-V2 | 1 | 40 | MEM.DED5 |  | LP
" | 23I-0013Z | " | 1 | 10P | 299 |  | 1.832 | 1.826 | 0.006 | 7.475 | MU1-V2 | 1 | 40 | MEM.DED3 |  | LP
" | 23I-0014Z | " | 1 | 13P | 298 |  | 1.822 | 1.816 | 0.006 | 7.45 | MU1-V2 | 1 | 40 | MEM.DED8 |  | LP
" | 23I-0015Z | " | 1 | 13P | 298 |  | 1.825 | 1.819 | 0.006 | 7.45 | MU1-V2 | 1 | 40 | MEM.DED |  | LP
" | 23I-0016Z | " | 1 | 13P | 299 |  | 1.843 | 1.837 | 0.006 | 7.475 | MU1-V2 | 1 | 40 | MEM.DED7 |  | LP
" | 23I-0017Z | " | 1 | 14P | 299 |  | 1.841 | 1.835 | 0.006 | 7.475 | MU1-V2 | 1 | 40 | MEM.DED6 |  | LP
" | 23I-0018Z | " | 1 | 19P | 298 |  | 1.839 | 1.834 | 0.005 | 7.45 | MU1-V2 | 1 | 40 | MEM.DED10 |  | LP
" | 23I-0019Z | " | 1 | 16P | 299 |  | 1.847 | 1.841 | 0.006 | 7.475 | MU1-V2 | 1 | 40 | MEM.DED11 |  | LP
" | 23I-0020Z | " | 1 | 20P | 299 |  | 1.844 | 1.838 | 0.006 | 7.475 | MU1-V2 | 1 | 40 | MEM.DED13 |  | LP
" | 23I-0021Z | " | 1 | 16P | 298 |  | 1.836 | 1.831 | 0.005 | 7.45 | MU1-V2 | 1 | 40 | MEM.DED12 |  | LP
" | 23I-0022Z | " | 1 | 24P | 298 |  | 1.842 | 1.836 | 0.006 | 7.45 | MU1-V2 | 1 | 40 | MEM.DED15 |  | LP
" | 23I-0023Z | " | 1 | 17P | 299 |  | 1.844 | 1.839 | 0.005 | 7.475 | MU1-V2 | 1 | 40 | MEM.DED17 |  | LP
" | 23I-0024Z | " | 1 | 25P | 298 |  | 1.845 | 1.84 | 0.005 | 7.45 | MU1-V2 | 1 | 40 | MEM.DED19 |  | LP
" | 23I-0025Z | " | 1 | 31P | 297 |  | 1.843 | 1.838 | 0.005 | 7.425 | MU1-V2 | 1 | 40 | MEM.DED |  | LP
" | 23I-0026Z | " | 1 | 20P | 301 |  | 1.86 | 1.854 | 0.006 | 7.525 | MU1-V2 | 1 | 40 | MEM.DED18 |  | LP
" | 23I-0027Z | " | 1 | 20P | 299 |  | 1.855 | 1.849 | 0.006 | 7.475 | MU1-V2 | 1 | 40 | MEM.DED20 |  | LP
" | 23I-0028Z | 736686 | 1 | 36P | 299 |  | 1.842 | 1.836 | 0.006 | 7.475 | MU1-V2 | 1 | 40 | MEM.DEH9 |  | LP
" | 23I-0029Z | " | 1 | 32P | 299 |  | 1.844 | 1.838 | 0.006 | 7.475 | MU1-V2 | 1 | 40 | MEM.DEH10 |  | LP
" | 23I-0030Z | " | 1 | 37P | 298 |  | 1.846 | 1.841 | 0.005 | 7.45 | MU1-V2 | 1 | 40 | MEM.DEH6 |  | LP
" | 23I-0031Z | " | 1 | 38P | 300 |  | 1.846 | 1.841 | 0.005 | 7.5 | MU1-V2 | 1 | 40 | MEM.DEH7 |  | LP
" | 23I-0032Z | " | 1 | 40P | 299 |  | 1.853 | 1.847 | 0.006 | 7.475 | MU1-V2 | 1 | 40 | MEM.DEH3 |  | LP
" | 23I-0033Z | " | 1 | 36P | 300 |  | 1.842 | 1.836 | 0.006 | 7.5 | MU1-V2 | 1 | 40 | MEM.DEH20 |  | LP
" | 23I-0034Z | " | 1 | 34P | 300 |  | 1.842 | 1.836 | 0.006 | 7.5 | MU1-V2 | 1 | 40 | MEM.DEH1 |  | LP
" | 23I-0035Z | " | 1 | 34P | 296 |  | 1.842 | 1.836 | 0.006 | 7.4 | MU1-V2 | 1 | 40 | MEM.DEH8 |  | LP
" | 23I-0036Z | " | 1 | 44P | 298 |  | 1.869 | 1.863 | 0.006 | 7.45 | MU1-V2 | 1 | 40 | MEM.DEH5 | NEUE SPÜLANLAGE LINKE SEITE | LP
" | 23I-0037Z | " | 1 | 49P | 298 |  | 1.866 | 1.86 | 0.006 | 7.45 | MU1-V2 | 1 | 40 | MEM.DEH4 | JEDE STUNDE EIN/AUSSCHALTEN | LP
" | 23I-0038Z | " | 1 | 41P | 299 |  | 1.87 | 1.864 | 0.006 | 7.475 | MU1-V2 | 1 | 40 | MEM.DEH2 | " | LP
" | 23I-0039Z | " | 1 | 39P | 299 |  | 1.867 | 1.862 | 0.005 | 7.475 | MU1-V2 | 1 | 40 | MEM.DEH14 | " | LP
" | 23I-0040Z | " | 1 | 43P | 299 |  | 1.871 | 1.865 | 0.006 | 7.475 | MU1-V2 | 1 | 40 | MEM.DEH18 | " | LP
" | 23I-0041Z | " | 1 | 36P | 297 |  | 1.866 | 1.861 | 0.005 | 7.425 | MU1-V2 | 1 | 40 | MEM.DEH19 |  | LP
" | 23I-0042Z | " | 1 | 39P | 297 |  | 1.851 | 1.846 | 0.005 | 7.425 | MU1-V2 | 1 | 40 | MEM.DEH17 |  | LP
" | 23I-0043Z | " | 1 | 42P | 299 |  | 1.852 | 1.847 | 0.005 | 7.475 | MU1-V2 | 1 | 40 | MEM.DEH16 |  | LP
" | 23I-0044Z | " | 1 | 44P | 298 |  | 1.85 | 1.844 | 0.006 | 7.45 | MU1-V2 | 1 | 40 | MEM.DEH13 |  | LP
" | 23I-0045Z | " | 1 | 44P | 298 |  | 1.854 | 1.849 | 0.005 | 7.45 | MU1-V2 | 1 | 40 | MEM.DEH15 |  | LP
" | 23I-0046Z | " | 1 | 40P | 298 |  | 1.845 | 1.84 | 0.005 | 7.45 | MU1-V2 | 1 | 40 | MEM.DEH12 |  | LP
" | 23I-0047Z | " | 1 | 38P | 298 |  | 1.839 | 1.833 | 0.006 | 7.45 | MU1-V2 | 1 | 40 | MEM.DEH11 |  | LP
" | 23I-0048Z | 736686 | 1 | 44P | 298 |  | 1.842 | 1.837 | 0.005 | 7.45 | MU1-V2 | 1 | 40 | MEM.DEI20 |  | LP
" | 23I-0049Z | " | 1 | 45P | 298 |  | 1.845 | 1.84 | 0.005 | 7.45 | MU1-V2 | 1 | 40 | MEM.DEI18 |  | LP
" | 23I-0050Z | " | 1 | 48P | 298 |  | 1.845 | 1.839 | 0.006 | 7.45 | MU1-V2 | 1 | 40 | MEM.DEI19 |  | LP
FA750771 | 23I-0051Z | 736686 | 1 | 46P | 597 | 1.859 | 3.715 | 3.704 | 0.0055 | 7.4625 | MU2-V2 | 2 | 40 | MEM.DEI17 | NEUE SPÜLANLAGE LINKE SEITE | LP
" | " | " | 1 |  |  | 1.857 | [7 empty] | MEM.DEI16 | JEDE STUNDE EIN/AUSSCHALTEN | LP
" | 23I-0052Z | " | 1 | 62P | 597 | 1.864 | 3.725 | 3.712 | 0.0065 | 7.4625 | MU2-V2 | 2 | 40 | MEM.DEI15 | " | LP
" | " | " | 1 |  |  | 1.862 | [7 empty] | MEM.DEI14 | " | LP
" | 23I-0053Z | " | 1 | 64P | 598 | 1.861 | 3.722 | 3.71 | 0.006 | 7.475 | MU2-V2 | 2 | 40 | MEM.DEI11 | " | LP
" | " | " | 1 |  |  | 1.862 | [7 empty] | MEM.DEI13 | " | LP
" | 23I-0054Z | " | 1 | 68P | 599 | 1.858 | 3.72 | 3.708 | 0.006 | 7.4875 | MU2-V2 | 2 | 40 | MEM.DEI12 | " | LP
" | " | " | 1 |  |  | 1.863 | [7 empty] | MEM.DEI10 | " | LP
" | 23I-0055Z | " | 1 | 68P | 595 | 1.86 | 3.717 | 3.706 | 0.0055 | 7.4375 | MU2-V2 | 2 | 40 | MEM.DEI8 | " | LP
" | " | " | 1 |  |  | 1.858 | [7 empty] | MEM.DEI9 | " | LP
" | 23I-0056Z | " | 1 | 59P | 602 | 1.857 | 3.708 | 3.696 | 0.006 | 7.525 | MU2-V2 | 2 | 40 | MEM.DEI7 | " | LP
" | " | " | 1 |  |  | 1.852 | [7 empty] | MEM.DEI4 | " | LP
" | 23I-0057Z | " | 1 | 63P | 602 | 1.868 | 3.725 | 3.714 | 0.0055 | 7.525 | MU2-V2 | 2 | 40 | MEM.DEI5 | " | LP
" | " | " | 1 |  |  | 1.859 | [7 empty] | MEM.DEI3 | " | LP
" | 23I-0058Z | " | 1 | 61P | 600 | 1.857 | 3.713 | 3.701 | 0.006 | 7.5 | MU2-V2 | 2 | 40 | MEM.DEI6 | " | LP
" | " | " | 1 |  |  | 1.857 | [7 empty] | MEM.DEI2 | " | LP
" | 23I-0059Z | " | 1 | 70P | 601 | 1.865 | 3.731 | 3.72 | 0.0055 | 7.5125 | MU2-V2 | 2 | 40 | MEM.DEI1 | " | LP
" | " | 738039 | 1 |  |  | 1.866 | [7 empty] | MEM.DEW4 | " | LP
" | 23I-0060Z | " | 1 | 67P | 595 | 1.864 | 3.728 | 3.717 | 0.0055 | 7.4375 | MU2-V2 | 2 | 40 | MEM.DEW5 | " | LP
" | " | " | 1 |  |  | 1.865 | [7 empty] | MEM.DEW3 | " | LP
FA750772 | 17F-0025Z-R | 738039 | 1 | 46P | 299 |  | 1.898 | 1.893 | 0.005 | 7.475 | MA-V1-R | 1 | 40 | MEM.DEW7 | NEUE SPÜLANLAGE RECHTE SEITE | LP
" | 23I-0061Z-R | " | 1 | 35P | 299 |  | 1.882 | 1.877 | 0.005 | 7.475 | MA-V1-R | 1 | 40 | MEM.DEW6 | JEDE STUNDE EIN/AUSSCHALTEN | LP
" | 23I-0062Z-R | " | 1 | 21P | 299 |  | 1.894 | 1.888 | 0.006 | 7.475 | MA-V1-R | 1 | 40 | MEM.DEW8 | " | LP
" | 23I-0063Z-R | " | 1 | 22P | 296 |  | 1.895 | 1.89 | 0.005 | 7.4 | MA-V1-R | 1 | 40 | MEM.DEW10 | " | LP
FA691478 | 23I-0064Z | 738039 | 1 | 59P | 601 | 1.868 | 3.735 | 3.723 | 0.006 | 7.5125 | MU2-V2 | 2 | 40 | MEM.DEW9 | NEUE SPÜLANLAGE LINKE SEITE | LP
" | " | " | 1 |  |  | 1.869 | [7 empty] | MEM.DEW1 | JEDE STUNDE EIN/AUSSCHALTEN | LP
" | 23I-0065Z | " | 1 | 49P | 602 | 1.875 | 3.735 | 3.724 | 0.0055 | 7.525 | MU2-V2 | 2 | 40 | MEM.DEW2 | " | LP
" | " | " | 1 |  |  | 1.86 | [7 empty] | MEM.DEW12 | " | LP
" | 23I-0066Z | " | 1 | 62P | 600 | 1.874 | 3.741 | 3.73 | 0.0055 | 7.5 | MU2-V2 | 2 | 40 | MEM.DEW16 | " | LP
" | " | " | 1 |  |  | 1.868 | [7 empty] | MEM.DEW15 | " | LP
" | 23I-0067Z | " | 1 | 59P | 604 | 1.875 | 3.741 | 3.729 | 0.006 | 7.55 | MU2-V2 | 2 | 40 | MEM.DEW14 | " | LP
" | " | " | 1 |  |  | 1.867 | [7 empty] | MEM.DEW20 | " | LP
" | 23I-0068Z | " | 1 | 65P | 602 | 1.875 | 3.741 | 3.729 | 0.006 | 7.525 | MU2-V2 | 2 | 40 | MEM.DEW17 | " | LP
" | " | " | 1 |  |  | 1.867 | [7 empty] | MEM.DEW19 | " | LP
" | 23I-0069Z | " | 1 | 62P | 602 | 1.874 | 3.735 | 3.723 | 0.006 | 7.525 | MU2-V2 | 2 | 40 | MEM.DEW13 | NEUE SPÜLANLAGE RECHTE SEITE | LP
" | " | " | 1 |  |  | 1.862 | [7 empty] | MEM.DEW11 | JEDE STUNDE EIN/AUSSCHALTEN | LP
" | 23I-0070Z | 738039 | 1 | 60P | 602 | 1.867 | 3.732 | 3.72 | 0.006 | 7.525 | MU2-V2 | 2 | 40 | MEM.DEX20 | " | LP
" | " | " | 1 |  |  | 1.866 | [7 empty] | MEM.DEX18 | " | LP
" | 23I-0071Z | " | 1 | 65P | 601 | 1.869 | 3.743 | 3.73 | 0.0065 | 7.5125 | MU2-V2 | 2 | 40 | MEM.DEX17 | " | LP
" | " | " | 1 |  |  | 1.874 | [7 empty] | MEM.DEX16 | " | LP
" | 23I-0072Z | " | 1 | 58P | 601 | 1.864 | 3.73 | 3.719 | 0.0055 | 7.5125 | MU2-V2 | 2 | 40 | MEM.DEX19 | " | LP
" | " | " | 1 |  |  | 1.867 | [7 empty] | MEM.DEX15 | " | LP
" | 23I-0073Z | " | 1 | 53P | 604 | 1.863 | 3.72 | 3.707 | 0.0065 | 7.55 | MU2-V2 | 2 | 40 | MEM.DEX14 | " | LP
" | " | " | 1 |  |  | 1.857 | [7 empty] | MEM.DEX13 | " | LP
" | 23I-0074Z | " | 1 | 62P | 601 | 1.871 | 3.739 | 3.727 | 0.006 | 7.5125 | MU2-V2 | 2 | 40 | MEM.DEX8 | NEUE SPÜLANLAGE RECHTE SEITE | LP
" | " | " | 1 |  |  | 1.869 | [7 empty] | MEM.DEX7 | JEDE STUNDE EIN/AUSSCHALTEN | LP
" | 23I-0075Z | " | 1 | 71P | 600 | 1.862 | 3.721 | 3.71 | 0.0055 | 7.5 | MU2-V2 | 2 | 40 | MEM.DEX5 | " | LP
" | " | " | 1 |  |  | 1.859 | [7 empty] | MEM.DEX6 | " | LP
" | 23I-0076Z | " | 1 | 67P | 599 | 1.863 | 3.73 | 3.72 | 0.005 | 7.4875 | MU2-V2 | 2 | 40 | MEM.DEX4 | " | LP
" | " | " | 1 |  |  | 1.867 | [7 empty] | MEM.DEX2 | " | LP
" | 23I-0077Z | " | 1 | 68P | 600 | 1.864 | 3.725 | 3.712 | 0.0065 | 7.5 | MU2-V2 | 2 | 40 | MEM.DEX3 | " | LP
" | " | " | 1 |  |  | 1.861 | [7 empty] | MEM.DEX1 | " | LP
" | 23I-0078Z | 738039 | 1 | 69P | 600 | 1.86 | 3.727 | 3.716 | 0.0055 | 7.5 | MU2-V2 | 2 | 40 | MEM.DEY1 | " | LP
" | " | " | 1 |  |  | 1.867 | [7 empty] | MEM.DEY4 | " | LP
" | 23I-0079Z | " | 1 | 64P | 600 | 1.866 | 3.731 | 3.721 | 0.005 | 7.5 | MU2-V2 | 2 | 40 | MEM.DEY2 | NEUE SPÜLANLAGE LINKE SEITE | LP
" | " | " | 1 |  |  | 1.866 | [7 empty] | MEM.DEY6 | JEDE STUNDE EIN/AUSSCHALTEN | LP
" | 23I-0080Z | " | 1 | 56P | 600 | 1.862 | 3.73 | 3.719 | 0.0055 | 7.5 | MU2-V2 | 2 | 40 | MEM.DEY7 | " | LP
" | " | " | 1 |  |  | 1.868 | [7 empty] | MEM.DEY3 | " | LP
" | 23I-0081Z | " | 1 | 52P | 599 | 1.862 | 3.724 | 3.713 | 0.0055 | 7.4875 | MU2-V2 | 2 | 40 | MEM.DEY5 | " | LP
" | " | " | 1 |  |  | 1.863 | [7 empty] | MEM.DEY8 | " | LP
" | 23I-0082Z | " | 1 | 66P | 600 | 1.861 | 3.721 | 3.71 | 0.0055 | 7.5 | MU2-V2 | 2 | 40 | MEM.DEY10 | " | LP
" | " | " | 1 |  |  | 1.86 | [7 empty] | MEM.DEY15 | " | LP
" | 23I-0083Z | " | 1 | 63P | 599 | 1.865 | 3.73 | 3.719 | 0.0055 | 7.4875 | MU2-V2 | 2 | 40 | MEM.DEY16 | " | LP
" | " | " | 1 |  |  | 1.865 | [7 empty] | MEM.DEY11 | " | LP
FA667935 | 23I-0084Z | 738039 | 1 | 67P | 300 |  | 1.852 | 1.846 | 0.006 | 7.5 | MU1-V2 | 1 | 40 | MEM.DEY12 | NEUE SPÜLANLAGE LINKE SEITE | LP
" | 23I-0085Z | " | 1 | 66P | 298 |  | 1.85 | 1.844 | 0.006 | 7.45 | MU1-V2 | 1 | 40 | MEM.DEY14 | JEDE STUNDE EIN/AUSSCHALTEN | LP
" | 23I-0086Z | " | 1 | 60P | 299 |  | 1.851 | 1.845 | 0.006 | 7.475 | MU1-V2 | 1 | 40 | MEM.DEY18 | " | LP
" | 23I-0087Z | " | 1 | 66P | 299 |  | 1.849 | 1.843 | 0.006 | 7.475 | MU1-V2 | 1 | 40 | MEM.DEY17 | " | LP
" | 23I-0088Z | " | 1 | 65P | 296 |  | 1.848 | 1.842 | 0.006 | 7.4 | MU1-V2 | 1 | 40 | MEM.DEY19 | " | LP
" | 23I-0089Z | " | 1 | 58P | 299 |  | 1.868 | 1.863 | 0.005 | 7.475 | MU1-V2 | 1 | 40 | MEM.DEY9 | NEUE SPÜLANLAGE RECHTE SEITE | LP
" | 23I-0090Z | " | 1 | 62P | 299 |  | 1.864 | 1.858 | 0.006 | 7.475 | MU1-V2 | 1 | 40 | MEM.DEY20 | JEDE STUNDE EIN/AUSSCHALTEN | LP
" | 23I-0091Z | 683520 | 1 | 63P | 299 |  | 1.869 | 1.863 | 0.006 | 7.475 | MU1-V2 | 1 | 40 | MEM.DFZ4 | " | LP
" | 23I-0092Z | " | 1 | 64P | 299 |  | 1.873 | 1.867 | 0.006 | 7.475 | MU1-V2 | 1 | 40 | MEM.DFZ | " | LP
" | 23I-0093Z | " | 1 | 62P | 299 |  | 1.875 | 1.869 | 0.006 | 7.475 | MU1-V2 | 1 | 40 | MEM.DFZ | " | LP
" | 23I-0094Z | " | 1 | 47P | 299 |  | 1.881 | 1.875 | 0.006 | 7.475 | MU1-V2 | 1 | 40 | MEM.DFZ3 | NEUE SPÜLANLAGE LINKE SEITE | LP
" | 23I-0095Z | " | 1 | 47P | 300 |  | 1.868 | 1.862 | 0.006 | 7.5 | MU1-V2 | 1 | 40 | MEM.DFZ10 | JEDE STUNDE EIN/AUSSCHALTEN | LP
" | 23I-0096Z | " | 1 | 52P | 299 |  | 1.861 | 1.854 | 0.007 | 7.475 | MU1-V2 | 1 | 40 | MEM.DFZ9 | " | LP
" | 23I-0097Z | " | 1 | 25P | 301 |  | 1.87 | 1.861 | 0.009 | 7.525 | MU1-V2 | 1 | 40 | MEM.DFZ8 | " | LP
" | 23I-0098Z | " | 1 | 65P | 301 |  | 1.86 | 1.854 | 0.006 | 7.525 | MU1-V2 | 1 | 40 | MEM.DFZ15 | " | LP
" | 23I-0099Z | " | 1 | 51P | 300 |  | 1.87 | 1.864 | 0.006 | 7.5 | MU1-V2 | 1 | 40 | MEM.DFZ14 | NEUE SPÜLANLAGE RECHTE SEITE | LP
" | 23I-0100Z | " | 1 | 27P | 300 |  | 1.883 | 1.876 | 0.007 | 7.5 | MU1-V2 | 1 | 40 | MEM.DFZ12 | JEDE STUNDE EIN/AUSSCHALTEN | LP
" | 23I-0101Z | " | 1 | 38P | 299 |  | 1.877 | 1.871 | 0.006 | 7.475 | MU1-V2 | 1 | 40 | MEM.DFZ11 | " | LP
" | 23I-0102Z | " | 1 | 48P | 299 |  | 1.888 | 1.882 | 0.006 | 7.475 | MU1-V2 | 1 | 40 | MEM.DFZ | " | LP
" | 23I-0103Z | " | 1 | 54P | 299 |  | 1.89 | 1.884 | 0.006 | 7.475 | MU1-V2 | 1 | 40 | MEM.DFZ7 | " | LP
Note on Q1: O-Elektrode mit Gravur an falscher Position; *= Flachdichtung DB-10093 b= Bächler- Elektrode
Note on C2: Zellenmontage: NDE
Note on C9: Zellenmontage: NDE
Note on C29: Zellenmontage: NDE
Note on C49: Zellenmontage: NDE
Note on C52: Zellenmontage: NDE
Note on C69: Zellenmontage: NDE
Note on C72: Zellenmontage: NDE
Note on C76: Zellenmontage: NDE
Note on C88: Zellenmontage: NDE
Note on C104: Zellenmontage: NDE
Note on C116: Zellenmontage: NDE
Note on C123: Zellenmontage: NDE/LP

## Okt
FA # | Cell # | Membran Batch FA | Test Station Nr. | Temp Kat T1-T2 / [°C] | Gasfluss / [mln / min] | Membrane V @ 13 bar/[V] | Cell V @ 13 bar/[V] | Cell V @ 0 bar [V] | Volt Diff. [V] | H2 Prod SmL/A | Type | Anz. Layer | Strom / [A] | Bemerkungen | Bemerkungen | Visum
FA756448 | 22F-0086Z-R | 683520 | 1 | 66P | 600 | 1.891 | 3.775 | 3.764 | 0.0055 | 7.5 | MU2-V2 | 2 | 40 | MEM.DFZ2 | NEUE SPÜLANLAGE RECHTE SEITE | LP
" | " | " | 1 |  |  | 1.885 | [7 empty] | MEM.DFZ5 | JEDE STUNDE EIN/AUSSCHALTEN | LP
" | 22G-0055Z-R | " | 1 | 66P | 603 | 1.896 | 3.771 | 3.76 | 0.0055 | 7.5375 | MU2-V2 | 2 | 40 | MEM.DFZ1 | " | LP
" | " | 738039 | 1 |  |  | 1.873 | [7 empty] | MEM.DEd20 | " | LP
FA756452 | 23J-0001Z | 738039 | 1 | 49P | 299 |  | 1.881 | 1.875 | 0.006 | 7.475 | MU1-V2 | 1 | 40 | MEM.DEd15 | " | LP
" | 23J-0002Z | " | 1 | 53P | 298 |  | 1.886 | 1.88 | 0.006 | 7.45 | MU1-V2 | 1 | 40 | MEM.DEd17 | " | LP
" | 23J-0003Z | " | 1 | 58P | 298 |  | 1.877 | 1.872 | 0.005 | 7.45 | MU1-V2 | 1 | 40 | MEM.DEd19 | " | LP
" | 23J-0004Z | " | 1 | 47P | 299 |  | 1.878 | 1.873 | 0.005 | 7.475 | MU1-V2 | 1 | 40 | MEM.DEd16 | " | LP
" | 23J-0005Z | " | 1 | 61P | 298 |  | 1.882 | 1.876 | 0.006 | 7.45 | MU1-V2 | 1 | 40 | MEM.DEd11 | " | LP
" | 23J-0006Z | " | 1 | 66P | 298 |  | 1.869 | 1.863 | 0.006 | 7.45 | MU1-V2 | 1 | 40 | MEM.DEd12 | NEUE SPÜLANLAGE LINKE SEITE | LP
" | 23J-0007Z | " | 1 | 51P | 300 |  | 1.864 | 1.857 | 0.007 | 7.5 | MU1-V2 | 1 | 40 | MEM.DEd5 | JEDE STUNDE EIN/AUSSCHALTEN | LP
" | 23J-0008Z | " | 1 | 64P | 300 |  | 1.859 | 1.853 | 0.006 | 7.5 | MU1-V2 | 1 | 40 | MEM.DEd14 | " | LP
" | 23J-0009Z | " | 1 | 66P | 298 |  | 1.859 | 1.854 | 0.005 | 7.45 | MU1-V2 | 1 | 40 | MEM.DEd8 | " | LP
" | 23J-0010Z | " | 1 | 69P | 301 |  | 1.841 | 1.835 | 0.006 | 7.525 | MU1-V2 | 1 | 40 | MEM.DEd1 | " | LP
" | 23J-0011Z | " | 1 | 51P | 300 |  | 1.872 | 1.866 | 0.006 | 7.5 | MU1-V2 | 1 | 40 | MEM.DEd10 | " | LP
" | 23J-0012Z | " | 1 | 44P | 300 |  | 1.861 | 1.856 | 0.005 | 7.5 | MU1-V2 | 1 | 40 | MEM.DEd2 | " | LP
" | 23J-0013Z | " | 1 | 49P | 300 |  | 1.863 | 1.857 | 0.006 | 7.5 | MU1-V2 | 1 | 40 | MEM.DEd3 | " | LP
" | 23J-0014Z | " | 1 | 63P | 300 |  | 1.858 | 1.853 | 0.005 | 7.5 | MU1-V2 | 1 | 40 | MEM.DEd4 | " | LP
" | 23J-0015Z | " | 1 | 64P | 300 |  | 1.857 | 1.851 | 0.006 | 7.5 | MU1-V2 | 1 | 40 | MEM.DEd6 | " | LP
" | 23J-0016Z | " | 1 | 55P | 299 |  | 1.862 | 1.855 | 0.007 | 7.475 | MU1-V2 | 1 | 40 | MEM.DEd7 | NEUE SPÜLANLAGE LINKE SEITE | LP
" | 23J-0017Z | " | 1 | 64P | 297 |  | 1.856 | 1.85 | 0.006 | 7.425 | MU1-V2 | 1 | 40 | MEM.DEd9 | JEDE STUNDE EIN/AUSSCHALTEN | LP
" | 23J-0018Z | " | 1 | 67P | 297 |  | 1.848 | 1.842 | 0.006 | 7.425 | MU1-V2 | 1 | 40 | MEM.DEd13 | " | LP
" | 23J-0019Z | " | 1 | 66P | 297 |  | 1.848 | 1.842 | 0.006 | 7.425 | MU1-V2 | 1 | 40 | MEM.DEd18 | " | LP
" | 23J-0020Z | 694654 | 1 | 67P | 298 |  | 1.834 | 1.827 | 0.007 | 7.45 | MU1-V2 | 1 | 40 | MEM.DFM1 | " | LP
FA756453 | 23J-0021Z | " | 1 | 63P | 599 | 1.872 | 3.741 | 3.729 | 0.006 | 7.4875 | MU2-V2 | 2 | 40 | MEM.DFM13 | NEUE SPÜLANLAGE LINKE SEITE | LP/NDE
" | " | " | 1 |  |  | 1.869 | [7 empty] | MEM.DFM2 | JEDE STUNDE EIN/AUSSCHALTEN | LP/NDE
" | 23J-0022Z | " | 1 | 65P | 600 | 1.867 | 3.738 | 3.726 | 0.006 | 7.5 | MU2-V2 | 2 | 40 | MEM.DFM3 | " | LP/NDE
" | " | " | 1 |  |  | 1.871 | [7 empty] | MEM.DFM12 | " | LP/NDE
" | 23J-0023Z | " | 1 | 64P | 599 | 1.871 | 3.733 | 3.72 | 0.0065 | 7.4875 | MU2-V2 | 2 | 40 | MEM.DFM8 | " | LP/NDE
" | " | " | 1 |  |  | 1.862 | [7 empty] | MEM.DFM11 | " | LP/NDE
" | 23J-0024Z | " | 1 | 70P | 601 | 1.864 | 3.727 | 3.715 | 0.006 | 7.5125 | MU2-V2 | 2 | 40 | MEM.DFM10 | " | LP/NDE
" | " | " | 1 |  |  | 1.864 | [7 empty] | MEM.DFM11 | " | LP/NDE
" | 23J-0025Z | " | 1 | 71P | 600 | 1.86 | 3.718 | 3.706 | 0.006 | 7.5 | MU2-V2 | 2 | 40 | MEM.DFM7 | " | LP/NDE
" | " | " | 1 |  |  | 1.859 | [7 empty] | MEM.DFM6 | " | LP/NDE
FA758289 | 23J-0026Z | Prototyp | 1 | 27P | 1194 | 1.823 | 7.27 | 7.23 | 0.01 | 7.4625 | MU4-V2 | 4 | 40 | MEM.DJQ6 | NEUE SPÜLANLAGE LINKE SEITE | LP
" | " | " | 1 |  |  | 1.816 | [7 empty] | MEM.DJQ5 | JEDE STUNDE EIN/AUSSCHALTEN | LP
" | " | " | 1 |  |  | 1.81 | [7 empty] | MEM.DJQ4 | " | LP
" | " | " | 1 |  |  | 1.82 | [7 empty] | MEM.DJQ1 | " | LP
FA758814 | 19L-0007Z-R | 694654 | 1 | 53P | 302 |  | 1.864 | 1.858 | 0.006 | 7.55 | MU1-V2 | 1 | 40 | MEM.DFM5 | NEUE SPÜLANLAGE LINKE SEITE | LP
" | 19J-0063Z-R | " | 1 | 62P | 302 |  | 1.865 | 1.859 | 0.006 | 7.55 | MU1-V2 | 1 | 40 | MEM.DFM4 | JEDE STUNDE EIN/AUSSCHALTEN | LP
FA758828 | 20D-0064Z-R | 642038 | 1 | 16P | 186 |  | 1.873 | 1.867 | 0.006 | 7.44 | MI-V4 | 1 | 25 | MEM.DBT20 |  | LP
" | 20E-0016Z-R | " | 1 | 22P | 186 |  | 1.879 | 1.874 | 0.005 | 7.44 | MI-V4 | 1 | 25 | MEM.DBT10 |  | LP
" | 20L-0048Z-R | " | 1 | 16P | 187 |  | 1.87 | 1.864 | 0.006 | 7.48 | MI-V4 | 1 | 25 | MEM.DBT18 |  | LP
" | 22D-0079Z-R | " | 1 | 20P | 186 |  | 1.871 | 1.866 | 0.005 | 7.44 | MI-V4 | 1 | 25 | MEM.DBT8 |  | LP
FA756451 | 23J-0027Z | 642038 | 1 | 40P | 186 |  | 1.855 | 1.849 | 0.006 | 7.44 | MI-V4 | 1 | 25 | MEM.DBT16 |  | LP
" | 23J-0028Z | " | 1 | 39P | 185 |  | 1.846 | 1.841 | 0.005 | 7.4 | MI-V4 | 1 | 25 | MEM.DBT2 |  | LP
" | 23J-0029Z | " | 1 | 35P | 187 |  | 1.844 | 1.838 | 0.006 | 7.48 | MI-V4 | 1 | 25 | MEM.DBT4 |  | LP
" | 23J-0030Z | " | 1 | 33P | 186 |  | 1.841 | 1.835 | 0.006 | 7.44 | MI-V4 | 1 | 25 | MEM.DBT5 |  | LP
" | 23J-0031Z | " | 1 | 34P | 186 |  | 1.839 | 1.833 | 0.006 | 7.44 | MI-V4 | 1 | 25 | MEM.DBT6 |  | LP
" | 23J-0032Z | 642038 | 1 | 43P | 187 |  | 1.872 | 1.866 | 0.006 | 7.48 | MI-V4 | 1 | 25 | MEM.DBU15 | NEUE SPÜLANLAGE RECHTE SEITE | LP
" | 23J-0033Z | " | 1 | 45P | 187 |  | 1.87 | 1.864 | 0.006 | 7.48 | MI-V4 | 1 | 25 | MEM.DBU11 | JEDE STUNDE EIN/AUSSCHALTEN | LP
" | 23J-0034Z | " | 1 | 47P | 187 |  | 1.87 | 1.864 | 0.006 | 7.48 | MI-V4 | 1 | 25 | MEM.DBU12 | " | LP
" | 23J-0035Z | " | 1 | 55P | 186 |  | 1.872 | 1.866 | 0.006 | 7.44 | MI-V4 | 1 | 25 | MEM.DBU7 | " | LP
" | 23J-0036Z | " | 1 | 51P | 186 |  | 1.857 | 1.851 | 0.006 | 7.44 | MI-V4 | 1 | 25 | MEM.DBU4 | " | LP
" | 23J-0037Z | " | 1 | 59P | 186 |  | 1.865 | 1.859 | 0.006 | 7.44 | MI-V4 | 1 | 25 | MEM.DBU8 | " | LP
FA758829 | 18J-0038Z-R | 694654 | 1 | 26P | 302 |  | 1.891 | 1.885 | 0.006 | 7.55 | MA-V1-R | 1 | 40 | MEM.DFM18 |  | LP
" | 20J-0008Z-R | " | 1 | 28P | 299 |  | 1.897 | 1.892 | 0.005 | 7.475 | MA-V1-R | 1 | 40 | MEM.DFM15 |  | LP
" | 23J-0038Z-R | " | 1 | 27P | 299 |  | 1.909 | 1.904 | 0.005 | 7.475 | MA-V1-R | 1 | 40 | MEM.DFM17 |  | LP
" | 23J-0039Z-R | " | 1 | 25P | 300 |  | 1.906 | 1.901 | 0.005 | 7.5 | MA-V1-R | 1 | 40 | MEM.DFM20 |  | LP
" | 23J-0040Z-R | " | 1 | 29P | 301 |  | 1.894 | 1.889 | 0.005 | 7.525 | MA-V1-R | 1 | 40 | MEM.DFM16 |  | LP
Note on Q1: O-Elektrode mit Gravur an falscher Position; *= Flachdichtung DB-10093 b= Bächler- Elektrode
Note on C2: Zellenmontage: NDE/LP
Note on C5: Zellenmontage: NDE
Note on C6: Zellenmontage: NDE
Note on C25: Zellenmontage: NDE
Note on A36: Zellenmontage: Prototyp für R&D
Note on C36: Zellenmontage: NDE
Note on R36: Zellenmontage: Presse 10 min
Note on R37: Zellenmontage: Presse 10 min
Note on C40: Zellenmontage: NDE
Note on C42: Zellenmontage: NDE
Note on C46: Zellenmontage: NDE
Note on C51: Zellenmontage: NDE
Note on C57: Zellenmontage: NDE

## Nov
FA # | Cell # | Membran Batch FA | Test Station Nr. | Temp Kat T1-T2 / [°C] | Gasfluss / [mln / min] | Membrane V @ 13 bar/[V] | Cell V @ 13 bar/[V] | Cell V @ 0 bar [V] | Volt Diff. [V] |  | H2 Prod SmL/A | Type | Anz. Layer | Strom / [A] | Bemerkungen | Bemerkungen | Visum
FA758765 | 23K-0001Z | 694654 | 1 | 11P | 300 |  | 1.86 | 1.854 | 0.006 |  | 7.5 | MU1-V2 | 1 | 40 | MEM.DFN1 |  | LP
" | 23K-0002Z | " | 1 | 14P | 298 |  | 1.855 | 1.849 | 0.006 |  | 7.45 | MU1-V2 | 1 | 40 | MEM.DFN18 |  | LP
" | 23K-0003Z | " | 1 | 21P | 298 |  | 1.866 | 1.861 | 0.005 |  | 7.45 | MU1-V2 | 1 | 40 | MEM.DFN20 |  | LP
" | 23K-0004Z | " | 1 | 15P | 299 |  | 1.856 | 1.85 | 0.006 |  | 7.475 | MU1-V2 | 1 | 40 | MEM.DFN19 |  | LP
" | 23K-0005Z | " | 1 | 17P | 298 |  | 1.861 | 1.856 | 0.005 |  | 7.45 | MU1-V2 | 1 | 40 | MEM.DFN17 |  | LP
" | 23K-0006Z | " | 1 | 16P | 299 |  | 1.856 | 1.851 | 0.005 |  | 7.475 | MU1-V2 | 1 | 40 | MEM.DFN9 |  | LP
" | 23K-0007Z | " | 1 | 17P | 299 |  | 1.855 | 1.85 | 0.005 |  | 7.475 | MU1-V2 | 1 | 40 | MEM.DFN2 |  | LP
" | 23K-0008Z | " | 1 | 16P | 299 |  | 1.852 | 1.847 | 0.005 |  | 7.475 | MU1-V2 | 1 | 40 | MEM.DFN10 |  | LP
" | 23K-0009Z | " | 1 | 12P | 299 |  | 1.853 | 1.847 | 0.006 |  | 7.475 | MU1-V2 | 1 | 40 | MEM.DFN6 |  | LP
" | 23K-0010Z | " | 1 | 17P | 299 |  | 1.858 | 1.852 | 0.006 |  | 7.475 | MU1-V2 | 1 | 40 | MEM.DFN7 |  | LP
" | 23K-0011Z | " | 1 | 18P | 299 |  | 1.853 | 1.848 | 0.005 |  | 7.475 | MU1-V2 | 1 | 40 | MEM.DFN11 |  | LP
" | 23K-0012Z | " | 1 | 18P | 299 |  | 1.85 | 1.845 | 0.005 |  | 7.475 | MU1-V2 | 1 | 40 | MEM.DFN4 |  | LP
" | 23K-0013Z | " | 1 | 14P | 299 |  | 1.849 | 1.843 | 0.006 |  | 7.475 | MU1-V2 | 1 | 40 | MEM.DFN5 |  | LP
" | 23K-0014Z | " | 1 | 18P | 299 |  | 1.854 | 1.848 | 0.006 |  | 7.475 | MU1-V2 | 1 | 40 | MEM.DFN3 |  | LP
" | 23K-0015Z | " | 1 | 22P | 298 |  | 1.858 | 1.852 | 0.006 |  | 7.45 | MU1-V2 | 1 | 40 | MEM.DFN8 |  | LP
" | 23K-0016Z | " | 1 | 20P | 298 |  | 1.847 | 1.842 | 0.005 |  | 7.45 | MU1-V2 | 1 | 40 | MEM.DFN14 |  | LP
" | 23K-0017Z | " | 1 | 21P | 298 |  | 1.852 | 1.847 | 0.005 |  | 7.45 | MU1-V2 | 1 | 40 | MEM.DFN15 |  | LP
" | 23K-0018Z | " | 1 | 19P | 298 |  | 1.85 | 1.844 | 0.006 |  | 7.45 | MU1-V2 | 1 | 40 | MEM.DFN16 |  | LP
" | 23K-0019Z | " | 1 | 26P | 299 |  | 1.849 | 1.844 | 0.005 |  | 7.475 | MU1-V2 | 1 | 40 | MEM.DFN12 |  | LP
" | 23K-0020Z | " | 1 | 21P | 298 |  | 1.843 | 1.837 | 0.006 |  | 7.45 | MU1-V2 | 1 | 40 | MEM.DFN13 |  | LP
" | 23K-0021Z | 694654 | 1 | 53P | 299 |  | 1.876 | 1.87 | 0.006 |  | 7.475 | MU1-V2 | 1 | 40 | MEM.DFO13 | NEUE SPÜLANLAGE LINKE SEITE | LP
" | 23K-0022Z | " | 1 | 55P | 299 |  | 1.868 | 1.862 | 0.006 |  | 7.475 | MU1-V2 | 1 | 40 | MEM.DFO15 | JEDE STUNDE EIN/AUSSCHALTEN | LP
" | 23K-0023Z | " | 1 | 58P | 300 |  | 1.884 | 1.878 | 0.006 |  | 7.5 | MU1-V2 | 1 | 40 | MEM.DFO14 | " | LP
" | 23K-0024Z | " | 1 | 57P | 298 |  | 1.88 | 1.875 | 0.005 |  | 7.45 | MU1-V2 | 1 | 40 | MEM.DFO12 | " | LP
" | 23K-0025Z | " | 1 | 54P | 299 |  | 1.869 | 1.863 | 0.006 |  | 7.475 | MU1-V2 | 1 | 40 | MEM.DFO11 | " | LP
FA758765 | 23K-0026Z | 694654 | 1 | 61P | 600 | 1.873 | 3.752 | 3.742 | 0.005 |  | 7.5 | MU2-V2 | 2 | 40 | MEM.DFO10 | NEUE SPÜLANLAGE LINKE SEITE | LP
" | " | " | 1 |  |  | 1.881 | [8 empty] | MEM.DFO9 | JEDE STUNDE EIN/AUSSCHALTEN | LP
" | 23K-0027Z | " | 1 | 42P | 603 | 1.872 | 3.745 | 3.733 | 0.006 |  | 7.5375 | MU2-V2 | 2 | 40 | MEM.DFO8 | " | LP
" | " | " | 1 |  |  | 1.875 | [8 empty] | MEM.DFO3 | " | LP
" | 23K-0028Z | " | 1 | 60P | 600 | 1.868 | 3.749 | 3.738 | 0.0055 |  | 7.5 | MU2-V2 | 2 | 40 | MEM.DFO6 | " | LP
" | " | " | 1 |  |  | 1.879 | [8 empty] | MEM.DFO7 | " | LP
" | 23K-0029Z | " | 1 | 61P | 600 | 1.88 | 3.748 | 3.737 | 0.0055 |  | 7.5 | MU2-V2 | 2 | 40 | MEM.DFO5 | " | LP
" | " | " | 1 |  |  | 1.869 | [8 empty] | MEM.DFO4 | " | LP
" | 23K-0030Z | " | 1 | 59P | 601 | 1.887 | 3.756 | 3.744 | 0.006 |  | 7.5125 | MU2-V2 | 2 | 40 | MEM.DFO1 | " | LP
" | " | " | 1 |  |  | 1.871 | [8 empty] | MEM.DFO2 | " | LP
" | 23K-0031Z | 694654 | 1 | 54P | 601 | 1.901 | 3.787 | 3.775 | 0.006 |  | 7.5125 | MU2-V2 | 2 | 40 | MEM.DFa2 | NEUE SPÜLANLAGE LINKE SEITE | LP
" | " | " | 1 |  |  | 1.881 | [8 empty] | MEM.DFa2 | JEDE STUNDE EIN/AUSSCHALTEN | LP
" | 23K-0032Z | " | 1 | 55P | 598 | 1.885 | 3.775 | 3.764 | 0.0055 |  | 7.475 | MU2-V2 | 2 | 40 | MEM.DFa6 | " | LP
" | " | " | 1 |  |  | 1.891 | [8 empty] | MEM.DFa7 | " | LP
" | 23K-0033Z | " | 1 | 53P | 601 | 1.883 | 3.763 | 3.751 | 0.006 |  | 7.5125 | MU2-V2 | 2 | 40 | MEM.DFa4 | " | LP
" | " | " | 1 |  |  | 1.881 | [8 empty] | MEM.DFa3 | " | LP
" | 23K-0034Z | " | 1 | 53P | 601 | 1.887 | 3.761 | 3.749 | 0.006 |  | 7.5125 | MU2-V2 | 2 | 40 | MEM.DFa8 | " | LP
" | " | " | 1 |  |  | 1.874 | [8 empty] | MEM.DFa10 | " | LP
" | 23K-0035Z | 749740 | 1 | 55P | 602 | 1.846 | 3.689 | 3.677 | 0.006 |  | 7.525 | MU2-V2 | 2 | 40 | MEM.DHX1 | " | LP
" | " | " | 1 |  |  | 1.844 | [8 empty] | MEM.DHX2 | " | LP
" | 23K-0036Z | " | 1 | 46P | 600 | 1.858 | 3.71 | 3.698 | 0.006 |  | 7.5 | MU2-V2 | 2 | 40 | MEM.DHV7 | NEUE SPÜLANLAGE LINKE SEITE | LP
" | " | " | 1 |  |  | 1.853 | [8 empty] | MEM.DHV1 | JEDE STUNDE EIN/AUSSCHALTEN | LP
" | 23K-0037Z | " | 1 | 38P | 600 | 1.847 | 3.703 | 3.692 | 0.0055 |  | 7.5 | MU2-V2 | 2 | 40 | MEM.DHV3 | " | LP
" | " | " | 1 |  |  | 1.856 | [8 empty] | MEM.DHe2 | " | LP
" | 23K-0038Z | " | 1 | 45P | 598 | 1.848 | 3.698 | 3.687 | 0.0055 |  | 7.475 | MU2-V2 | 2 | 40 | MEM.DHe1 | " | LP
" | " | " | 1 |  |  | 1.849 | [8 empty] | MEM.DHe3 | " | LP
" | 23K-0039Z | " | 1 | 39P | 599 | 1.85 | 3.696 | 3.685 | 0.0055 |  | 7.4875 | MU2-V2 | 2 | 40 | MEM.DHe5 | " | LP
" | " | " | 1 |  |  | 1.847 | [8 empty] | MEM.DHe4 | " | LP
" | 23K-0040Z | " | 1 | 49P | 601 | 1.842 | 3.686 | 3.675 | 0.0055 |  | 7.5125 | MU2-V2 | 2 | 40 | MEM.DHd1 | " | LP
" | " | " | 1 |  |  | 1.844 | [8 empty] | MEM.DHd4 | " | LP
" | 23K-0041Z | " | 1 | 49P | 601 | 1.862 | 3.719 | 3.708 | 0.0055 |  | 7.5125 | MU2-V2 | 2 | 40 | MEM.DHd3 | NEUE SPÜLANLAGE RECHTE SEITE | LP
" | " | " | 1 |  |  | 1.857 | [8 empty] | MEM.DHd5 | JEDE STUNDE EIN/AUSSCHALTEN | LP
" | 23K-0042Z | " | 1 | 51P | 600 | 1.862 | 3.724 | 3.713 | 0.0055 |  | 7.5 | MU2-V2 | 2 | 40 | MEM.DHc1 | " | LP
" | " | " | 1 |  |  | 1.863 | [8 empty] | MEM.DHc2 | " | LP
" | 23K-0043Z | " | 1 | 47P | 601 | 1.856 | 3.713 | 3.702 | 0.0055 |  | 7.5125 | MU2-V2 | 2 | 40 | MEM.DHc3 | " | LP
" | " | " | 1 |  |  | 1.858 | [8 empty] | MEM.DHd2 | " | LP
" | 23K-0044Z | " | 1 | 50P | 600 | 1.857 | 3.736 | 3.725 | 0.0055 |  | 7.5 | MU2-V2 | 2 | 40 | MEM.DHc4 | " | LP
" | " | " | 1 |  |  | 1.88 | [8 empty] | MEM.DHb5 | " | LP
" | 23K-0045Z | " | 1 | 53P | 600 | 1.866 | 3.731 | 3.72 | 0.0055 |  | 7.5 | MU2-V2 | 2 | 40 | MEM.DHb3 | " | LP
" | " | " | 1 |  |  | 1.866 | [8 empty] | MEM.DHb2 | " | LP
FA761288 | 23K-0046Z | 749740 | 1 | 21P | 301 |  | 1.844 | 1.837 | 0.007 |  | 7.525 | MU1-V2 | 1 | 40 | MEM.DHX3 |  | LP
" | 23K-0047Z | " | 1 | 24P | 299 |  | 1.845 | 1.838 | 0.007 |  | 7.475 | MU1-V2 | 1 | 40 | MEM.DHX4 |  | LP
" | 23K-0048Z | " | 1 | 33P | 299 |  | 1.851 | 1.845 | 0.006 |  | 7.475 | MU1-V2 | 1 | 40 | MEM.DHX5 |  | LP
" | 23K-0049Z | " | 1 | 39P | 298 |  | 1.847 | 1.841 | 0.006 |  | 7.45 | MU1-V2 | 1 | 40 | MEM.DHW5 |  | LP
" | 23K-0050Z | " | 1 | 32P | 299 |  | 1.845 | 1.839 | 0.006 |  | 7.475 | MU1-V2 | 1 | 40 | MEM.DHW6 |  | LP
" | 23K-0051Z | " | 1 | 35P | 298 |  | 1.852 | 1.846 | 0.006 |  | 7.45 | MU1-V2 | 1 | 40 | MEM.DHW4 |  | LP
" | 23K-0052Z | " | 1 | 33P | 299 |  | 1.849 | 1.843 | 0.006 |  | 7.475 | MU1-V2 | 1 | 40 | MEM.DHW3 |  | LP
" | 23K-0053Z | " | 1 | 37P | 298 |  | 1.839 | 1.833 | 0.006 |  | 7.45 | MU1-V2 | 1 | 40 | MEM.DHW2 |  | LP
" | 23K-0054Z | " | 1 | 30P | 299 |  | 1.832 | 1.825 | 0.007 |  | 7.475 | MU1-V2 | 1 | 40 | MEM.DHX7 |  | LP
" | 23K-0055Z | " | 1 | 35P | 298 |  | 1.838 | 1.831 | 0.007 |  | 7.45 | MU1-V2 | 1 | 40 | MEM.DHX6 |  | LP
" | 23K-0056Z | " | 1 | 31P | 299 |  | 1.84 | 1.834 | 0.006 |  | 7.475 | MU1-V2 | 1 | 40 | MEM.DHW1 |  | LP
" | 23K-0057Z | " | 1 | 31P | 299 |  | 1.843 | 1.837 | 0.006 |  | 7.475 | MU1-V2 | 1 | 40 | MEM.DHX8 |  | LP
" | 23K-0058Z | " | 1 | 36P | 298 |  | 1.843 | 1.837 | 0.006 |  | 7.45 | MU1-V2 | 1 | 40 | MEM.DHX9 |  | LP
" | 23K-0059Z | " | 1 | 35P | 298 |  | 1.84 | 1.835 | 0.005 |  | 7.45 | MU1-V2 | 1 | 40 | MEM.DHV10 |  | LP
" | 23K-0060Z | " | 1 | 35P | 299 |  | 1.834 | 1.828 | 0.006 |  | 7.475 | MU1-V2 | 1 | 40 | MEM.DHV4 |  | LP
" | 23K-0061Z | " | 1 | 35P | 299 |  | 1.841 | 1.835 | 0.006 |  | 7.475 | MU1-V2 | 1 | 40 | MEM.DHV2 |  | LP
" | 23K-0062Z | " | 1 | 36P | 298 |  | 1.834 | 1.828 | 0.006 |  | 7.45 | MU1-V2 | 1 | 40 | MEM.DHV9 |  | LP
" | 23K-0063Z | " | 1 | 34P | 298 |  | 1.834 | 1.828 | 0.006 |  | 7.45 | MU1-V2 | 1 | 40 | MEM.DHV8 |  | LP
" | 23K-0064Z | " | 1 | 34P | 298 |  | 1.832 | 1.826 | 0.006 |  | 7.45 | MU1-V2 | 1 | 40 | MEM.DHV6 |  | LP
" | 23K-0065Z | " | 1 | 39P | 298 |  | 1.828 | 1.822 | 0.006 |  | 7.45 | MU1-V2 | 1 | 40 | MEM.DHV5 |  | LP
FA762957 | 23K-0066Z | 749740 | 1 | 70P | 299 |  | 1.728 | 1.72 | 0.008 |  | 7.475 | MU1-V2 | 1 | 40 | MEM.DKF2 |  | LP
" | 23K-0067Z | 749740 | 1 | 15P | 301 |  | 1.741 | 1.729 | 0.012 |  | 7.525 | MU1-V2 | 1 | 40 | MEM.DKF1 |  | LP
" | 23K-0068Z | 642038 | 1 | 52P | 187 |  | 1.868 | 1.861 | 0.007 |  | 7.48 | MI-V4 | 1 | 25 | MEM.DBU19 |  | LP
" | 23K-0069Z | " | 1 | 54P | 187 |  | 1.864 | 1.857 | 0.007 |  | 7.48 | MI-V4 | 1 | 25 | MEM.DBU1 |  | LP
" | 23K-0070Z | " | 1 | 54P | 187 |  | 1.866 | 1.86 | 0.006 |  | 7.48 | MI-V4 | 1 | 25 | MEM.DBU13 |  | LP
" | 23K-0071Z | " | 1 | 57P | 187 |  | 1.868 | 1.862 | 0.006 |  | 7.48 | MI-V4 | 1 | 25 | MEM.DBU14 |  | LP
" | 23K-0072Z | " | 1 | 59P | 187 |  | 1.868 | 1.862 | 0.006 |  | 7.48 | MI-V4 | 1 | 25 | MEM.DBU20 |  | LP
" | 23K-0073Z | " | 1 | 25P | 188 |  | 1.838 | 1.832 | 0.006 |  | 7.52 | MI-V4 | 1 | 25 | MEM.DBU18 | NEUE SPÜLANLAGE RECHTE SEITE | LP
" | 23K-0074Z | " | 1 | 26P | 188 |  | 1.849 | 1.844 | 0.005 |  | 7.52 | MI-V4 | 1 | 25 | MEM.DBU5 | JEDE STUNDE EIN/AUSSCHALTEN | LP
" | 23K-0075Z | " | 1 | 19P | 187 |  | 1.851 | 1.845 | 0.006 |  | 7.48 | MI-V4 | 1 | 25 | MEM.DBU2 | " | LP
" | 23K-0076Z | " | 1 | 15P | 187 |  | 1.855 | 1.849 | 0.006 |  | 7.48 | MI-V4 | 1 | 25 | MEM.DBU17 | " | LP
" | 23K-0077Z | " | 1 | 14P | 186 |  | 1.861 | 1.855 | 0.006 |  | 7.44 | MI-V4 | 1 | 25 | MEM.DBU10 | " | LP
" | 23K-0078Z | 642038 | 1 | 18P | 187 |  | 1.858 | 1.852 | 0.006 |  | 7.48 | MI-V4 | 1 | 25 | MEM.DBV2 | " | LP
" | 23K-0079Z | " | 1 | 30P | 186 |  | 1.856 | 1.851 | 0.005 |  | 7.44 | MI-V4 | 1 | 25 | MEM.DBV5 | " | LP
" | 23K-0080Z | " | 1 | 23P | 187 |  | 1.86 | 1.854 | 0.006 |  | 7.48 | MI-V4 | 1 | 25 | MEM.DBV4 | " | LP
" | 23K-0081Z | " | 1 | 25P | 186 |  | 1.868 | 1.863 | 0.005 |  | 7.44 | MI-V4 | 1 | 25 | MEM.DBV13 | " | LP
" | 23K-0082Z | " | 1 | 32P | 187 |  | 1.871 | 1.866 | 0.005 |  | 7.48 | MI-V4 | 1 | 25 | MEM.DBV18 | " | LP
" | 23K-0083Z | 642038 | 1 | 45P | 187 |  | 1.866 | 1.86 | 0.006 |  | 7.48 | MI-V4 | 1 | 25 | MEM.DBU6 |  | LP
" | 23K-0084Z | " | 1 | 57P | 187 |  | 1.87 | 1.864 | 0.006 |  | 7.48 | MI-V4 | 1 | 25 | MEM.DBU3 |  | LP
" | 23K-0085Z | " | 1 | 48P | 187 |  | 1.86 | 1.854 | 0.006 |  | 7.48 | MI-V4 | 1 | 25 | MEM.DBU16 |  | LP
" | 23K-0086Z | " | 1 | 58P | 187 |  | 1.868 | 1.862 | 0.006 |  | 7.48 | MI-V4 | 1 | 25 | MEM.DBU9 |  | LP
" | 23K-0087Z | 642034 | 1 | 50P | 188 |  | 1.889 | 1.882 | 0.007 |  | 7.52 | MI-V4 | 1 | 25 | MEM.DCO1 |  | LP
" | 23K-0088Z | " | 1 | 19P | 187 |  | 1.894 | 1.889 | 0.005 |  | 7.48 | MI-V4 | 1 | 25 | MEM.DCO6 |  | LP
" | 23K-0089Z | " | 1 | 26P | 187 |  | 1.885 | 1.879 | 0.006 |  | 7.48 | MI-V4 | 1 | 25 | MEM.DCO3 |  | LP
" | 23K-0090Z | " | 1 | 27P | 187 |  | 1.893 | 1.887 | 0.006 |  | 7.48 | MI-V4 | 1 | 25 | MEM.DCO9 |  | LP
" | 23K-0091Z | " | 1 | 29P | 187 |  | 1.889 | 1.882 | 0.007 |  | 7.48 | MI-V4 | 1 | 25 | MEM.DCO2 |  | LP
" | 23K-0092Z | " | 1 | 34P | 187 |  | 1.881 | 1.875 | 0.006 |  | 7.48 | MI-V4 | 1 | 25 | MEM.DCO10 |  | LP
" | 23K-0093Z | " | 1 | 31P | 186 |  | 1.875 | 1.87 | 0.005 |  | 7.44 | MI-V4 | 1 | 25 | MEM.DCO4 |  | LP
" | 23K-0094Z | " | 1 | 36P | 186 |  | 1.88 | 1.875 | 0.005 |  | 7.44 | MI-V4 | 1 | 25 | MEM.DCO8 |  | LP
" | 23K-0095Z | " | 1 | 31P | 186 |  | 1.873 | 1.867 | 0.006 |  | 7.44 | MI-V4 | 1 | 25 | MEM.DCO5 |  | LP
" | 23K-0096Z | 642034 | 1 | 39P | 186 |  | 1.867 | 1.862 | 0.005 |  | 7.44 | MI-V4 | 1 | 25 | MEM.DCP8 |  | LP
" | 23K-0097Z | " | 1 | 25P | 187 |  | 1.862 | 1.855 | 0.007 |  | 7.48 | MI-V4 | 1 | 25 | MEM.DCP14 |  | LP
FA763236 | 17A-0045Z-R | 749740 | 1 | 50P | 300 |  | 1.884 | 1.878 | 0.006 |  | 7.5 | MU1-V2 | 1 | 40 | MEM.DIF2 | NEUE SPÜLANLAGE LINKE SEITE | LP
" | 17B-0044Z-R | " | 1 | 45P | 299 |  | 1.883 | 1.877 | 0.006 |  | 7.475 | MU1-V2 | 1 | 40 | MEM.DIF4 | JEDE STUNDE EIN/AUSSCHALTEN | LP
" | 22D-0044Z-R | " | 1 | 29P | 300 |  | 1.882 | 1.874 | 0.008 |  | 7.5 | MU1-V2 | 1 | 40 | MEM.DIF7 | " | LP
FA763237 | 18A-0002Z-R | 749740 | 1 | 53P | 903 | 1.882 | 5.653 | 5.635 | 0.006 |  | 7.525 | MU3-V2 | 3 | 40 | MEM.DIF6 | " | LP
" | " | " | 1 |  |  | 1.887 | [8 empty] | MEM.DIF3 | " | LP
" | " | " | 1 |  |  | 1.882 | [8 empty] | MEM.DIF1 | " | LP
FA691069 | 23K-0098Z | 749740 | 1 | 16P | 298 |  | 1.844 | 1.838 | 0.006 |  | 7.45 | MU1-V2 | 1 | 40 | MEM.DIE3 |  | LP
" | 23K-0099Z | " | 1 | 18P | 298 |  | 1.838 | 1.832 | 0.006 |  | 7.45 | MU1-V2 | 1 | 40 | MEM.DIE2 |  | LP
" | 23K-0100Z | " | 1 | 15P | 299 |  | 1.84 | 1.834 | 0.006 |  | 7.475 | MU1-V2 | 1 | 40 | MEM.DIE1 |  | LP
" | 23K-0101Z | " | 1 | 17P | 299 |  | 1.833 | 1.827 | 0.006 |  | 7.475 | MU1-V2 | 1 | 40 | MEM.DIF5 |  | LP
" | 23K-0102Z | " | 1 | 18P | 300 |  | 1.833 | 1.825 | 0.008 |  | 7.5 | MU1-V2 | 1 | 40 | MEM.DID4 |  | LP
" | 23K-0103Z | " | 1 | 57P | 300 |  | 1.869 | 1.863 | 0.006 |  | 7.5 | MU1-V2 | 1 | 40 | MEM.DID3 | NEUE SPÜLANLAGE LINKE SEITE | LP
" | 23K-0104Z | " | 1 | 48P | 300 |  | 1.868 | 1.861 | 0.007 |  | 7.5 | MU1-V2 | 1 | 40 | MEM.DID6 | JEDE STUNDE EIN/AUSSCHALTEN | LP
" | 23K-0105Z | " | 1 | 39P | 302 |  | 1.868 | 1.86 | 0.008 |  | 7.55 | MU1-V2 | 1 | 40 | MEM.DID7 | " | LP
" | 23K-0106Z | " | 1 | 54P | 299 |  | 1.854 | 1.847 | 0.007 |  | 7.475 | MU1-V2 | 1 | 40 | MEM.DID5 | " | LP
" | 23K-0107Z | " | 1 | 53P | 299 |  | 1.854 | 1.848 | 0.006 |  | 7.475 | MU1-V2 | 1 | 40 | MEM.DID2 | " | LP
" | 23K-0108Z | 749740 | 1 | 59P | 300 |  | 1.858 | 1.852 | 0.006 |  | 7.5 | MU1-V2 | 1 | 40 | MEM.DIL11 | NEUE SPÜLANLAGE RECHTE SEITE | LP
" | 23K-0109Z | " | 1 | 59P | 299 |  | 1.85 | 1.844 | 0.006 |  | 7.475 | MU1-V2 | 1 | 40 | MEM.DIL9 | JEDE STUNDE EIN/AUSSCHALTEN | LP
" | 23K-0110Z | " | 1 | 58P | 299 |  | 1.849 | 1.842 | 0.007 |  | 7.475 | MU1-V2 | 1 | 40 | MEM.DIL15 | " | LP
" | 23K-0111Z | " | 1 | 54P | 299 |  | 1.851 | 1.844 | 0.007 |  | 7.475 | MU1-V2 | 1 | 40 | MEM.DIL14 | " | LP
" | 23K-0112Z | " | 1 | 63P | 298 |  | 1.849 | 1.843 | 0.006 |  | 7.45 | MU1-V2 | 1 | 40 | MEM.DIL12 | " | LP
" | 23K-0113Z | " | 1 | 32P | 299 |  | 1.844 | 1.836 | 0.008 |  | 7.475 | MU1-V2 | 1 | 40 | MEM.DIL8 | NEUE SPÜLANLAGE LINKE SEITE | LP
" | 23K-0114Z | " | 1 | 35P | 298 |  | 1.856 | 1.849 | 0.007 |  | 7.45 | MU1-V2 | 1 | 40 | MEM.DIL13 | JEDE STUNDE EIN/AUSSCHALTEN | LP
" | 23K-0115Z | " | 1 | 40P | 299 |  | 1.852 | 1.845 | 0.007 |  | 7.475 | MU1-V2 | 1 | 40 | MEM.DIL10 | " | LP
" | 23K-0116Z | " | 1 | 56P | 301 |  | 1.858 | 1.851 | 0.007 |  | 7.525 | MU1-V2 | 1 | 40 | MEM.DIL7 | " | LP
" | 23K-0117Z | " | 1 | 61P | 298 |  | 1.845 | 1.839 | 0.006 |  | 7.45 | MU1-V2 | 1 | 40 | MEM.DIL6 | " | LP
Revision | Reparatur | Test
Test | 22D-0007Z-R |  | 1 | 6P | 1161 | 1.847 | 7.45 | 7.42 | 0.0075 |  | 7.25625 | MU4-V2 | 4 | 40 |  |  | LP
" | " |  | 1 |  |  | 1.839 | [10 empty] | LP
" | " |  | 1 |  |  | 1.866 | [10 empty] | LP
" | " |  | 1 |  |  | 1.904 | [10 empty] | LP
Test | 21D-0085Z-R |  | 1 | 10P | 1128 | 1.838 | 7.33 | 7.31 | 0.005 |  | 7.05 | MU4-V2 | 4 | 40 |  |  | LP
" | " |  | 1 |  |  | 1.825 | [10 empty] | LP
" | " |  | 1 |  |  | 1.824 | [10 empty] | LP
" | " |  | 1 |  |  | 1.848 | [10 empty] | LP
Test | 22I-0168Z |  | 1 | 0P | 1152 | 1.834 | 7.33 | 7.31 | 0.005 |  | 7.2 | MU4-V2 | 4 | 40 |  |  | LP
" | " |  | 1 |  |  | 1.825 | [10 empty] | LP
" | " |  | 1 |  |  | 1.838 | [10 empty] | LP
" | " |  | 1 |  |  | 1.834 | [10 empty] | LP
Test | 22I-0160Z |  | 1 | 1P | 1153 | 2.175 | 7.99 | 7.85 | 0.035 | X | 7.20625 | MU4-V2 | 4 | 40 |  |  | LP
" | " |  | 1 |  |  | 2.192 | [10 empty] | LP
" | " |  | 1 |  |  | 1.862 | [10 empty] | LP
" | " |  | 1 |  |  | 1.965 | [10 empty] | LP
Test | 22J-0010Z-R |  | 1 | 0P | 1167 | 1.833 | 7.41 | 7.38 | 0.0075 |  | 7.29375 | MU4-V2 | 4 | 40 |  |  | LP
" | " |  | 1 |  |  | 1.849 | [10 empty] | LP
" | " |  | 1 |  |  | 1.896 | [10 empty] | LP
" | " |  | 1 |  |  | 1.834 | [10 empty] | LP
Test | 22I-0160Z |  | 1 | 0P | 1154 | 2.122 | 8.06 | 8.04 | 0.005 |  | 7.2125 | MU4-V2 | 4 | 40 | Schrauben angezogen 3NM |  | LP
" | " |  | 1 |  |  | 2.16 | [10 empty] | LP
" | " |  | 1 |  |  | 1.848 | [10 empty] | LP
" | " |  | 1 |  |  | 1.991 | [10 empty] | LP
Test | 19J-0023Z |  | 1 | 0P | 1141 | 1.845 | 7.7 | 7.64 | 0.015 |  | 7.13125 | MU4-V2 | 4 | 40 |  |  | LP
" | " |  | 1 |  |  | 1.912 | [10 empty] | LP
" | " |  | 1 |  |  | 1.902 | [10 empty] | LP
" | " |  | 1 |  |  | 2.041 | [10 empty] | LP
Test | 17C-0054Z |  | 1 | 0P | 875 | 4.21 | 8.34 | 6.35 | 0.6633333 | X | 7.291667 | MU3-V2 | 3 | 40 |  |  | LP
" | " |  | 1 |  |  | 1.815 | [10 empty] | LP
" | " |  | 1 |  |  | 2.33 | [10 empty] | LP
Test | 17C-0054Z |  | 1 | 0P | 873 | 2.93 | 6.6 | 6.11 | 0.1633333 | X | 7.275 | MU3-V2 | 3 | 40 |  |  | LP
" | " |  | 1 |  |  | 1.756 | [10 empty] | LP
" | " |  | 1 |  |  | 1.921 | [10 empty] | LP
Test | 22E-0103Z |  | 1 | 1P | 892 | 2.14 | 6.45 | 6.15 | 0.1 | X | 7.433333 | MU3-V2 | 3 | 40 |  |  | LP
" | " |  | 1 |  |  | 2.2 | [10 empty] | LP
" | " |  | 1 |  |  | 2.13 | [10 empty] | LP
Test | 21D-0085Z-R | 749740 | 1 | 65P | 1203 | 1.864 | 7.44 | 7.42 | 0.005 |  | 7.51875 | MU4-V2 | 4 | 40 | MEM.DHb1 |  | LP
" | " | " | 1 |  |  | 1.857 | [8 empty] | MEM.DHc5 |  | LP
" | " | " | 1 |  |  | 1.86 | [8 empty] | MEM.DHb4 |  | LP
" | " | " | 1 |  |  | 1.857 | [8 empty] | MEM.DIE7 |  | LP
Test | 22I-0160Z | " | 1 | 62P | 1204 | 1.864 | 7.47 | 7.45 | 0.005 |  | 7.525 | MU4-V2 | 4 | 40 | MEM.DIE8 |  | LP
" | " | " | 1 |  |  | 1.873 | [8 empty] | MEM.DIE4 |  | LP
" | " | " | 1 |  |  | 1.866 | [8 empty] | MEM.DIE5 |  | LP
" | " | " | 1 |  |  | 1.869 | [8 empty] | MEM.DIE6 |  | LP
Note on Q1: O-Elektrode mit Gravur an falscher Position; *= Flachdichtung DB-10093 b= Bächler- Elektrode
Note on C2: Zellenmontage: NDE
Note on C22: Zellenmontage: NDE
Note on C27: Zellenmontage: NDE
Note on R27: Zellenmontage: MEM. SCHLECHT GESCHNITTEN
Note on C37: Zellenmontage: NDE/LP
Note on C45: Zellenmontage: NDE
Note on C67: Zellenmontage: NDE
Note on C87: Zellenmontage: NDE Test Membrane 1/2 Material Neue Iridium Pulver Presszeit 5min Mem. Kleiner Riss am Rand.
Note on R87: Zellenmontage: Prototyp
Note on C88: Zellenmontage: NDE Test Membrane 1/2 Material Neue Iridium Pulver Presszeit 5min
Note on R88: Zellenmontage: Prototyp
Note on C89: Zellenmontage: NDE
Note on C99: Zellenmontage: NDE
Note on C104: Zellenmontage: NDE
Note on C108: Zellenmontage: NDE
Note on C117: Zellenmontage: NDE
Note on C119: Zellenmontage: NDE
Note on C122: Zellenmontage: NDE
Note on C125: Zellenmontage: NDE
Note on C135: Zellenmontage: NDE
Note on C210: Zellenmontage: NDE

## Dez
FA # | Cell # | Membran Batch FA | Test Station Nr. | Temp Kat T1-T2 / [°C] | Gasfluss / [mln / min] | Membrane V @ 13 bar/[V] | Cell V @ 13 bar/[V] | Cell V @ 0 bar [V] | Volt Diff. [V] | H2 Prod SmL/A | Type | Anz. Layer | Strom / [A] |  | Bemerkungen | Bemerkungen | Visum
FA691069 | 23L-0001Z | 749740 | 1 | 57P | 298 |  | 1.859 | 1.853 | 0.006 | 7.45 | MU1-V2 | 1 | 40 |  | MEM.DIL5 | NEUE SPÜLANLAGE LINKE SEITE | LP
" | 23L-0002Z | " | 1 | 57P | 298 |  | 1.848 | 1.842 | 0.006 | 7.45 | MU1-V2 | 1 | 40 |  | MEM.DIL4 | JEDE STUNDE EIN/AUSSCHALTEN | LP
" | 23L-0003Z | " | 1 | 55P | 298 |  | 1.853 | 1.847 | 0.006 | 7.45 | MU1-V2 | 1 | 40 |  | MEM.DIL3 | " | LP
" | 23L-0004Z | " | 1 | 61P | 299 |  | 1.852 | 1.846 | 0.006 | 7.475 | MU1-V2 | 1 | 40 |  | MEM.DIL2 | " | LP
" | 23L-0005Z | " | 1 | 64P | 299 |  | 1.848 | 1.842 | 0.006 | 7.475 | MU1-V2 | 1 | 40 |  | MEM.DIL1 | " | LP
" | 23L-0006Z | 698353 | 1 | 43P | 298 |  | 1.865 | 1.857 | 0.008 | 7.45 | MU1-V2 | 1 | 40 |  | MEM.DIR5 | NEUE SPÜLANLAGE RECHTE SEITE | LP
" | 23L-0007Z | " | 1 | 58P | 298 |  | 1.856 | 1.85 | 0.006 | 7.45 | MU1-V2 | 1 | 40 |  | MEM.DIR9 | JEDE STUNDE EIN/AUSSCHALTEN | LP
" | 23L-0008Z | " | 1 | 62P | 298 |  | 1.853 | 1.847 | 0.006 | 7.45 | MU1-V2 | 1 | 40 |  | MEM.DIR4 | " | LP
" | 23L-0009Z | " | 1 | 59P | 299 |  | 1.854 | 1.848 | 0.006 | 7.475 | MU1-V2 | 1 | 40 |  | MEM.DIR8 | " | LP
" | 23L-0010Z | " | 1 | 59P | 299 |  | 1.852 | 1.845 | 0.007 | 7.475 | MU1-V2 | 1 | 40 |  | MEM.DIR7 | " | LP
" | 23L-0011Z | " | 1 | 35P | 299 |  | 1.851 | 1.845 | 0.006 | 7.475 | MU1-V2 | 1 | 40 |  | MEM.DIR6 | NEUE SPÜLANLAGE LINKE SEITE | LP
" | 23L-0012Z | " | 1 | 29P | 299 |  | 1.854 | 1.848 | 0.006 | 7.475 | MU1-V2 | 1 | 40 |  | MEM.DIR10 | JEDE STUNDE EIN/AUSSCHALTEN | LP
" | 23L-0013Z | " | 1 | 52P | 300 |  | 1.853 | 1.845 | 0.008 | 7.5 | MU1-V2 | 1 | 40 |  | MEM.DIR2 | " | LP
" | 23L-0014Z | " | 1 | 36P | 300 |  | 1.846 | 1.839 | 0.007 | 7.5 | MU1-V2 | 1 | 40 |  | MEM.DIR1 | " | LP
" | 23L-0015Z | " | 1 | 44P | 299 |  | 1.848 | 1.842 | 0.006 | 7.475 | MU1-V2 | 1 | 40 |  | MEM.DIR19 | " | LP
" | 23L-0016Z | " | 1 | 59P | 299 |  | 1.863 | 1.857 | 0.006 | 7.475 | MU1-V2 | 1 | 40 |  | MEM.DIR18 | NEUE SPÜLANLAGE RECHTE SEITE | LP
" | 23L-0017Z | " | 1 | 54P | 299 |  | 1.874 | 1.867 | 0.007 | 7.475 | MU1-V2 | 1 | 40 |  | MEM.DIR20 | JEDE STUNDE EIN/AUSSCHALTEN | LP
" | 23L-0018Z | " | 1 | 35P | 299 |  | 1.86 | 1.853 | 0.007 | 7.475 | MU1-V2 | 1 | 40 |  | MEM.DIR16 | " | LP
" | 23L-0019Z | " | 1 | 37P | 299 |  | 1.864 | 1.858 | 0.006 | 7.475 | MU1-V2 | 1 | 40 |  | MEM.DIR15 | " | LP
" | 23L-0020Z | " | 1 | 43P | 299 |  | 1.866 | 1.86 | 0.006 | 7.475 | MU1-V2 | 1 | 40 |  | MEM.DIR17 | " | LP
" | 23L-0021Z | " | 1 | 47P | 299 |  | 1.844 | 1.837 | 0.007 | 7.475 | MU1-V2 | 1 | 40 |  | MEM.DIR13 | NEUE SPÜLANLAGE LINKE SEITE | LP
" | 23L-0022Z | " | 1 | 63P | 299 |  | 1.844 | 1.838 | 0.006 | 7.475 | MU1-V2 | 1 | 40 |  | MEM.DIR14 | JEDE STUNDE EIN/AUSSCHALTEN | LP
" | 23L-0023Z | " | 1 | 61P | 299 |  | 1.844 | 1.837 | 0.007 | 7.475 | MU1-V2 | 1 | 40 |  | MEM.DIR11 | " | LP
" | 23L-0024Z | " | 1 | 46P | 298 |  | 1.837 | 1.829 | 0.008 | 7.45 | MU1-V2 | 1 | 40 |  | MEM.DIR12 | " | LP
" | 23L-0025Z | " | 1 | 52P | 300 |  | 1.828 | 1.82 | 0.008 | 7.5 | MU1-V2 | 1 | 40 |  | MEM.DIR3 | " | LP
" | 23L-0026Z | 749740 | 1 | 56P | 298 |  | 1.854 | 1.848 | 0.006 | 7.45 | MU1-V2 | 1 | 40 |  | MEM.DIG2 | NEUE SPÜLANLAGE RECHTE SEITE | LP
" | 23L-0027Z | " | 1 | 61P | 298 |  | 1.852 | 1.846 | 0.006 | 7.45 | MU1-V2 | 1 | 40 |  | MEM.DIG1 | JEDE STUNDE EIN/AUSSCHALTEN | LP
" | 23L-0028Z | " | 1 | 56P | 298 |  | 1.858 | 1.852 | 0.006 | 7.45 | MU1-V2 | 1 | 40 |  | MEM.DIG3 | " | LP
" | 23L-0029Z | " | 1 | 61P | 298 |  | 1.861 | 1.856 | 0.005 | 7.45 | MU1-V2 | 1 | 40 |  | MEM.DIG4 | " | LP
" | 23L-0030Z | " | 1 | 60P | 299 |  | 1.855 | 1.849 | 0.006 | 7.475 | MU1-V2 | 1 | 40 |  | MEM.DIG5 | " | LP
" | 23L-0031Z | " | 1 | 41P | 311 |  | 1.856 | 1.849 | 0.007 | 7.775 | MU1-V2 | 1 | 40 |  | MEM.DIG7 | NEUE SPÜLANLAGE LINKE SEITE | LP
" | 23L-0032Z | " | 1 | 37P | 311 |  | 1.859 | 1.853 | 0.006 | 7.775 | MU1-V2 | 1 | 40 |  | MEM.DIG6 | JEDE STUNDE EIN/AUSSCHALTEN | LP
" | 23L-0033Z | " | 1 | 43P | 310 |  | 1.867 | 1.86 | 0.007 | 7.75 | MU1-V2 | 1 | 40 |  | MEM.DIG8 | " | LP
" | 23L-0034Z | 749740 | 1 | 40P | 311 |  | 1.852 | 1.845 | 0.007 | 7.775 | MU1-V2 | 1 | 40 |  | MEM.DIM10 | " | LP
" | 23L-0035Z | " | 1 | 42P | 311 |  | 1.858 | 1.851 | 0.007 | 7.775 | MU1-V2 | 1 | 40 |  | MEM.DIM7 | " | LP
" | 23L-0036Z | " | 1 | 43P | 312 |  | 1.845 | 1.839 | 0.006 | 7.8 | MU1-V2 | 1 | 40 |  | MEM.DIM6 | NEUE SPÜLANLAGE LINKE SEITE | LP
" | 23L-0037Z | " | 1 | 38P | 312 |  | 1.84 | 1.834 | 0.006 | 7.8 | MU1-V2 | 1 | 40 |  | MEM.DIM1 | JEDE STUNDE EIN/AUSSCHALTEN | LP
" | 23L-0038Z | " | 1 | 46P | 312 |  | 1.849 | 1.843 | 0.006 | 7.8 | MU1-V2 | 1 | 40 |  | MEM.DIM3 | " | LP
" | 23L-0039Z | " | 1 | 58P | 312 |  | 1.854 | 1.847 | 0.007 | 7.8 | MU1-V2 | 1 | 40 |  | MEM.DIM4 | " | LP
" | 23L-0040Z | " | 1 | 55P | 312 |  | 1.844 | 1.837 | 0.007 | 7.8 | MU1-V2 | 1 | 40 |  | MEM.DIM9 | " | LP
FA765703 | 18G-0049Z-R | 749740 | 1 | 29P | 609 | 1.882 | 3.758 | 3.747 | 0.0055 | 7.6125 | MU2-V2 | 2 | 40 |  | MEM.DIM8 | NEUE SPÜLANLAGE RECHTE SEITE | LP
" | " | " | 1 |  |  | 1.877 | [7 empty] | * | MEM.DIM2 | JEDE STUNDE EIN/AUSSCHALTEN | LP
FA691062 | 23L-0041Z | 642038 | 1 | 45P | 185 |  | 1.868 | 1.863 | 0.005 | 7.4 | MI-V4 | 1 | 25 |  | MEM.DBV15 | NEUE SPÜLANLAGE RECHTE SEITE | LP
" | 23L-0042Z | " | 1 | 31P | 186 |  | 1.856 | 1.849 | 0.007 | 7.44 | MI-V4 | 1 | 25 |  | MEM.DBV12 | JEDE STUNDE EIN/AUSSCHALTEN | LP
" | 23L-0043Z | " | 1 | 42P | 185 |  | 1.855 | 1.85 | 0.005 | 7.4 | MI-V4 | 1 | 25 |  | MEM.DBV10 | " | LP
" | 23L-0044Z | " | 1 | 46P | 187 |  | 1.872 | 1.866 | 0.006 | 7.48 | MI-V4 | 1 | 25 |  | MEM.DBV14 | " | LP
" | 23L-0045Z | " | 1 | 56P | 183 |  | 1.854 | 1.848 | 0.006 | 7.32 | MI-V4 | 1 | 25 |  | MEM.DBV3 | " | LP
" | 23L-0046Z | " | 1 | 35P | 184 |  | 1.862 | 1.857 | 0.005 | 7.36 | MI-V4 | 1 | 25 |  | MEM.DBV19 | NEUE SPÜLANLAGE LINKE SEITE | LP
" | 23L-0047Z | " | 1 | 39P | 185 |  | 1.86 | 1.855 | 0.005 | 7.4 | MI-V4 | 1 | 25 |  | MEM.DBV6 | JEDE STUNDE EIN/AUSSCHALTEN | LP
" | 23L-0048Z | " | 1 | 42P | 185 |  | 1.861 | 1.855 | 0.006 | 7.4 | MI-V4 | 1 | 25 |  | MEM.DBV9 | " | LP
" | 23L-0049Z | " | 1 | 43P | 185 |  | 1.869 | 1.864 | 0.005 | 7.4 | MI-V4 | 1 | 25 |  | MEM.DBV17 | " | LP
" | 23L-0050Z | " | 1 | 37P | 185 |  | 1.868 | 1.863 | 0.005 | 7.4 | MI-V4 | 1 | 25 |  | MEM.DBV8 | " | LP
" | 23L-0051Z | " | 1 | 51P | 185 |  | 1.869 | 1.863 | 0.006 | 7.4 | MI-V4 | 1 | 25 |  | MEM.DBV20 | NEUE SPÜLANLAGE LINKE SEITE | LP
" | 23L-0052Z | " | 1 | 51P | 185 |  | 1.864 | 1.858 | 0.006 | 7.4 | MI-V4 | 1 | 25 |  | MEM.DBV16 | JEDE STUNDE EIN/AUSSCHALTEN | LP
" | 23L-0053Z | " | 1 | 49P | 186 |  | 1.872 | 1.866 | 0.006 | 7.44 | MI-V4 | 1 | 25 |  | MEM.DBV11 | " | LP
" | 23L-0054Z | " | 1 | 53P | 185 |  | 1.866 | 1.86 | 0.006 | 7.4 | MI-V4 | 1 | 25 |  | MEM.DBV1 | " | LP
" | 23L-0055Z | " | 1 | 47P | 185 |  | 1.864 | 1.858 | 0.006 | 7.4 | MI-V4 | 1 | 25 |  | MEM.DBV7 | " | LP
" | 23L-0056Z | 642034 | 1 | 50P | 186 |  | 1.906 | 1.901 | 0.005 | 7.44 | MI-V4 | 1 | 25 |  | MEM.DCP17 | NEUE SPÜLANLAGE LINKE SEITE | LP
" | 23L-0057Z | " | 1 | 47P | 183 |  | 1.908 | 1.903 | 0.005 | 7.32 | MI-V4 | 1 | 25 |  | MEM.DCP18 | JEDE STUNDE EIN/AUSSCHALTEN | LP
" | 23L-0058Z | " | 1 | 45P | 183 |  | 1.897 | 1.89 | 0.007 | 7.32 | MI-V4 | 1 | 25 |  | MEM.DCP16 | " | LP
" | 23L-0059Z | " | 1 | 49P | 183 |  | 1.899 | 1.895 | 0.004 | 7.32 | MI-V4 | 1 | 25 |  | MEM.DCP4 | " | LP
" | 23L-0060Z | " | 1 | 54P | 186 |  | 1.881 | 1.874 | 0.007 | 7.44 | MI-V4 | 1 | 25 |  | MEM.DCP19 | " | LP
" | 23L-0061Z | " | 1 | 37P | 186 |  | 1.897 | 1.892 | 0.005 | 7.44 | MI-V4 | 1 | 25 |  | MEM.DCP12 | NEUE SPÜLANLAGE LINKE SEITE | LP
" | 23L-0062Z | " | 1 | 35P | 186 |  | 1.893 | 1.887 | 0.006 | 7.44 | MI-V4 | 1 | 25 |  | MEM.DCP10 | JEDE STUNDE EIN/AUSSCHALTEN | LP
" | 23L-0063Z | " | 1 | 36P | 186 |  | 1.881 | 1.875 | 0.006 | 7.44 | MI-V4 | 1 | 25 |  | MEM.DCP1 | " | LP
" | 23L-0064Z | " | 1 | 37P | 186 |  | 1.886 | 1.88 | 0.006 | 7.44 | MI-V4 | 1 | 25 |  | MEM.DCP20 | " | LP
" | 23L-0065Z | " | 1 | 33P | 187 |  | 1.881 | 1.875 | 0.006 | 7.48 | MI-V4 | 1 | 25 |  | MEM.DCP15 | " | LP
" | 23L-0066Z | " | 1 | 32P | 186 |  | 1.902 | 1.897 | 0.005 | 7.44 | MI-V4 | 1 | 25 |  | MEM.DCP3 | NEUE SPÜLANLAGE LINKE SEITE | LP
" | 23L-0067Z | " | 1 | 25P | 186 |  | 1.905 | 1.899 | 0.006 | 7.44 | MI-V4 | 1 | 25 |  | MEM.DCP13 | JEDE STUNDE EIN/AUSSCHALTEN | LP
" | 23L-0068Z | " | 1 | 34P | 186 |  | 1.913 | 1.907 | 0.006 | 7.44 | MI-V4 | 1 | 25 |  | MEM.DCP6 | " | LP
" | 23L-0069Z | " | 1 | 36P | 185 |  | 1.899 | 1.893 | 0.006 | 7.4 | MI-V4 | 1 | 25 |  | MEM.DCP9 | " | LP
" | 23L-0070Z | " | 1 | 37P | 186 |  | 1.9 | 1.894 | 0.006 | 7.44 | MI-V4 | 1 | 25 |  | MEM.DCP2 | " | LP
FA765705 | 21F-0002Z-R | 749740 | 1 | 53P | 290 |  | 1.882 | 1.876 | 0.006 | 7.25 | MA-V1-R | 1 | 40 |  | MEM.DIM5 | NEUE SPÜLANLAGE LINKE SEITE | LP
" | 23L-0071Z-R | 749740 | 1 | 52P | 289 |  | 1.883 | 1.876 | 0.007 | 7.225 | MA-V1-R | 1 | 40 |  | MEM.DIK16 | JEDE STUNDE EIN/AUSSCHALTEN | LP
" | 23L-0072Z-R | " | 1 | 59P | 290 |  | 1.868 | 1.862 | 0.006 | 7.25 | MA-V1-R | 1 | 40 |  | MEM.DIK11 | " | LP
" | 23L-0073Z-R | " | 1 | 13P | 291 |  | 1.87 | 1.865 | 0.005 | 7.275 | MA-V1-R | 1 | 40 |  | MEM.DIK13 |  | LP
" | 23L-0074Z-R | " | 1 | 17P | 290 |  | 1.868 | 1.863 | 0.005 | 7.25 | MA-V1-R | 1 | 40 |  | MEM.DIK17 |  | LP
" | 23L-0075Z-R | " | 1 | 6P | 288 |  | 1.875 | 1.87 | 0.005 | 7.2 | MA-V1-R | 1 | 40 |  | MEM.DIK18 |  | LP
Note on Q1: O-Elektrode mit Gravur an falscher Position; *= Flachdichtung DB-10093 b= Bächler- Elektrode
Note on C2: Zellenmontage: NDE
Note on C7: Zellenmontage: NDE
Note on C27: Zellenmontage: NDE
Note on F32: Zellenmontage: Flowmeter-000048
Note on F33: Zellenmontage: Flowmeter000048
Note on F34: Zellenmontage: Flowmeter000048
Note on C35: Zellenmontage: NDE
Note on F35: Zellenmontage: Flowmeter000048
Note on F36: Zellenmontage: Flowmeter-000048
Note on F37: Zellenmontage: Flowmeter-000048
Note on F38: Zellenmontage: Flowmeter-000048
Note on F39: Zellenmontage: Flowmeter-000048
Note on F40: Zellenmontage: Flowmeter-000048
Note on F41: Zellenmontage: Flowmeter-000048
Note on C42: Zellenmontage: NDE
Note on F42: Zellenmontage: Flowmeter-000048
Note on F43: Zellenmontage: Flowmeter-000048
Note on C44: Zellenmontage: NDE
Note on C59: Zellenmontage: NDE
Note on C74: Zellenmontage: NDE
Note on C75: Zellenmontage: NDE

## Vorlage
FA # | Cell # | Membran Batch FA | Test Station Nr. | Temp Kat T1-T2 / [°C] | Gasfluss / [mln / min] | Membrane V @ 13 bar/[V] | Cell V @ 13 bar/[V] | Cell V @ 0 bar [V] | Volt Diff. [V] | H2 Prod SmL/A | Type | Anz. Layer | Strom / [A] | Bemerkungen | Bemerkungen | Visum
MI-V4
[9 empty] | 0 | 0 | MI-V4 | 1 | 25
MU1
[9 empty] | 0 | 0 | MU1-V2 | 1 | 40
MU2
[9 empty] | 0 | 0 | MU2-V2 | 2 | 40
" | "
MU3
[9 empty] | 0 | 0 | MU3-V2 | 3 | 40
" | "
" | "
MU4-V2
[9 empty] | 0 | 0 | MU4-V2 | 4 | 40
" | "
" | "
" | "
MU12
[9 empty] | 0 | 0 | MU12-V1 | 12 | 40
" | "
" | "
" | "
" | "
" | "
" | "
" | "
" | "
" | "
" | "
" | "
MA-V1-R
[9 empty] | 0 | 0 | MA-V1-R | 1 | 40
Revision | Reparatur | Test
Note on Q1: O-Elektrode mit Gravur an falscher Position; *= Flachdichtung DB-10093 b= Bächler- Elektrode